## 25.1.13
3NX240913-6（25.1.13）
序号 |  | 产品开发背景 | 该产品解决镀铬铁上3%醋酸及电腐蚀问题
1 |  | 产品应用 | 镀铬铁两涂一烘，耐121*60分钟3%醋酸、3%盐、三合一硫、2%柠檬酸及满足易开盖的加工性能
2 |  | 工艺 | 双涂双烘190+205℃*12min
3 |  | 基材 | 0.19S统一镀铬
4 |  | 工艺 | 双涂双烘190+205℃*12min；膜厚8-9+8-9克
5 |  | 理化要求 | 加工性能、3%醋酸、3%盐、电腐蚀
6 |  | ‘6-1# | ‘6-2# | ‘6-3# | ‘6-4# | ‘6-5#
7 | TF100 | 29.48 | 29.48 | 29.48 | 29.48 | 29.48
8 | TM004 | 8.12 | 8.12 | 8.12 | 8.12 | 8.12
9 | AS400 | 5.08 | 5.08 | 5.08 | 5.08 | 5.08
10 | RX170-140 | 56.64 | 56.64 | 56.64 | 56.64 | 56.64
11 | AS400 | 0.586 | 0.586 | 0.586 | 0.586 | 0.586
12 | 40%50177 | 44.47 | 44.47 | 44.47 | 44.47 | 44.47
13 | RJ173M | 50 | 50 | 50 | 50 | 50
14 | RJ561 | 15 | 15 | 15 | 15 | 15
15 | RY460 | 10 | 8.06 | 4.46 | 8.06 | 4.46
16 | RF516 | 5 | 5 | 10 | 5 | 10
17 | RF950 | 5 | 10 | 10 | 5 | 10
18 | RA824 |  |  | 2 | 2
19 | FL208 | 5.4 | 5.4 | 5.4 | 5.4 | 5.4
20 | TM004 | 5.4 | 5.4 | 5.4 | 5.4 | 5.4
21 | RA009 | 0.45 | 0.45 | 0.45 | 0.45 | 0.45
22 | IA151 | 6.5 | 6.5 | 6.5 | 6.5 | 6.5
23 | DMP | 7.5 | 7.5 | 7.5 | 7.5 | 7.5
24 | MIBK | 7.5 | 7.5 | 7.5 | 7.5 | 7.5
25 | 10%135 | 2.5 | 2.5 | 2.5 | 2.5 | 2.5
26 | IR842 | 8.82 | 8.82 | 8.82 | 8.82 | 8.82
27 | 合计 | 264.626 | 267.686 | 271.086 | 264.686 | 269.086
28 |  | 单涂15-17克;205*12min/镀铬
29 |  | ‘6-1# | ‘6-2# | ‘6-3# | ‘6-4# | ‘6-5#
30 | 外观-刮板 | 外观发黑不合格 | 外观发黑不合格 | 外观发黑不合格 | 外观发黑不合格 | 外观发黑不合格
31 | 附着力 | 1级 | 1级 | 1级 | 1级 | 1级
32 | 50KG冲击-5%硫酸铜*30分钟 | 0腐蚀 | 0腐蚀 | 0腐蚀 | 0腐蚀 | 0腐蚀
33 | T弯G冲击-5%硫酸铜*30分钟 | >15mm腐蚀 | >15mm腐蚀 | >15mm腐蚀 | >15mm腐蚀 | >15mm腐蚀
34 | 3%醋酸-121℃*60分钟 | 不合格 | 不合格 | 不合格 | 不合格 | 不合格
35 | 3%盐-121℃*60分钟 | 不合格 | 不合格 | 不合格 | 不合格 | 不合格
36 | 2%柠檬酸-121℃*60分钟 | 合格 | 合格 | 合格 | 合格 | 合格
37 | 三合一硫-121℃*60分钟 | 不合格 | 合格 | 合格 | 合格 | 合格
38 | 电腐蚀-15V*60分钟 | 不合格 | 不合格 | 不合格 | 不合格 | 不合格
39 | BOX/-121℃*60分钟 | 保4角完好 | 保4角完好 | 保4角完好 | 保4角完好 | 保4角完好
40 | 备注说明 | 在客户核心要求上不能满足

## 25.1.16
240913-4（25.1.16-复测验证）
序号 | 产品开发背景 | 该产品解决镀铬铁上3%醋酸及电腐蚀问题
1 | 产品应用 | 镀铬铁两涂一烘，耐121*60分钟3%醋酸、3%盐、三合一硫、2%柠檬酸及满足易开盖的加工性能
2 | 工艺 | 双涂双烘190+205℃*12min
3 | 基材 | 0.19S统一镀铬
4 | 工艺 | 双涂双烘190+205℃*12min；膜厚8-9+8-9克
5 | 理化要求 | 加工性能、3%醋酸、3%盐、电腐蚀
序号 |  | 6-6# | 6-7# | 6-8# | 6-9# | 6-10# | 6-11#
1 | TF100 | 29.48 | 29.48 | 29.48 | 29.48 | 29.48 | 10.97094
2 | TM004 | 8.12 | 8.12 | 8.12 | 8.12 | 8.12 | 3.021845
3 | AS400 | 5.66 | 5.66 | 5.66 | 5.66 | 5.66 | 2.10636
4 | RX170-140 | 56.64 | 56.64 | 56.64 | 56.64 | 56.64 | 21.07849
5 | AS400 | 2.26 | 2.26 | 2.26 | 2.26 |  | 0.8410554
6 | 40%50177 | 44.47 | 44.47 | 44.47 | 44.47 | 44.47 | 16.54944
7 | RJ173M | 50 | 50 | 50 | 50 | 50 | 18.60742
8 | RJ561 | 15 | 15 | 15 | 15 | 15 | 5.582226
9 | RY460 | 4.03 | 4.03 | 4.03 | 4.03 | 4.03 | 1.499758
10 | RF516 | 5 | 5 | 5 | 6.8 | 5 | 2.530609
11 | RF950 | 5 | 5 | 10 | 6.8 | 5 | 2.530609
12 | RA824 |  | 1 |  |  |  | 0
13 | FL208 | 5.4 | 5.4 | 5.4 | 5.4 | 5.4 | 2.009601
14 | TM004 | 5.4 | 5.4 | 5.4 | 5.4 | 5.4 | 2.009601
15 | RA009 | 0.45 | 0.45 | 0.45 | 0.45 | 0.45 | 0.1674668
16 | IA151 | 6.5 | 6.5 | 6.5 | 6.5 | 6.5 | 2.418965
17 | DMP | 7.5 | 7.5 | 7.5 | 7.5 | 7.5 | 2.791113
18 | MIBK | 7.5 | 7.5 | 7.5 | 7.5 | 7.5 | 2.791113
19 | 10%135 | 5.3 | 5.3 | 5.3 | 5.3 | 5.3 | 1.972387
20 | IR842 | 5 | 5 | 5 | 5 | 5 | 1.860742
21 | 合计 | 263.71 | 269.71 | 268.71 | 267.31 | 266.45 | 99.47899
22 |  | 单涂15-17克;205*12min/镀铬
23 |  | 6-6# | 6-7# | 6-8# | 6-9# | 6-10# | 6-11#
24 | 外观-刮板 | 外观流平不合格 | 外观流平不合格 | 外观流平不合格 | 外观流平不合格 | 外观流平不合格 | 外观流平不合格
25 | 附着力 | 1级 | 1级 | 1级 | 1级 | 1级 | 1级
26 | 50KG冲击-5%硫酸铜*30分钟 | 0腐蚀 | 0腐蚀 | 0腐蚀 | 0腐蚀 | 0腐蚀 | 0腐蚀
27 | T弯G冲击-5%硫酸铜*30分钟 | 15mm腐蚀 | >15mm腐蚀 | >15mm腐蚀 | 15mm腐蚀 | >15mm腐蚀 | >15mm腐蚀
28 | 3%醋酸-121℃*60分钟 | 不合格 | 不合格 | 不合格 | 不合格 | 不合格 | 不合格
29 | 3%盐-121℃*60分钟 | 合格 | 合格 | 合格 | 合格 | 合格 | 合格
30 | 2%柠檬酸-121℃*60分钟 | 合格 | 合格 | 合格 | 合格 | 合格 | 合格
31 | 三合一硫-121℃*60分钟 | 不合格 | 不合格 | 不合格 | 不合格 | 不合格 | 不合格
32 | 电腐蚀-15V*60分钟 | 不合格 | 不合格 | 不合格 | 不合格 | 不合格 | 不合格
33 | BOX/-121℃*60分钟 | 保4角完好 | 保4角完好 | 保4角完好 | 保4角完好 | 保4角完好 | 保4角完好
34 | 备注说明 | 在客户核心要求6-9/6-9#基本OK;其他样品不能满足
Note on C31: 王琼: 综合4-7可以

## 25.1.16-1
240913-4（25.1.16-复测验证）
序号 |  | 6-12# | 百分比 | 1000KG
1 | TF100 | 29.48 | 10.97094 | 109.7094
2 | TM004 | 8.12 | 3.021845 | 30.21845
3 | AS400 | 5.66 | 2.10636 | 21.0636
4 | RX170-140 | 56.64 | 21.07849 | 210.7849
5 | AS400 | 2.26 | 0.8410554 | 8.410554
6 | 40%50177 | 44.47 | 16.54944 | 165.4944
7 | RJ173M | 50 | 18.60742 | 186.0742
8 | RJ561 | 15 | 5.582226 | 55.82226
9 | RY460 | 4.03 | 1.499758 | 14.99758
10 | RF516 | 5 | 1.860742 | 18.60742
11 | RF950 | 5 | 1.860742 | 18.60742
12 | FL208 | 5.4 | 2.009601 | 20.09601
13 | TM004 | 5.4 | 2.009601 | 20.09601
14 | RA009 | 0.45 | 0.1674668 | 1.674668
15 | IA151 | 6.5 | 2.418965 | 24.18965
16 | DMP | 10 | 3.721484 | 37.21484
17 | MIBK | 5 | 1.860742 | 18.60742
18 | 10%135 | 5.3 | 1.972387 | 19.72387
19 | IR842 | 5 | 1.860742 | 18.60742
| 合计 | 268.71 | 100 | 1000
21 |  | 单涂15-17克;205*12min/镀铬
22 |  | 6-12#-单涂单烘 | 6-12#-双涂双烘
序号 | 外观-刮板 | 外观流平合格 | 外观流平合格
23 | 附着力 | 1级 | 1级
24 | 50KG冲击-5%硫酸铜*30分钟 | 0腐蚀 | 0腐蚀
25 | T弯G冲击-5%硫酸铜*30分钟 | 10mm腐蚀 | 10mm腐蚀
26 | 3%醋酸-121℃*60分钟 | 合格 | 合格
27 | 3%盐-121℃*60分钟 | 合格 | 合格
28 | 2%柠檬酸-121℃*60分钟 | 合格 | 合格
29 | 三合一硫-121℃*60分钟 | 合格 | 合格
30 | 电腐蚀-15V*60分钟 | 合格 | 合格
31 | BOX/-121℃*60分钟 | 保4角完好 | 保4角完好
32 | 备注说明 | 基本满足客户要求。后续继续储存及增加实验
Note on C2: 王琼: 综合4-7可以
Note on C24: 王琼: 综合4-7可以

## 25.1.16-2
240913-4（25.1.16-复测验证）
序号 |  | ‘4-7#-1 | ‘4-7#-2 | 百分比 | 1000KG
1 | TF100 | 29.48 | 29.48 | 10.97094 | 109.7094
2 | TM004 | 8.12 | 8.12 | 3.021845 | 30.21845
3 | AS400 | 5.66 | 5.66 | 2.10636 | 21.0636
4 | RX170-140 | 56.64 | 56.64 | 21.07849 | 210.7849
5 | AS400 | 2.26 | 2.26 | 0.8410554 | 8.410554
6 | 40%50177 | 44.47 | 40 | 16.54944 | 165.4944
7 | RJ173M | 50 | 50 | 18.60742 | 186.0742
8 | RJ561 | 15 | 20 | 5.582226 | 55.82226
9 | RY460 | 4.03 | 4.03 | 1.499758 | 14.99758
10 | RF516 | 5 | 5 | 1.860742 | 18.60742
11 | RF950 | 5 | 5 | 1.860742 | 18.60742
12 | FL208 | 5.4 | 5.4 | 2.009601 | 20.09601
13 | TM004 | 5.4 | 5.4 | 2.009601 | 20.09601
14 | RA009 | 0.45 | 0.45 | 0.1674668 | 1.674668
15 | IA151 | 6.5 | 6.5 | 2.418965 | 24.18965
16 | DMP | 10 | 10 | 3.721484 | 37.21484
17 | TF100 | 7.5 | 7.5 | 2.791113 | 27.91113
18 | 10%135 | 5.3 | 5.3 | 1.972387 | 19.72387
19 | IR842 | 2.5 | 0 | 0.930371 | 9.30371
20 | 合计 | 268.71 | 266.74 | 100 | 1000
21 |  | 单涂15-17克;205*12min/镀铬
22 |  | ‘4-7#-1 | ‘4-7#-2
序号 | 外观-刮板 | 外观流平不合格 | 外观流平不合格
23 | 附着力 | 1级 | 1级
24 | 50KG冲击-5%硫酸铜*30分钟 | 0腐蚀 | 0腐蚀
25 | T弯G冲击-5%硫酸铜*30分钟 | >15mm腐蚀 | >15mm腐蚀
26 | 3%醋酸-121℃*60分钟 | 不合格 | 不合格
27 | 3%盐-121℃*60分钟 | 不合格 | 不合格
28 | 2%柠檬酸-121℃*60分钟 | 不合格 | 不合格
29 | 三合一硫-121℃*60分钟 | 不合格 | 不合格
30 | 电腐蚀-15V*60分钟 | 不合格 | 不合格
31 | BOX/-121℃*60分钟 | 保4角完好 | 保4角完好
32 | 备注说明 | 在客户核心要求上不能满足
Note on C2: 王琼: 综合4-7可以
Note on C24: 王琼: 综合4-7可以

## 25.1.17
240913-4（25.1.17-复测验证）
序号 |  | ‘10#-1 | ‘10#-2 | ‘10#-3 | ‘10#-4 | ‘10#-5 | ‘10#-6 | ‘10#-7
1 | TF100 | 29.48 | 29.48 | 29.48 | 29.48 | 29.48 | 29.48 | 29.48
2 | TM004 | 8.12 | 8.12 | 8.12 | 8.12 | 8.12 | 8.12 | 8.12
3 | AS400 | 5.66 | 5.66 | 5.66 | 5.66 | 5.66 | 5.66 | 5.66
4 | RX170-140 | 56.64 | 56.64 | 56.64 | 56.64 | 56.64 | 56.64 | 56.64
5 | AS400 | 2.26 | 2.26 | 2.26 | 2.26 | 2.26 | 2.26 | 2.26
6 | 40%50177 | 44.47 | 44.47 | 44.47 |  |  | 44.47
7 | 50173M | 50 |  |  |  |  | 50
8 | 40%818 |  | 50
9 | 50170M |  |  | 50 |  | 117 |  | 117
10 | RJ183 |  |  |  | 117
11
12 | RJ561 | 15 | 15 | 15 | 15 |  | 15
13 | RY460 | 4.03 | 4.03 | 4.03 | 4.03 | 4.03 | 4.03 | 4.03
14 | RF516 | 10 | 10 | 10 | 10 | 10 | 10 | 5
15 | RF950 | 10 | 10 | 10 | 10 | 10 | 10 | 5
16 | FL208 | 8.2 | 8.1 | 8.1 | 8.1 | 8.1 | 7 | 7
17 | TM004 | 8.2 | 8.1 | 8.1 | 8.1 | 8.1 | 7 | 7
18 | RA009 | 0.45 | 0.45 | 0.45 | 0.45 | 0.45 | 0.45 | 0.45
19 | IA151 | 6.5 | 6.5 | 6.5 | 6.5 | 6.5 | 6.5 | 6.5
| DMP | 10 | 10 | 10 | 10 | 10 | 10 | 10
| TF100 | 7.5 | 7.5 | 7.5 | 7.5 | 7.5 | 7.5 | 7.5
| 10%135 | 5.3 | 5.3 | 5.3 | 5.3 | 5.3 | 5.3 | 5.3
| 合计 | 281.81 | 281.61 | 281.61 | 304.14 | 289.14 | 279.41 | 276.94
粘度 | 84S
固含 | 46.25%
| ‘10#-1 | ‘10#-2 | ‘10#-3 | ‘10#-4 | ‘10#-5 | ‘10#-6 | ‘10#-7 | 0913-4# | PPG
外观 | 略微偏黄 | 略微偏黄 | 略微偏黄 | 灰色 | 略微偏黄 | 略微偏黄 | 灰色 | 略微偏黄 | 灰色
花架印 | OK | OK | OK | OK | OK | OK | OK | OK | OK
电腐蚀 | 1#>PPG>6#>2#>5#>7#/4#/3#(由好到差7、4、3基本接近)
121*60杀菌 | 2级 | 2级 | 2级 | 2级 | 2级 | 2级 | 2级 | 2级 | 2级
121*6蒸汽杀菌 | 2级 | 2级 | 2级 | 2级 | 2级 | 2级 | 2级 | 2级 | 2级
3H | 2级 | 2级 | 2级 | 2级 | 2级 | 2级 | 2级 | 2级 | 2级
2H | 2级 | 2级 | 2级 | 2级 | 2级 | 2级 | 2级 | 2级 | 2级
S | 2级 | 2级 | 2级 | 2级 | 2级 | 2级 | 2级 | 2级 | 2级
3%氯化钠 | 2级 | 2级 | 2级 | 2级 | 2级 | 2级 | 2级 | 2级 | 2级
三圈盖硫酸铜 | 2级 | 2级 | 2级 | 2级 | 2级 | 2级 | 2级 | 2级 | 2级
50KG | 2级 | 2级 | 2级 | 2级 | 2级 | 2级 | 2级 | 2级 | 2级
T弯 | 2级 | 2级 | 2级 | 2级 | 2级 | 2级 | 2级 | 2级 | 2级
附着力 | 2级 | 2级 | 2级 | 2级 | 2级 | 2级 | 2级 | 2级 | 2级
Note on C2: 王琼: 综合4-7可以
Note on B28: 王琼: 综合4-7可以

## 25.1.17-1
240913-4（25.1.17-复测验证）
序号 |  | ‘10#-1 | 百分比 | 1000KG
1 | TF100 | 29.48 | 10.46095 | 104.6095
2 | TM004 | 8.12 | 2.881374 | 28.81374
3 | AS400 | 5.66 | 2.008445 | 20.08445
4 | RX170-140 | 56.64 | 20.09865 | 200.9865
5 | AS400 | 2.26 | 0.8019588 | 8.019588
6 | 40%50177 | 44.47 | 15.78014 | 157.8014
7 | 50173M | 50 | 17.74245 | 177.4245
8 | RJ561 | 15 | 5.322735 | 53.22735
9 | RY460 | 4.03 | 1.430042 | 14.30042
10 | RF516 | 10 | 3.54849 | 35.4849
11 | RF950 | 10 | 3.54849 | 35.4849
12 | FL208 | 8.2 | 2.909762 | 29.09762
13 | TM004 | 8.2 | 2.909762 | 29.09762
14 | RA009 | 0.45 | 0.1596821 | 1.596821
15 | IA151 | 6.5 | 2.306519 | 23.06519
16 | DMP | 10 | 3.54849 | 35.4849
17 | TF100 | 7.5 | 2.661368 | 26.61368
18 | 10%135 | 5.3 | 1.8807 | 18.807
19 | 合计 | 281.81 | 100 | 1000
| 粘度 | 84S
| 固含 | 46.25%
单涂15-17克;205*12min/镀铬
22 |  | ‘10#-1 | 百分比 | 1000KG
序号 | 外观-刮板 | 外观流平合格
23 | 附着力 | 1级
24 | 50KG冲击-5%硫酸铜*30分钟 | 0腐蚀
25 | T弯G冲击-5%硫酸铜*30分钟 | <10mm腐蚀
26 | 3%醋酸-121℃*60分钟 | 合格
27 | 3%盐-121℃*60分钟 | 合格
28 | 2%柠檬酸-121℃*60分钟 | 合格
29 | 三合一硫-121℃*60分钟 | 合格
30 | 电腐蚀-15V*60分钟 | 合格
31 | BOX/-121℃*60分钟 | 保4角完好
32 | 备注说明 | 理化性能合格
Note on C2: 王琼: 综合4-7可以
Note on C25: 王琼: 综合4-7可以

## 25.3.12-180KG配方确认
240913-5(25.3.12-王琼
序号 |  | 8E |  |  | 7E-D-1-2 |  |  |  | 35.7%白浆（25.3.7）
1 |  | 原始配方 | 百分比 | 1000KG | 原始配方 | 百分比 | 1000KG |  | 原始配方 | 百分比 | 1000KG
2 | TF100 | 29.48 | 9.532741 | 95.32741 | 29.48 | 8.705667 | 87.05667 | 杜邦-FT960 | 200 | 35.50506 | 355.0506
3 | TM004 | 8.12 | 2.625707 | 26.25707 | 8.12 | 2.397897 | 23.97897 | TM221 | 80 | 14.20202 | 142.0202
4 | AS400 | 5.66 | 1.830234 | 18.30234 | 5.66 | 1.671441 | 16.71441 | TF100 | 80 | 14.20202 | 142.0202
5 | RX170 -140 | 56.64 | 18.31528 | 183.1528 | 56.64 | 16.72622 | 167.2622 | BYK104 | 2.8 | 0.4970708 | 4.970708
6 | IR877 | 44.47 | 14.37995 | 143.7995 | 44.47 | 13.13233 | 131.3233 | RJ173M | 200 | 35.50506 | 355.0506
7 | RJ173M | 50 | 16.16815 | 161.6815 | 65 | 19.19499 | 191.9499 | BYK306 | 0.05 | 0.008876265 | 0.08876265
8 | RJ561 | 15 | 4.850445 | 48.50445 | 19.5 | 5.758497 | 57.58497 | TZ161 | 0.45 | 0.07988638 | 0.7988638
9 | RJ362 | 9 | 2.910267 | 29.10267 | 11.7 | 3.455098 | 34.55098 | 合计 | 563.3 | 100 | 1000
10 | RY460 | 4.03 | 1.303153 | 13.03153 | 5.21 | 1.538552 | 15.38552 | 固含 | 35.7%
11 | RF516 | 10 | 3.23363 | 32.3363 | 13 | 3.838998 | 38.38998
12 | RF950 | 10 | 3.23363 | 32.3363 | 13 | 3.838998 | 38.38998
13 | FL208S | 7 | 2.263541 | 22.63541 | 7 | 2.067153 | 20.67153
14 | TM004 | 7 | 2.263541 | 22.63541 | 7 | 2.067153 | 20.67153 |  | 6#阿克苏炭黑-14.28%（25.3.7）
15 | 35.7%白浆（25.3.7） | 14 | 4.527082 | 45.27082 | 14 | 4.134306 | 41.34306 |  | 原始配方 | 百分比 | 1000KG
16 | BYK-306 | 0.15 | 0.04850445 | 0.4850445 | 0.15 | 0.04429613 | 0.4429613 | TF100 | 135 | 36.48649 | 364.8649
17 | 气硅 | 0.15 | 0.04850445 | 0.4850445 | 0.15 | 0.04429613 | 0.4429613 | TM221 | 135 | 36.48649 | 364.8649
18 | TF100 | 15 | 4.850445 | 48.50445 | 15 | 4.429613 | 44.29613 | 阿克苏-6#炭黑 | 50 | 13.51351 | 135.1351
19 | DPM | 10 | 3.23363 | 32.3363 | 10 | 2.953076 | 29.53076 | RJ173M | 25 | 6.756757 | 67.56757
20 | 6#炭黑 -阿克苏 | 1.75 | 0.5658852 | 5.658852 | 1.75 | 0.5167882 | 5.167882 | 7096 | 25 | 6.756757 | 67.56757
21 | 10%135 | 5.3 | 1.713824 | 17.13824 | 5.3 | 1.56513 | 15.6513 | 合计 | 370 | 100 | 1000
22 | IA893 | 6.5 | 2.101859 | 21.01859 | 6.5 | 1.919499 | 19.19499 | 固含 | 14.28%
23 | 合计 | 309.25 | 100 | 1000 | 338.63 | 100 | 1000
24 | 粘度
25 | 固含 | 44%
21 |  | 单涂15-17克;205*12min/镀铬统一
22 |  | 8E |  |  | 7E-D-1-2
序号 | 外观-刮板 | 外观流平合格 |  |  | 外观流平合格
23 | 附着力 | 1级 |  |  | 1级
24 | 50KG冲击-5%硫酸铜*30分钟 | 0腐蚀 |  |  | 0腐蚀
25 | T弯G冲击-5%硫酸铜*30分钟 | <10mm腐蚀 |  |  | <10mm腐蚀
26 | 3%醋酸-121℃*60分钟 | 合格 |  |  | 合格
27 | 3%盐-121℃*60分钟 | 合格 |  |  | 合格
28 | 2%柠檬酸-121℃*60分钟 | 合格 |  |  | 合格
29 | 三合一硫-121℃*60分钟 | 合格 |  |  | 合格
30 | 电腐蚀-15V*60分钟 | 合格 |  |  | 合格
31 | BOX/-121℃*60分钟 | 保4角完好 |  |  | 保4角完好
32 | 备注说明 | 理化性能合格准备上机涂布试涂，涂布结果：加工性能和电腐蚀不合格，和样板差异较大

## 25.8.28
3NX240913-6C(25.8.28)
| 产品开发背景 | 该产品解决凯西镀铬铁上3%醋酸及电腐蚀问题
| 产品应用 | 镀铬铁两涂一烘，耐121*60分钟3%醋酸、3%盐、三合一硫、2%柠檬酸及满足易开盖的加工性能
| 调整增加测试标准 | 需要加强验证测试在基材为凯西铁或者相对统一铁而言较差的镀铬铁验证剥离后锈蚀情况
序号 |  | 6C-1 | 6C-2
1 | TF100 | 19.18 | 19.18
2 | TM004 | 5.28 | 5.28
3 | AS400 | 3.68 | 3.68
4 | RX170-140 | 36.84 | 36.84
5 | IR877 | 28.92 | 28.92
6 | RJ173M | 32.52 | 32.52
7 | RJ561 | 9.76 | 9.76
8 | RJ362 | 5.86 | 5.86
9 | RY460 | 6.5 | 6.5
10 | RA083 | 2.5
11 | RF950 | 13 | 13
12 | AZ306 | 0.1 | 0.1
13 | TM004 | 0.9 | 0.9
14 | 35.7%白浆-新 | 5.82 | 5.82
15 | 3%气硅混合料 | 1.71 | 1.71
16 | 14.28%-炭黑浆料 | 0.74 | 0.74
17 | IA151 | 4.28 | 4.28
18 | FL815C | 3.65 | 3.65
19 | TM004 | 7.3 | 7.3
20 | TF100 | 7 | 7
21 | DBE | 6.72 | 6.72
22 | AZ135 | 0.34 | 0.34
23 | TZ161 | 3.08 | 3.08
24 |  | 205.68 | 203.18
25 |  | 单涂15-17克;205*12min/镀铬-转凯西
26 |  | 6C-1 | 6C-2
27 | 外观-刮板 | 外观流平合格 | 外观流平合格
28 | 附着力 | 1级 | 1级
29 | 50KG冲击-5%硫酸铜*30分钟 | 0腐蚀 | 0腐蚀
30 | T弯G冲击-5%硫酸铜*30分钟 | <10mm腐蚀 | <10mm腐蚀
31 | 3%醋酸-121℃*60分钟 | 不合格 | 不合格
32 | 3%盐-121℃*60分钟 | 合格 | 合格
33 | 2%柠檬酸-121℃*60分钟 | 合格 | 合格
34 | 三合一硫-121℃*60分钟 | 合格 | 合格
35 | 电腐蚀-15V*60分钟 | 不合格 | 不合格
36 | BOX/-121℃*60分钟 | 保4角完好 | 保4角完好
40 | 备注说明 | 在客户核心要求上不能满足
Note on C16: 王琼: RF516梁总新样品25.8.26RF516代替品固含65%
Note on D16: 王琼: RF516梁总新样品25.8.26RF516代替品固含65%

## 25.9.3
3NX240913-6C(25.9.3)
| 产品开发背景 | 该产品解决镀铬铁上3%醋酸及电腐蚀问题
| 产品应用 | 镀铬铁两涂一烘，耐121*60分钟3%醋酸、3%盐、三合一硫、2%柠檬酸及满足易开盖的加工性能
6C-3
1 | TF100 | 19.18
2 | TM004 | 5.28
3 | AS400 | 3.68
4 | RX170-140 | 36.84
5 | IR877 | 28.92
6 | RJ173M | 32.52
7 | RJ561 | 9.76
8 | RJ362 | 5.86
9 | RY460 | 2.62
10 | RF950 | 13
11 | AZ306 | 0.1
12 | TM004 | 0.9
13 | 35.7% 白浆-新 | 5.82
14 | 3%气硅 混合料 | 1.71
15 | 14.28% -炭黑浆料 | 0.74
16 | IA151 | 4.28
17 | FL815C | 3.65
18 | TM004 | 7.3
19 | TF100 | 7
20 | DBE | 6.72
21 | AZ135 | 0.34
22 | TZ161 | 3.08
23 | 合计 | 199.3
24 |  | 单涂24#205/镀铬
25 |  | 单涂15-17克;205*12min/镀铬
26 |  | 6C-3
27 | 外观-刮板 | 外观发黑
28 | 附着力 | 1级
29 | 50KG冲击-5%硫酸铜*30分钟 | 0腐蚀
30 | T弯G冲击-5%硫酸铜*30分钟 | 10mm腐蚀
31 | 3%醋酸-121℃*60分钟 | 不合格
32 | 3%盐-121℃*60分钟 | 不合格
33 | 2%柠檬酸-121℃*60分钟 | 不合格
34 | 三合一硫-121℃*60分钟 | 不合格
35 | 电腐蚀-15V*60分钟 | 不合格
36 | BOX/-121℃*60分钟 | 保4角完好
40 | 备注说明 | 在客户核心要求上不能满足
Note on C15: 王琼: RF516梁总新样品25.8.26RF516代替品固含65%

## 25.9.4
3NX240913-6C(25.9.4)
| 产品开发背景 | 该产品解决镀铬铁上3%醋酸及电腐蚀问题
| 产品应用 | 镀铬铁两涂一烘，耐121*60分钟3%醋酸、3%盐、三合一硫、2%柠檬酸及满足易开盖的加工性能
序号 |  | 6C-4 | 6C-5
1 | TF100 | 19.18 | 19.18
2 | TM004 | 5.28 | 5.28
3 | AS400 | 3.68 | 3.68
4 | RX170-140 | 36.84 | 36.84
5 | IR877 | 28.92 | 28.92
6 | RJ173M | 32.52 | 32.52
7 | RJ561 | 9.76 | 9.76
8 | RJ362 | 5.86 | 5.86
9 | RY460 | 2 | 2
10 | RF516 | 20 | 20
11 | AZ306 | 0.1 | 0.1
12 | TM004 | 0.9 | 0.9
13 | 35.7% 白浆-新 | 5.82 | 5.82
14 | 3%气硅 混合料 | 1.71 | 1.71
15 | 14.28% -炭黑浆料 | 0.74 | 0.74
16 | IA151 | 4.28 | 4.28
17 | FL815C | 3.65 | 3.65
18 | TM004 | 7.3 | 7.3
19 | TF100
20 | DBE | 13.72 | 13.72
21 | AZ135 | 0.34 | 0.34
22 | TZ161 | 3.08 | 3.08
23 |  | 205.68 | 205.68
24 | 合计 |  | 单涂15-17克205/镀铬
26 |  | 6C-4 | 6C-5
27 | 外观-刮板 | 外观发黑 | 外观发黑
28 | 附着力 | 1级 | 1级
29 | 50KG冲击-5%硫酸铜*30分钟 | 0腐蚀 | 0腐蚀
30 | T弯G冲击-5%硫酸铜*30分钟 | 10mm腐蚀 | 10mm腐蚀
31 | 3%醋酸-121℃*60分钟 | 不合格 | 不合格
32 | 3%盐-121℃*60分钟 | 不合格 | 不合格
33 | 2%柠檬酸-121℃*60分钟 | 合格 | 合格
34 | 三合一硫-121℃*60分钟 | 不合格 | 不合格
35 | 电腐蚀-15V*60分钟 | 不合格 | 不合格
36 | BOX/-121℃*60分钟 | 保4角完好 | 保4角完好
40 | 备注说明 | 在客户核心要求上不能满足
Note on C15: 王琼: RF516梁总新样品25.8.26RF516代替品固含65%
Note on D15: 王琼: RF516梁总新样品25.8.26RF516代替品固含65%

## 25.9.16
3NX240913-6C(25.9.16)
| 产品开发背景 | 该产品解决镀铬铁上3%醋酸及电腐蚀问题
| 产品应用 | 镀铬铁两涂一烘，耐121*60分钟3%醋酸、3%盐、三合一硫、2%柠檬酸及满足易开盖的加工性能
序号 |  | 6C-6 | 6C-7 | 6C-8
1 | TF100 | 19.18 | 19.18 | 19.18
2 | TM004 | 5.28 | 5.28 | 5.28
3 | AS400 | 5.53 | 7.368 | 7.368
4 | RX170-140 | 36.84 | 36.84 | 36.84
5 | IR877 | 28.92 | 28.92 | 28.92
6 | RJ173M | 32.52 | 32.52 | 32.52
7 | RJ561 | 9.76 | 9.76 | 9.76
8 | RJ362 | 5.86 | 5.86 | 5.86
9 | RY460 | 2 | 2 | 2
10 | RF516 | 20 | 20 | 20
11 | AZ306 | 0.1 | 0.1 | 0.1
12 | TM004 | 0.9 | 0.9 | 0.9
13 | 35.7% 白浆-新 | 5.82 | 5.82 | 5.82
14 | 3%气硅 混合料 | 1.71 | 1.71 | 1.71
15 | 14.28% -炭黑浆料 | 0.74 | 0.74 | 0.74
16 | IA151 | 4.28 | 4.28 | 5.02
17 | FL815C | 3.65 | 3.65 | 3.65
18 | TM004 | 7.3 | 7.3 | 7.3
19 | DBE | 13.72 | 13.72 | 13.72
20 | AZ135 | 0.34 | 0.34 | 0.34
21 | TZ161 | 3.08 | 3.08 | 3.08
22 | 合计 | 207.53 | 209.368 | 210.108
24 |  | 单涂15-17克205/镀铬
26 |  | 6C-6 | 6C-7 | 6C-8
27 | 外观-刮板 | 外观合格 | 外观合格 | 外观合格
28 | 附着力 | 1级 | 1级 | 1级
29 | 50KG冲击-5%硫酸铜*30分钟 | 0腐蚀 | 0腐蚀 | 0腐蚀
30 | T弯G冲击-5%硫酸铜*30分钟 | 10mm腐蚀 | 10mm腐蚀 | 10mm腐蚀
31 | 3%醋酸-121℃*60分钟 | 不合格 | 不合格 | 不合格
32 | 3%盐-121℃*60分钟 | 合格 | 合格 | 合格
33 | 2%柠檬酸-121℃*60分钟 | 合格 | 合格 | 合格
34 | 三合一硫-121℃*60分钟 | 不合格 | 不合格 | 不合格
35 | 电腐蚀-15V*60分钟 | 不合格 | 不合格 | 不合格
36 | BOX/-121℃*60分钟 | 保4角完好 | 保4角完好 | 保4角完好
40 | 备注说明 | 在客户核心要求上不能满足
Note on C8: 王琼: 3.684+1.84
Note on D8: 王琼: 3.68+3.68

## 25.9.18
3NX240913-6C(25.9.18)
产品开发背景 | 该产品解决镀铬铁上3%醋酸及电腐蚀问题
产品应用 | 镀铬铁两涂一烘，耐121*60分钟3%醋酸、3%盐、三合一硫、2%柠檬酸及满足易开盖的加工性能
增加理化要求 | 增加胶辊外观测试
序号 |  | 6C-9 | 6C-10 |  | 6C-11 | 6C-12
1 | TF100 | 19.18 | 19.18 |  | 19.18 | 19.18
2 | TM004 | 5.28 | 5.28 |  | 5.28 | 5.28
3 | AS400 | 5.53 | 7.368 |  | 5.53 | 7.368
4 | RX170-140 | 36.84 | 36.84 |  | 36.84 | 36.84
5 | IR877 | 28.92 | 28.92 |  | 28.92 | 28.92
6 | RJ173M | 32.52 | 32.52 |  | 32.52 | 32.52
7 | RJ561 | 9.76 | 9.76 |  | 9.76 | 9.76
8 | RJ362 | 5.86 | 5.86 |  | 5.86 | 5.86
9 | RY460 | 2 | 2 |  | 2 | 2
10 | RF516 | 20 | 20 |  | 20 | 20
11 | 35.7% 白浆-新 | 5.82 | 5.82 |  | 5.82 | 5.82
12 | 3%气硅 混合料 | 1.71 | 1.71 |  | 1.71 | 1.71
13 | 14.28% -炭黑浆料 | 0.74 | 0.74 |  | 0.74 | 0.74
14 | AL710 | 2 | 2 | 8#蜡 | 2 | 2
15 | FL815C | 3.65 | 3.65 |  | 3.65 | 3.65
16 | TM004 | 7.3 | 7.3 |  | 7.3 | 7.3
17 | TF100
18 | DBE | 13.72 | 13.72 |  | 13.72 | 13.72
19 | AZ135 | 0.34 | 0.34 |  | 0.34 | 0.34
20 | TZ161 | 3.08 | 3.08 |  | 3.08 | 3.08
21 | 合计 | 204.25 | 206.088 |  | 204.25 | 206.088
22 |  |  | 单涂15-17克205/镀铬
23 |  | 6C-9 | 6C-10 |  | 6C-11 | 6C-12
24 | 外观-刮板 | 外观合格 | 外观合格 |  | 外观合格 | 外观合格
| 外观-胶辊 | 外观橘皮、发黑 | 外观橘皮、发黑 |  | 外观橘皮、发黑 | 外观橘皮、发黑
25 | 附着力 | 1级 | 1级 |  | 1级 | 1级
26 | 50KG冲击-5%硫酸铜*30分钟 | 0腐蚀 | 0腐蚀 |  | 0腐蚀 | 0腐蚀
27 | T弯G冲击-5%硫酸铜*30分钟 | 10mm腐蚀 | 10mm腐蚀 |  | 10mm腐蚀 | 10mm腐蚀
28 | 3%醋酸-121℃*60分钟 | 不合格 | 不合格 |  | 不合格 | 不合格
29 | 3%盐-121℃*60分钟 | 合格 | 合格 |  | 合格 | 合格
30 | 2%柠檬酸-121℃*60分钟 | 合格 | 合格 |  | 合格 | 合格
31 | 三合一硫-121℃*60分钟 | 不合格 | 不合格 |  | 不合格 | 不合格
32 | 电腐蚀-15V*60分钟 | 不合格 | 不合格 |  | 不合格 | 不合格
33 | BOX/-121℃*60分钟 | 保4角完好 | 保4角完好 |  | 保4角完好 | 保4角完好
34 | 杀菌/-121℃*60分钟 | 水煮泛白 | 水煮泛白 |  | 水煮合格 | 水煮合格
备注说明 | 在客户核心要求上不能满足
Note on C8: 王琼: 3.684+1.84
Note on D8: 王琼: 3.68+3.68
Note on F8: 王琼: 3.684+1.84

## 25.9.19-1
3NX240913-6C(25.9.24
| 产品开发背景 | 该产品解决镀铬铁上3%醋酸及电腐蚀问题
| 产品应用 | 镀铬铁两涂一烘，耐121*60分钟3%醋酸、3%盐、三合一硫、2%柠檬酸及满足易开盖的加工性能
| 增加理化要求 | 验证不同蜡的影响
序号 |  | 6C-13 | 6C-14 |  | 6C-15 | 6C-16
1 | TF100 | 19.18 | 19.18 |  | 19.18 | 19.18
2 | TM004 | 5.28 | 5.28 |  | 5.28 | 5.28
3 | AS400 | 5.53 | 7.368 |  | 5.53 | 7.368
4 | RX170-140 | 36.84 | 36.84 |  | 36.84 | 36.84
5 | IR877 | 28.92 | 28.92 |  | 28.92 | 28.92
6 | RJ173M | 32.52 | 32.52 |  | 32.52 | 32.52
7 | RJ561 | 9.76 | 9.76 |  | 9.76 | 9.76
8 | RJ362 | 5.86 | 5.86 |  | 5.86 | 5.86
9 | RY460 | 2 | 2 |  | 2 | 2
10 | RF516 | 20 | 20 |  | 20 | 20
11 | 20%CAB | 0.2 | 0.2 |  | 0.2 | 0.2
12 | 35.7% 白浆-新 | 5.82 | 5.82 |  | 5.82 | 5.82
13 | 3%气硅 混合料 | 1.71 | 1.71 |  | 1.71 | 1.71
14 | 14.28% -炭黑浆料 | 0.74 | 0.74 |  | 0.74 | 0.74
15 | AL710 | 2 | 2 | 8#蜡 | 2 | 2
16 | FL815C | 3.65 | 3.65 |  | 3.65 | 3.65
17 | TM004 | 7.3 | 7.3 |  | 7.3 | 7.3
18 | TF100
19 | DBE | 13.72 | 13.72 |  | 13.72 | 13.72
20 | AZ135 | 0.34 | 0.34 |  | 0.34 | 0.34
21 | TZ161 | 3.08 | 3.08 |  | 3.08 | 3.08
22 |  | 204.45 | 206.288 |  | 204.45 | 206.288
23 | TZ161 | 1.539
|  |  | 基材 | 镀铬铁
24 | 外观-刮板 | 外观合格 | 外观合格 |  | 外观合格 | 外观合格
| 外观-胶辊 | 外观橘皮、发黑问题解决； 存在胶辊痕 | 外观橘皮、发黑问题解决； 存在胶辊痕 |  | 外观橘皮、发黑问题解决； 存在胶辊痕 | 外观橘皮、发黑问题解决； 存在胶辊痕
25 | 附着力 | 1级 | 1级 |  | 1级 | 1级
26 | 50KG冲击-5%硫酸铜*30分钟 | 0腐蚀 | 0腐蚀 |  | 0腐蚀 | 0腐蚀
27 | T弯G冲击-5%硫酸铜*30分钟 | 10mm腐蚀 | 10mm腐蚀 |  | 10mm腐蚀 | 10mm腐蚀
28 | 3%醋酸-121℃*60分钟 | 不合格 | 不合格 |  | 不合格 | 不合格
29 | 3%盐-121℃*60分钟 | 合格 | 合格 |  | 合格 | 合格
30 | 2%柠檬酸-121℃*60分钟 | 合格 | 合格 |  | 合格 | 合格
31 | 三合一硫-121℃*60分钟 | 不合格 | 不合格 |  | 不合格 | 不合格
32 | 电腐蚀-15V*60分钟 | 不合格 | 不合格 |  | 不合格 | 不合格
33 | BOX/-121℃*60分钟 | 保4角完好 | 保4角完好 |  | 保4角完好 | 保4角完好
备注说明 | 在客户核心要求上不能满足
Note on C9: 王琼: 3.684+1.84
Note on D9: 王琼: 3.68+3.68
Note on F9: 王琼: 3.684+1.84

## 25.9.30
3NX240913-6F(25.9.30)
序号 |  | 6F-10-3A |  | 6F-10-3B | 百分比 | 1000KG
1 | TF100 | 19.18 |  | 19.18 | 9.278251 | 92.78251
2 | TM004 | 5.28 |  | 5.28 | 2.55418 | 25.5418
3 | AS400 | 3.684 |  | 3.684 | 1.782121 | 17.82121
4 | RX170-140 | 36.84 | 日本151 -PVC | 36.84 | 17.82121 | 178.2121
5 | IR877 | 28.92 |  | 28.92 | 13.98994 | 139.8994
6 | AS400 | 1.84 |  | 1.84 | 0.8900929 | 8.900929
7 | RJ173M | 32.52 |  | 32.52 | 15.73142 | 157.3142
8 | RJ561 | 9.76 |  | 9.76 | 4.721362 | 47.21362
9 | RJ362 | 5.86 |  | 5.86 | 2.834752 | 28.34752
10 | RY460 | 2 |  | 2 | 0.9674923 | 9.674923
11 | RF516 | 20 |  | 20 | 9.674923 | 96.74923
12 | AZ551 | 0.04 |  | 0.04 | 0.01934985 | 0.1934985
13 | TZ161 | 0.16 |  | 0.16 | 0.07739938 | 0.7739938
14 | 35.7% 白浆-新 （无306） | 5.82 |  | 5.82 | 2.815402 | 28.15402
15 | 3%气硅 混合料 | 1.71 |  | 1.71 | 0.8272059 | 8.272059
16 | 14.28% -炭黑浆料 | 0.74 |  | 0.74 | 0.3579721 | 3.579721
17 | IA151 | 4.28 |  | 4.28 | 2.070433 | 20.70433
18 | FL815C | 3.65 |  | 3.65 | 1.765673 | 17.65673
19 | TM004 | 7.3 |  | 7.3 | 3.531347 | 35.31347
21 | DBE | 13.72 |  | 13.72 | 6.636997 | 66.36997
22 | AZ135 | 0.34 |  | 0.34 | 0.1644737 | 1.644737
23 | TZ161 | 3.08 |  | 3.08 | 1.489938 | 14.89938
24 | 合计 | 206.724 |  | 206.724 | 100.0019 | 1000.019
205℃*12min-镀铬铁
3%氯化钠
电腐蚀
21 |  | 单涂15-17克;205*12min/镀铬
22 |  | 6F-10-3A |  | 6F-10-3B
序号 | 外观-刮板 | 外观发黑 |  | 外观发黑
23 | 附着力 | 1级 |  | 1级
24 | 50KG冲击-5%硫酸铜*30分钟 | 0腐蚀 |  | 0腐蚀
25 | T弯G冲击-5%硫酸铜*30分钟 | >15mm腐蚀 |  | >15mm腐蚀
26 | 3%醋酸-121℃*60分钟 | 不合格 |  | 不合格
27 | 3%盐-121℃*60分钟 | OK |  | OK
28 | 2%柠檬酸-121℃*60分钟 | 不合格 |  | 不合格
29 | 三合一硫-121℃*60分钟 | 不合格 |  | 不合格
30 | 电腐蚀-15V*60分钟 | X |  | X
31 | BOX/-121℃*60分钟 | 保4角完好 |  | 保4角完好，泛白X
32 | 备注说明 | 验证RX150;结论杀菌严重泛白；加工性能差，电腐蚀不合格

## 25.11.18
3NX240913-6G(25.11.18)
序号 |  | 6G-1 | 6G-2 | 6G-3 |  | 6F-10-3A
1 | TF100 | 19.18 | 19.18 | 19.18 | TF100 | 19.18
2 | TM004 | 5.28 | 5.28 | 5.28 | TM004 | 5.28
3 | AS400 | 3.684 | 3.684 | 3.684 | AS400 | 3.684
4 | 日本151 -PVC | 36.84 | 36.84 | 36.84 | RX170 -140 | 36.84
5 | IR877 | 28.92 |  |  | IR877 | 28.92
6 | RJ173M |  |  | 28.92 | AS400 | 1.84
7 | AS400 | 1.84 | 1.84 | 1.84 | RJ173M | 32.52
8 | IR909 | 32.52 | 61.44 | 32.52 | RJ561 | 9.76
9 | RJ561 | 9.76 | 9.76 | 9.76 | RJ362 | 5.86
10 | RY460 | 2 | 2 | 2 | RY075N | 2
11 | RF516 | 20 | 20 | 20 | RF516 | 20
12 | AZ551 | 0.04 | 0.04 | 0.04 | AZ551 | 0.04
13 | TZ161 | 0.16 | 0.16 | 0.16 | TZ161 | 0.16
14 | 35.7% 白浆-新 （无306） | 5.82 | 5.82 | 5.82 | 35.7% 白浆-新 （无306） | 5.82
15 | 14.28% -炭黑浆料 | 0.74 | 0.74 | 0.74 | 3%气硅 混合料 | 1.71
16 | IA151 | 4.28 | 4.28 | 4.28 | 14.28% -炭黑浆料 | 0.74
17 | FL815C | 3.65 | 3.65 | 3.65 | IA151 | 4.28
18 | TM004 | 7.3 | 7.3 | 7.3 | FL815C | 3.65
19 | TZ221 | 13.72 | 13.72 | 13.72 | TM004 | 7.3
20 | AZ135 | 0.34 | 0.34 | 0.34 | DBE | 13.72
21 | TZ161 | 3.08 | 3.08 | 3.08 | AZ135 | 0.34
22 |  |  |  |  | TZ161 | 3.08
23 | 合计 | 199.154 | 199.154 | 199.154 | 合计 | 206.724
205℃*12min-镀铬铁
| 3%氯化钠 | OK | OK | OK |  | X
| 电腐蚀 | X | X | X |  | OK
21 |  | 单涂15-17克;205*12min/镀铬
22 |  | 6-6# | 6-7# | 6-8# | 6-9# | 6-10#
序号 | 外观-刮板 | 外观流平不合格 | 外观流平不合格 | 外观流平不合格 | 外观流平不合格 | 外观流平不合格
23 | 附着力 | 1级 | 1级 | 1级 | 1级 | 1级
24 | 50KG冲击-5%硫酸铜*30分钟 | 0腐蚀 | 0腐蚀 | 0腐蚀 | 0腐蚀 | 0腐蚀
25 | T弯G冲击-5%硫酸铜*30分钟 | >15mm腐蚀 | >15mm腐蚀 | >15mm腐蚀 | >15mm腐蚀 | >15mm腐蚀
26 | 3%醋酸-121℃*60分钟 | 不合格 | 不合格 | 不合格 | 不合格 | 不合格
27 | 3%盐-121℃*60分钟 | 不合格 | 不合格 | 不合格 | 不合格 | 不合格
28 | 2%柠檬酸-121℃*60分钟 | 不合格 | 不合格 | 不合格 | 不合格 | 不合格
29 | 三合一硫-121℃*60分钟 | 不合格 | 不合格 | 不合格 | 不合格 | 不合格
30 | 电腐蚀-15V*60分钟 | 不合格 | 不合格 | 不合格 | 不合格 | 不合格
31 | BOX/-121℃*60分钟 | 保4角完好 | 保4角完好 | 保4角完好 | 保4角完好 | 保4角完好
32 | 备注说明 | 在客户核心要求上不能满足
Note on C34: 王琼: 综合4-7可以

## 25.11.24
3NX240913-6G(25.11.24)
序号 |  | 6G-4 | 6G-5 | 6G-6 |  | 6G-7 | 6G-8 | 6G-9
1 | TF100 | 19.18 | 19.18 | 19.18 |  | 19.18 | 19.18 | 19.18
2 | TM004 | 5.28 | 5.28 | 5.28 |  | 5.28 | 5.28 | 5.28
3 | AS400 | 5.52 | 5.52 | 5.52 |  | 5.52 | 5.52 | 5.52
4 | 日本151 -PVC | 36.84 | 36.84 | 36.84 |  | 36.84 | 36.84 | 36.84
6 | RJ173M | 28.92 | 28.92 | 28.92 | IR877 | 28.92 | 28.92 | 28.92
8 | IR909 | 32.52 | 32.52 | 32.52 | RJ173M | 32.52 |  | 32.52
[5 empty] | IR909 |  | 32.52
9 | IR868 | 10 | 10 | 10 |  | 10 | 10 | 10
10 | RJ362 | 6 | 6 | 6 |  | 6 | 6 | 6
11 | RY460 | 2 |  |  |  | 2 | 2 | 2
| RY075N |  | 2 | 2 |  |  | 2 | 2
12 | RF516 | 20 | 20 | 10 |  | 20 | 20 | 10
| RF160 |  |  | 10 |  |  |  | 10
13 | AZ551 | 0.04 | 0.04 | 0.04 |  | 0.04 | 0.04 | 0.04
14 | TZ161 | 0.16 | 0.16 | 0.16 |  | 0.16 | 0.16 | 0.16
15 | 35.7% 白浆-新 （无306） | 5.82 | 5.82 | 5.82 | 填料未加 | 5.82 | 5.82 | 5.82
16 | 14.28% -炭黑浆料 | 0.74 | 0.74 | 0.74 |  | 0.74 | 0.74 | 0.74
17 | IA151 | 4.28 | 4.28 | 4.28 |  | 4.28 | 4.28 | 4.28
18 | FL815C | 4 | 4 | 4 |  | 4 | 4 | 4
19 | TM004 | 7.3 | 7.3 | 7.3 |  | 7.3 | 7.3 | 7.3
20 | TZ221 | 13.72 | 13.72 | 13.72 |  | 13.72 | 13.72 | 13.72
21 | AZ135 | 0.34 | 0.34 | 0.34 |  | 0.34 | 0.34 | 0.34
22 | TZ161 | 3.08 | 3.08 | 3.08 |  | 3.08 | 3.08 | 3.08
23 | 合计 | 205.74 | 205.74 | 205.74 |  | 205.74 | 207.74 | 207.74
21 |  | 单涂15-17克;205*12min/镀铬
22 |  | 6G-4 | 6G-5 | 6G-6 |  | 6G-7 | 6G-8 | 6G-9
序号 | 外观-刮板 | 外观偏红 | 外观偏红 | 外观略好 |  | 外观流平OK | 外观偏红 | 外观流平OK
23 | 附着力 | 1级 | 1级 | 1级 |  | 1级 | 1级 | 1级
24 | 50KG冲击-5%硫酸铜*30分钟 | 0腐蚀 | 0腐蚀 | 0腐蚀 |  | 0腐蚀 | 0腐蚀 | 0腐蚀
25 | T弯G冲击-5%硫酸铜*30分钟 | >15mm腐蚀 | >15mm腐蚀 | >15mm腐蚀 |  | >15mm腐蚀 | >15mm腐蚀 | >15mm腐蚀
26 | 3%醋酸-121℃*60分钟 | 不合格 | 不合格 | 不合格 |  | 不合格 | 不合格 | 不合格
27 | 3%盐-121℃*60分钟 | 不合格 | 不合格 | 不合格 |  | 不合格 | 不合格 | 不合格
28 | 2%柠檬酸-121℃*60分钟 | 不合格 | 不合格 | 不合格 |  | 不合格 | 不合格 | 不合格
29 | 三合一硫-121℃*60分钟 | 不合格 | 不合格 | 不合格 |  | 不合格 | 不合格 | 不合格
30 | 电腐蚀-15V*60分钟 | 不合格 | 不合格 | 不合格 |  | 不合格 | 不合格 | 不合格
31 | BOX/-121℃*60分钟 | 保4角完好 | 保4角完好 | 保4角完好 |  | 保4角完好 | 保4角完好 | 保4角完好
32 | 备注说明 | 拿掉填料验证性能；结论：加工性能及电腐蚀不合格

## 25.11.24-1
3NX240913-6G(25.11.24-2)
序号 |  | 6G-3A |  | 6F-3B
1 | TF100 | 19.18 | TF100 | 19.18
2 | TM004 | 5.28 | TM004 | 5.28
3 | AS400 | 3.684 | AS400 | 3.684
4 | RX170 -140 | 36.84 | RX170 -140 | 36.84
5 | RJ173M | 28.92 | IR877 | 28.92
6 | AS400 | 1.84 | AS400 | 1.84
7 | IR909 | 32.52 | RJ173M | 32.52
8 | IR868 | 10 |  | 10
9 | RJ362 | 6 |  | 6
10 | RY075N | 2 |  | 2
11 | RF516 | 20 |  | 20
12 | AZ551 | 0.04 |  | 0.04
13 | TZ161 | 0.16 |  | 0.16
14 | 35.7% 白浆-209 | 5.82 |  | 5.82
15 | 3%气硅 |  |  | 1.71
16 | 14.28%炭黑浆料 | 0.74 |  | 0.74
17 | IA151 | 4.28 |  | 4.28
18 | FL815C | 3.65 |  | 3.65
19 | TM004 | 7.3 |  | 7.3
20 | TZ221 | 13.72 |  | 13.72
21 | AZ135 | 0.34 |  | 0.34
22 | TZ161 | 3.08 |  | 3.08
23 | 合计 | 205.394 |  | 207.104
24
25
26 | 205℃*12min-镀铬铁
29 | 三圈-硫酸铜 | X |  | X
21 |  | 单涂15-17克;205*12min/镀铬
22 |  | 6G-3A |  | 6F-3B
序号 | 外观-刮板 | 外观流平不合格 |  | 外观流平不合格
23 | 附着力 | 1级 |  | 1级
24 | 50KG冲击-5%硫酸铜*30分钟 | 0腐蚀 |  | 0腐蚀
25 | T弯G冲击-5%硫酸铜*30分钟 | >15mm腐蚀 |  | >15mm腐蚀
26 | 3%醋酸-121℃*60分钟 | 不合格 |  | 不合格
27 | 3%盐-121℃*60分钟 | 不合格 |  | 不合格
28 | 2%柠檬酸-121℃*60分钟 | 不合格 |  | 不合格
29 | 三合一硫-121℃*60分钟 | 不合格 |  | 不合格
30 | 电腐蚀-15V*60分钟 | 不合格 |  | 不合格
31 | BOX/-121℃*60分钟 | 保4角完好 |  | 保4角完好
32 | 备注说明 | 在客户核心要求上不能满足

## 25.11.24-2
3NX240913-6G(25.11.24-2)
序号 |  | 6G-3A |  | 6F-3B
1 | TF100 | 19.18 | TF100 | 19.18
2 | TM004 | 5.28 | TM004 | 5.28
3 | AS400 | 3.684 | AS400 | 3.684
4 | 日本151 -PVC | 36.84 | RX170 -140 | 36.84
5 | RJ173M | 28.92 | IR877 | 28.92
6 | AS400 | 1.84 | AS400 | 1.84
7 | IR909 | 32.52 | RJ173M | 32.52
8 | IR868 | 10 |  | 10
9 | RJ362 | 6 |  | 6
10 | RY075N | 2 |  | 2
11 | RF516 | 20 |  | 20
12 | AZ551 | 0.04 |  | 0.04
13 | TZ161 | 0.16 |  | 0.16
14 | 35.7% 白浆-209 | 5.82 |  | 5.82
15 | 3%气硅 |  |  | 1.71
16 | 14.28%炭黑浆料 | 0.74 |  | 0.74
17 | IA151 | 4.28 |  | 4.28
18 | FL815C | 3.65 |  | 3.65
19 | TM004 | 7.3 |  | 7.3
20 | TZ221 | 13.72 |  | 13.72
21 | AZ135 | 0.34 |  | 0.34
22 | TZ161 | 3.08 |  | 3.08
23 | 合计 | 205.394 |  | 207.104
24
25
26 |  | 单涂15-17克;205*12min/镀铬
27 |  | 6-6# | 6-7# | 6-8#
28 | 外观-刮板 | 外观流平不合格 | 外观流平不合格 | 外观流平不合格
29 | 附着力 | 1级 | 1级 | 1级
30 | 50KG冲击-5%硫酸铜*30分钟 | 0腐蚀 | 0腐蚀 | 0腐蚀
31 | T弯G冲击-5%硫酸铜*30分钟 | >15mm腐蚀 | >15mm腐蚀 | >15mm腐蚀
32 | 3%醋酸-121℃*60分钟 | 不合格 | 不合格 | 不合格
33 | 3%盐-121℃*60分钟 | 不合格 | 不合格 | 不合格
34 | 2%柠檬酸-121℃*60分钟 | 不合格 | 不合格 | 不合格
35 | 三合一硫-121℃*60分钟 | 不合格 | 不合格 | 不合格
36 | 电腐蚀-15V*60分钟 | 不合格 | 不合格 | 不合格
37 | BOX/-121℃*60分钟 | 保4角完好 | 保4角完好 | 保4角完好
38 | 备注说明 | 在客户核心要求上不能满足
Note on C30: 王琼: 综合4-7可以

## 25.11.25
3NX240913-6G(25.11.25)
序号 |  | 6G-4 | 6G-5 | 6G-6 |  | 6G-7 | 6G-8 | 6G-9
1 | TF100 | 19.18 | 19.18 | 19.18 |  | 19.18 | 19.18 | 19.18
2 | TM004 | 5.28 | 5.28 | 5.28 |  | 5.28 | 5.28 | 5.28
3 | AS400 | 5.52 | 5.52 | 5.52 |  | 5.52 | 5.52 | 5.52
4 | 日本151 -PVC | 36.84 | 36.84 | 36.84 |  | 36.84 | 36.84 | 36.84
5 | RJ173M | 28.92 | 28.92 | 28.92 | IR877 | 28.92 | 28.92 | 28.92
6 | IR909 | 32.52 | 32.52 | 32.52 | RJ173M | 32.52 |  | 32.52
7 |  |  |  |  | IR909 |  | 32.52
8 | IR868 | 10 | 10 | 10 |  | 10 | 10 | 10
9 | RJ362 | 6 | 6 | 6 |  | 6 | 6 | 6
10 | RY460 | 2 |  |  |  | 2 | 2 | 2
11 | RY075N |  | 2 | 2 |  |  | 2 | 2
12 | RF516 | 20 | 20 | 10 |  | 20 | 20 | 10
13 | RF160 |  |  | 10 |  |  |  | 10
14 | AZ551 | 0.04 | 0.04 | 0.04 |  | 0.04 | 0.04 | 0.04
15 | TZ161 | 0.16 | 0.16 | 0.16 |  | 0.16 | 0.16 | 0.16
16 | IA151 | 4.28 | 4.28 | 4.28 |  | 4.28 | 4.28 | 4.28
17 | FL815C | 4 | 4 | 4 |  | 4 | 4 | 4
18 | TM004 | 7.3 | 7.3 | 7.3 |  | 7.3 | 7.3 | 7.3
19 | TZ221 | 13.72 | 13.72 | 13.72 |  | 13.72 | 13.72 | 13.72
20 | AZ135 | 0.34 | 0.34 | 0.34 |  | 0.34 | 0.34 | 0.34
21 | TZ161 | 3.08 | 3.08 | 3.08 |  | 3.08 | 3.08 | 3.08
22 | 合计 | 199.18 | 199.18 | 199.18 |  | 199.18 | 201.18 | 201.18
23
24
25 |  | 单涂15-17克;205*12min/镀铬
26 |  | 6G-4 | 6G-5 | 6G-6 |  | 6G-7 | 6G-8 | 6G-9
27 | 外观-刮板 | 外观流平不合格 | 外观流平不合格 | 外观流平不合格 |  | 外观流平不合格 | 外观流平不合格 | 外观流平不合格
28 | 附着力 | 1级 | 1级 | 1级 |  | 1级 | 1级 | 1级
29 | 50KG冲击-5%硫酸铜*30分钟 | 0腐蚀 | 0腐蚀 | 0腐蚀 |  | 0腐蚀 | 0腐蚀 | 0腐蚀
30 | T弯G冲击-5%硫酸铜*30分钟 | >15mm腐蚀 | >15mm腐蚀 | >15mm腐蚀 |  | >15mm腐蚀 | >15mm腐蚀 | >15mm腐蚀
31 | 3%醋酸-121℃*60分钟 | 不合格 | 不合格 | 不合格 |  | 不合格 | 不合格 | 不合格
32 | 3%盐-121℃*60分钟 | 不合格 | 不合格 | 不合格 |  | 不合格 | 不合格 | 不合格
33 | 2%柠檬酸-121℃*60分钟 | 不合格 | 不合格 | 不合格 |  | 不合格 | 不合格 | 不合格
34 | 三合一硫-121℃*60分钟 | 不合格 | 不合格 | 不合格 |  | 不合格 | 不合格 | 不合格
35 | 电腐蚀-15V*60分钟 | 不合格 | 不合格 | 不合格 |  | 不合格 | 不合格 | 不合格
36 | BOX/-121℃*60分钟 | 保4角完好 | 保4角完好 | 保4角完好 |  | 保4角完好 | 保4角完好 | 保4角完好
37 | 备注说明 | 在客户核心要求上不能满足

## 25.11.26
3NX240913-6G-宠物罐(25.11.26)
序号 |  | 6G-3A-1 |  | 6F-3B-1
1 | TF100 | 19.18 | TF100 | 19.18
2 | TM004 | 5.28 | TM004 | 5.28
3 | AS400 | 3.684 | AS400 | 3.684
4 | RX170 -140 | 36.84 | RX170 -140 | 36.84
5 | RJ173M | 28.92 | IR877 | 28.92
6 | AS400 | 1.84 | AS400 | 1.84
7 | IR909 | 32.52 | RJ173M | 32.52
8 | IR868 | 10 |  | 10
9 | RJ362 | 6 |  | 6
10 | RY075N | 2 |  | 2
11 | RF516 | 20 |  | 20
12 | AZ551 | 0.04 |  | 0.04
13 | TZ161 | 0.16 |  | 0.16
17 | IA151 | 4.28 |  | 4.28
| 25%5100 | 16 |  | 16
18 | FL815C | 4 |  | 4
19 | TM004 | 7.3 |  | 7.3
20 | TZ221 | 13.72 |  | 13.72
21 | AZ135 | 0.34 |  | 0.34
22 | TZ161 | 3.08 |  | 3.08
23 | 合计 | 215.184 |  | 215.184
24
25
21 |  | 单涂15-17克;205*12min/镀铬
22 |  | 6-6# | 6-7# | 6-8#
序号 | 外观-刮板 | 外观流平不合格 | 外观流平不合格 | 外观流平不合格
23 | 附着力 | 1级 | 1级 | 1级
24 | 50KG冲击-5%硫酸铜*30分钟 | 0腐蚀 | 0腐蚀 | 0腐蚀
25 | T弯G冲击-5%硫酸铜*30分钟 | >15mm腐蚀 | >15mm腐蚀 | >15mm腐蚀
26 | 3%醋酸-121℃*60分钟 | 不合格 | 不合格 | 不合格
27 | 3%盐-121℃*60分钟 | 不合格 | 不合格 | 不合格
28 | 2%柠檬酸-121℃*60分钟 | 不合格 | 不合格 | 不合格
29 | 三合一硫-121℃*60分钟 | 不合格 | 不合格 | 不合格
30 | 电腐蚀-15V*60分钟 | 不合格 | 不合格 | 不合格
31 | BOX/-121℃*60分钟 | 保4角完好 | 保4角完好 | 保4角完好
32 | 备注说明 | 在客户核心要求上不能满足
Note on C28: 王琼: 综合4-7可以

## 25.11.26-1
3NX240913-6G(25.11.26)
序号 |  | 6G-9A | 6G-9B | 6G-9C | PPG
1 | TF100 | 19.18 | 19.18 | 19.18
2 | TM004 | 5.28 | 5.28 | 5.28
3 | AS400 | 5.52 | 5.52 | 5.52
4 | 日本151-PVC | 36.84 | 36.84 | 36.84
5 | IR877 | 28.92 | 28.92 | 28.92
6 | RJ173M | 32.52 | 32.52 | 32.52
7 | IR868 | 10 | 10 | /
8 | RJ362 | 6 | 6 | 12
9 | RY075N | 2 | 2 | 2
10 | RF516 | 10 | 10 | 10
11 | RF160 | 10 | 10 | 10
12 | AZ551 | 0.04 | 0.04 | 0.04
13 | TZ161 | 0.16 | 0.16 | 0.16
14 | 35.7% 白浆-新（无306） | / | 5.82 | 5.82
15 | 3%气硅 | / | 1.74 | 1.74
16 | 14.28%-炭黑浆料 | / | 0.74 | 0.74
17 | IA151 | 4.28 | 4.28 | 4.28
18 | FL815C | 4 | 4 | 4
19 | TM004 | 7.3 | 7.3 | 7.3
20 | TZ221 | 3.72 | 3.72 | 3.72
21 | TZ161 | 5 | 5 | 5
22 | TF100 | 5 | 5 | 5
23 | AZ135 | 0.34 | 0.34 | 0.34
24 | TZ161 | 3.08 | 3.08 | 3.08
23 | 合计 | 199.18 | 207.48 | 203.48
205℃*12min-镀铬铁
| 3%氯化钠 | X | 略好 | 好
| 电腐蚀 | √ | √ | √

## 25.11.28
3NX240913-6G(25.11.28)
序号 |  | 6G-10A
1 | TF100 | 19.18
2 | TM004 | 5.28
3 | AS400 | 5.52
4 | 日本151-PVC | 36.84
5 | IR877 | 28.92
6 | RJ173M | 42.52
8 | RJ362 | 6
9 | RY075N | 2
10 | RF516 | 20
12 | AZ551 | 0.04
13 | TZ161 | 0.16
14 | 209-基料 | 5.82
15 | 3%气硅 | 1.74
16 | 14.28% -炭黑浆料 | 1
17 | IA151 | 4.28
| 25%5100 | 12.4
| 2525A | 0.4
18 | FL815C | 4
19 | TM004 | 7.3
20 | TZ221 | 3.72
21 | TZ161 | 5
22 | TF100 | 5
23 | AZ135 | 0.34
24 | TZ161 | 3.08
23 | 合计 | 220.54
205℃*12min-镀铬铁
3%氯化钠
电腐蚀
三圈-硫酸铜
T弯
MEK
21 |  | 单涂15-17克;205*12min/镀铬
22 |  | 6G-10A
序号 | 外观-刮板 | 外观流平不合格
23 | 附着力 | 1级
24 | 50KG冲击-5%硫酸铜*30分钟 | 0腐蚀
25 | T弯G冲击-5%硫酸铜*30分钟 | >15mm腐蚀
26 | 3%醋酸-121℃*60分钟 | 不合格
27 | 3%盐-121℃*60分钟 | 不合格
28 | 2%柠檬酸-121℃*60分钟 | 不合格
29 | 三合一硫-121℃*60分钟 | 不合格
30 | 电腐蚀-15V*60分钟 | 不合格
31 | BOX/-121℃*60分钟 | 保4角完好
32 | 备注说明 | 在客户核心要求上不能满足

## 25.11.28-1
3NX240913-6G(25.11.28)
序号 |  | 6G-9A | 6G-9B | 6G-9C
1 | TF100 | 19.18 | 19.18 | 19.18
2 | TM004 | 5.28 | 5.28 | 5.28
3 | AS400 | 5.52 | 5.52 | 5.52
4 | 日本151-PVC | 36.84 | 36.84 | 36.84
5 | IR877 | 28.92 | 28.92 | 28.92
6 | RJ173M | 32.52 | 32.52 | 32.52
7 | IR868 | 10 | / | /
| RJ561 | / | 10 | /
8 | RJ362 | 6 | 6 | 12
9 | RY075N | 2 | 2 | 2
10 | RF516 | 5 | 5 | 5
11 | RF160 | 5 | 5 | 5
12 | AZ551 | 0.04 | 0.04 | 0.04
13 | TZ161 | 0.16 | 0.16 | 0.16
14 | 35.7% 白浆-新（无306） | 5.82 | 5.82 | 5.82
15 | 3%气硅 | 1.74 | 1.74 | 1.74
16 | 14.28%-炭黑浆料 | 0.74 | 0.74 | 0.74
17 | IA151 | 4.28 | 4.28 | 4.28
18 | FL815C | 4 | 4 | 4
19 | TM004 | 7.3 | 7.3 | 7.3
20 | TZ221 | 3.72 | 3.72 | 3.72
21 | TZ161 | 5 | 5 | 5
22 | TF100 | 5 | 5 | 5
23 | AZ135 | 0.34 | 0.34 | 0.34
24 | TZ161 | 3.08 | 3.08 | 3.08
23 | 合计 | 197.48 | 197.48 | 193.48
单涂15-17克;205*12min/镀铬
22 |  | 6G-9A | 6G-9B | 6G-9C
序号 | 外观-刮板 | 外观流平不合格 | 外观流平不合格 | 外观流平不合格
23 | 附着力 | 1级 | 1级 | 1级
24 | 50KG冲击-5%硫酸铜*30分钟 | 0腐蚀 | 0腐蚀 | 0腐蚀
25 | T弯G冲击-5%硫酸铜*30分钟 | >15mm腐蚀 | >15mm腐蚀 | >15mm腐蚀
26 | 3%醋酸-121℃*60分钟 | 不合格 | 不合格 | 不合格
27 | 3%盐-121℃*60分钟 | 不合格 | 不合格 | 不合格
28 | 2%柠檬酸-121℃*60分钟 | 不合格 | 不合格 | 不合格
29 | 三合一硫-121℃*60分钟 | 不合格 | 不合格 | 不合格
30 | 电腐蚀-15V*60分钟 | 不合格 | 不合格 | 不合格
31 | BOX/-121℃*60分钟 | 保4角完好 | 保4角完好 | 保4角完好
32 | 备注说明 | 在客户核心要求上不能满足

## 25.11.28-2
3NX240913-6G(25.11.28)
序号 |  | 6G-10A | 6G-10B |  | 6G-10C |  | 6G-10D
1 | TF100 | 19.18 | 19.18 |  | 19.18 |  | 19.18
2 | TM004 | 5.28 | 5.28 |  | 5.28 |  | 5.28
3 | AS400 | 5.52 | 5.52 |  | 5.52 |  | 5.52
4 | 日本151 -PVC | 36.84 | 36.84 |  | 36.84 |  | 36.84
6 | RJ173M |  | 61.44 | IR877 | 28.92 | IR877 | 28.92
8 | IR909 | 61.44 |  | RJ173M | 32.52 | RJ173M | 32.52
9 | IR868 | 10 | 10 |  | 10 | RJ561 | 10
10 | RJ362 | 6 | 6 |  | 6 |  | 6
| RY075N | 2 | 2 |  | 2 |  | 2
12 | RF516 | 10 | 10 |  | 10 |  | 10
| RF160 | 10 | 10 |  | 10 |  | 10
13 | AZ551 | 0.04 | 0.04 |  | 0.04 |  | 0.04
14 | TZ161 | 0.16 | 0.16 |  | 0.16 |  | 0.16
17 | IA151 | 4.28 | 4.28 |  | 4.28 |  | 4.28
18 | FL815C | 4 | 4 |  | 4 |  | 4
19 | TM004 | 7.3 | 7.3 |  | 7.3 |  | 7.3
20 | TZ221 | 13.72 | 13.72 |  | 13.72 |  | 13.72
21 | AZ135 | 0.34 | 0.34 |  | 0.34 |  | 0.34
22 | TZ161 | 3.08 | 3.08 |  | 3.08 |  | 3.08
23 | 合计 | 199.18 | 199.18 |  | 199.18 |  | 199.18
205℃*12min-镀铬铁
| 3%氯化钠 |  | 不合格 |  | 合格
| 电腐蚀 | 不合格 |  |  | 有改善
| 三圈-硫酸铜 |  |  |  | 有改善 |  | 不合格
| T弯 |  |  |  | 有改善
| 三合一S |  | 不合格 |  | 有改善

## 25.12.2
3NX240913-6G(25.12.2)
序号 |  | 6G-11A | 6G-11B |  | 6G-11C | 6G-11D
1 | TF100 | 19.18 | 19.18 |  | 19.18 | 19.18
2 | TM004 | 5.28 | 5.28 |  | 5.28 | 5.28
3 | AS400 | 5.52 | 5.52 |  | 5.52 | 5.52
4 | 日本151 -PVC | 36.84 | 36.84 |  | 36.84 | 36.84
5 | IR877 | 28.92 | 28.92 |  | 28.92 | 28.92
6 | RJ173M | 32.52 | 32.52 |  | 49 | 49
7 | RJ561 | 10 | 10
8 | RJ362 | 6 | 6 |  | 6 | 6
9 | RY075N | 2 | 2 | RY078 | 2 | 2
10 | RF516 | 20 | 10 |  | 20 | 10
11 | RF160 |  | 10 |  |  | 10
12 | AZ551 | 0.04 | 0.04 |  | 0.04 | 0.04
13 | TZ161 | 0.16 | 0.16 |  | 0.16 | 0.16
14 | 209-白浆 | 10 | 10 |  | 10 | 10
15 | 14.28% -炭黑浆料 | 1 | 1 |  | 1 | 1
16 | IA151 | 4.28 | 4.28 |  | 4.28 | 4.28
17 | FL815C | 1 | 1 |  | 1 | 1
18 | TM004 | 2 | 2 |  | 2 | 2
19 | TZ221 | 13.72 | 13.72 |  | 13.72 | 13.72
20 | TZ161 | 5 | 5 | 后补PMA | 5 | 5
21 | AZ135 | 0.34 | 0.34 |  | 0.34 | 0.34
22 | TZ161 | 3.08 | 3.08 |  | 3.08 | 3.08
23 | 合计 | 206.88 | 206.88 |  | 213.36 | 213.36
24
25
26 | 205℃*12min-镀铬铁
27 | 外观 | 偏红 | OK |  | OK | OK
28 | 3%氯化钠 | x | x |  | x | x
29 | 电腐蚀 | OK | OK |  | OK | OK
30 | 三圈-硫酸铜 | OK | OK |  | OK | OK
31 | T弯 | 点状 | 点状 |  | 点状 | 0

## 25.12.3
3NX240913-6G(25.12.3)
序号 |  | 6G-12B-1 | 6G-12B-2
1 | TF100 | 19.18 | 19.18
2 | TM004 | 5.28 | 5.28
3 | AS400 | 5.52 | 5.52
4 | 日本151 -PVC | 36.84 | 36.84
5 | IR877 | 28.92 | 28.92
6 | RJ173M | 49 | 49
7 | RJ362 | 6 | 6
8 | RY078 | 2 | 2
9 | RF516 | 5 | 5
10 | RF160 | 5 | 5
11 | AZ551 | 0.04 | 0.04
12 | TZ161 | 0.16 | 0.16
13 | IA151 | 4.28 | 4.28
14 | FL815C | 4 | 4
15 | TF100 | 8 | 8
16 | TZ221 | 3.72 | 3.72
17 | TF100 | 10 | 10
18 | TZ161 | 5 | 5
19 | AZ135 | 0.34 | 0.34
20 | TZ161 | 3.08 | 3.08
21 | 合计 | 201.36 | 201.36
22 | 35.7% 白浆-新（无306） | 5.82 | 5.82
23 | 3%气硅 | 1.74 | 1.74
24 | 14.28%-炭黑浆料 | 0.74 | 0.74
205℃*12min-镀铬铁
| 外观 | OK
| 3%氯化钠 | x
| 电腐蚀 | OK
| 三圈-硫酸铜 | OK
| T弯 | 点状
21 |  | 单涂15-17克;205*12min/镀铬
22 |  | 6G-12B-1 | 6G-12B-2
序号 | 外观-刮板 | 外观流平合格 | 外观流平合格
23 | 附着力 | 1级 | 1级
24 | 50KG冲击-5%硫酸铜*30分钟 | 0腐蚀 | 0腐蚀
25 | T弯G冲击-5%硫酸铜*30分钟 | 点状腐蚀 | 点状腐蚀
26 | 3%醋酸-121℃*60分钟 | 合格 | 合格
27 | 3%盐-121℃*60分钟 | 合格 | 合格
28 | 2%柠檬酸-121℃*60分钟 | 合格 | 合格
29 | 三合一硫-121℃*60分钟 | 合格 | 合格
30 | 电腐蚀-15V*60分钟 | 有改善 | 有改善
31 | BOX/-121℃*60分钟 | 保4角完好 | 保4角完好
32 | 备注说明 | 在客户核心要求上不能满足

## 25.12.3-2
3NX240913-6G(25.12.3)
序号 |  | 6G-12A | 6G-12B | 6G-12C
1 | TF100 | 19.18 | 19.18 | 19.18
2 | TM004 | 5.28 | 5.28 | 5.28
3 | AS400 | 5.52 | 5.52 | 5.52
4 | 日本151-PVC | 36.84 | 36.84 | 36.84
5 | IR877 | 28.92 | 28.92 | 28.92
6 | RJ173M | 49 | 49 | 49
8 | RJ362 | 6 | 6 | 6
| RY460 | 2
| RY078 |  | 2
9 | RY075N |  |  | 2
10 | RF516 | 5 | 5 | 5
11 | RF160 | 5 | 5 | 5
12 | AZ551 | 0.04 | 0.04 | 0.04
13 | TZ161 | 0.16 | 0.16 | 0.16
16 | IA151 | 4.28 | 4.28 | 4.28
17 | FL815C | 4 | 4 | 4
18 | TF100 | 8 | 8 | 8
19 | TZ221 | 3.72 | 3.72 | 3.72
| TF100 | 10 | 10 | 10
20 | TZ161 | 5 | 5 | 5
21 | AZ135 | 0.34 | 0.34 | 0.34
22 | TZ161 | 3.08 | 3.08 | 3.08
23 | 合计 | 201.36 | 201.36 | 201.36
205℃*12min-镀铬铁
| 外观 | 偏红 | OK
| 3%氯化钠 | x | x
| 电腐蚀 | OK | OK
| 三圈-硫酸铜 | OK | OK
| T弯 | 点状 | 点状
MEK
21 |  | 单涂15-17克;205*12min/镀铬
22 |  | 6G-12A | 6G-12B | 6G-12C
序号 | 外观-刮板 | 外观流平不合格 | 外观流平合格 | 外观流平不合格
23 | 附着力 | 1级 | 1级 | 1级
24 | 50KG冲击-5%硫酸铜*30分钟 | 0腐蚀 | 0腐蚀 | 0腐蚀
25 | T弯G冲击-5%硫酸铜*30分钟 | >15mm腐蚀 | 点状腐蚀 | >15mm腐蚀
26 | 3%醋酸-121℃*60分钟 | 不合格 | 合格 | 不合格
27 | 3%盐-121℃*60分钟 | 不合格 | 合格 | 不合格
28 | 2%柠檬酸-121℃*60分钟 | 不合格 | 合格 | 不合格
29 | 三合一硫-121℃*60分钟 | 不合格 | 合格 | 不合格
30 | 电腐蚀-15V*60分钟 | 不合格 | 合格 | 不合格
31 | BOX/-121℃*60分钟 | 保4角完好 | 保4角完好 | 保4角完好
32 | 备注说明 | 6G-12B在客户核心要求上能满足

## 25.12.31-1
3NX240913-6G(25.12.31)
序号 |  | 6G-13B-1 | 6G-13B-2
1 | TF100 | 19.18 | 19.18
2 | TM004 | 5.28 | 5.28
3 | AS400 | 5.52 | 5.52
4 | 日本151 -PVC | 36.84 | 36.84
5 | IR877 | 28.92 | 28.92
6 | RJ173M | 49 | 57
7 | RJ362 | 6 | 6
8 | RY078 | 2 | 2
9 | RF516 | 5 | 5
10 | RF160 | 5 | 5
11 | AZ551 | 0.04 | 0.04
12 | TZ161 | 0.16 | 0.16
13 | IA151 | 4.28 | 4.28
14 | FL815C | 4 | 4
15 | TF100 | 8 | 8
16 | TZ221 | 3.72 | 3.72
17 | TF100 | 10 | 10
18 | TZ161 | 5 | 5
19 | AZ135 | 0.34 | 0.34
20 | TZ161 | 3.08 | 3.08
21 | 合计 | 201.36 | 209.36
22 | 35.7% 白浆-新（无306） | 6.5 | 5.82
23 | 3%气硅 | 2 | 1.74
24 | 14.28%-炭黑浆料 | 1 | 0.74
205℃*12min-镀铬铁
| 外观 | OK | OK
| 3%氯化钠 | x | x
| 电腐蚀 | OK | OK
| 三圈-硫酸铜 | OK | OK
| T弯 | 点状 | 点状
21 |  | 单涂15-17克;205*12min/镀铬
22 |  | 6G-13B-1 | 6G-13B-2
序号 | 外观-刮板 | 外观流平合格 | 外观流平合格
23 | 附着力 | 1级 | 1级
24 | 50KG冲击-5%硫酸铜*30分钟 | 0腐蚀 | 0腐蚀
25 | T弯G冲击-5%硫酸铜*30分钟 | 点状腐蚀 | 点状腐蚀
26 | 3%醋酸-121℃*60分钟 | 合格 | 合格
27 | 3%盐-121℃*60分钟 | 合格 | 合格
28 | 2%柠檬酸-121℃*60分钟 | 合格 | 合格
29 | 三合一硫-121℃*60分钟 | 合格 | 合格
30 | 电腐蚀-15V*60分钟 | 合格 | 合格
31 | BOX/-121℃*60分钟 | 保4角完好 | 保4角完好
32 | 备注说明 | 在客户核心要求上能满足；但是材料含BPF

## 25.12.31
3NX240913-6G(25.12.31)
序号 |  | 6G-13B-2 | 6G-13B-3 | PPG
1 | TF100 | 19.18 | 19.18
2 | TM004 | 5.28 | 5.28
3 | AS400 | 5.52 | 5.52
4 | 日本151-PVC | 36.84 | 36.84
5 | IR877 | 28.92 | 20
6 | RJ173M | 57 | 65
7 | RJ362 | 6 | 6
8 | RY078 | 2 | 2
9 | RF516 | 5 | 5
10 | RF160 | 5 | 5
11 | AZ551 | 0.04 | 0.04
12 | TZ161 | 0.16 | 0.16
13 | IA151 | 4.28 | 4.28
14 | FL815C | 4 | 4
15 | TF100 | 8 | 8
16 | TZ221 | 3.72 | 3.72
17 | TF100 | 10 | 10
18 | TZ161 | 5 | 5
19 | AZ135 | 0.34 | 0.34
20 | TZ161 | 3.08 | 3.08
21 | 合计 | 209.36 | 208.44
22 | 35.7%白浆-新 | 5.82 | 5.82
23 | 3%气硅 | 1.74 | 1.74
24 | 14.28%-炭黑浆料 | 0.74 | 0.74
| 粘度/涂4-25℃ | 131S
| 180℃*30min | 44.26%
0913-6G单涂15-17克;205*12min/镀铬
1 | 产品名称 |  | 13B-2 | 13B-3 | 13B-2+ | 13B-3+
| 日期 |  | 25.12.31 | 26.01.04
2 | 流平 | 目视 | 合格 |  | 合格
3 | 粒子 | 目视 | 合格 |  | 合格
4 | 测试用铁 | - | 宝钢铬铁 |  | 凯西铬铁
5 | 刮棒 | - | 22# |  | 22#
6 | 烘烤工艺 | - | 205℃/17min |  | 205℃/17min
10 | 50Kg冲击CuSO4浸泡 | 5%/30min | 无腐蚀点 | 无腐蚀点 | / | /
11 | 0角度冲击硫酸铜浸泡 | 5%/30min | 个别点状 | 个别点状
| 电腐蚀 | 标准模拟液-1H
13 | 121℃/60min杀菌蒸汽 | - | 2 | 2
14 | 121℃/60min杀菌水煮 | - | 2- | 2-
17 | 121℃/60min 2H | - | 3 | 2-
18 | 121℃/60min 3H | 下方附照片 | 一个气泡 | 两个点状气泡 | 0个气泡 | 四个气泡（2大2小）
19 | 121℃/60min S | - | 2- | 2-
20 | 121℃/60min 盐 | - | 2 | 2 | 2 | 2
21 | 佳仪滑度 | - | 0.059 | 0.056 | / | /
22 | 刮伤 |  | 2450 | 2300
23 | 铅笔硬度 |  | 4H | 4H

## 25.12.31-1KG验证
3NX240913-6G(25.12.31)
序号 |  | 6G-13B-2 |  | 1KG
1 | TF100 | 19.18 | 8.499513 | 84.99513
2 | TM004 | 5.28 | 2.339803 | 23.39803
3 | AS400 | 5.52 | 2.446158 | 24.46158
4 | 日本151-PVC | 36.84 | 16.32545 | 163.2545
5 | IR877 | 28.92 | 12.81574 | 128.1574
6 | RJ173M | 57 | 25.25924 | 252.5924
7 | RJ362 | 6 | 2.658867 | 26.58867
8 | RY078 | 2 | 0.8862891 | 8.862891
9 | RF516 | 5 | 2.215723 | 22.15723
10 | RF160 | 5 | 2.215723 | 22.15723
11 | AZ551 | 0.04 | 0.01772578 | 0.1772578
12 | TZ161 | 0.16 | 0.07090313 | 0.7090313
13 | IA151 | 4.28 | 1.896659 | 18.96659
14 | FL815C | 4 | 1.772578 | 17.72578
15 | TM004 | 8 | 3.545156 | 35.45156
16 | TZ221 | 3.72 | 1.648498 | 16.48498
17 | TF100 | 15 | 6.647168 | 66.47168
18 | TZ161 | 8 | 3.545156 | 35.45156
19 | AZ135 | 0.34 | 0.1506691 | 1.506691
20 | TZ161 | 3.08 | 1.364885 | 13.64885
22 | 35.7%白浆-新 | 5.82 | 2.579101 | 25.79101
23 | 3%气硅 | 1.74 | 0.7710715 | 7.710715
24 | 14.28%-炭黑浆料 | 0.74 | 0.327927 | 3.27927
| 合计 | 225.66 | 100 | 1000
粘度/涂4-25℃
180℃*30min
21 |  | 单涂15-17克;205*12min/镀铬
22 |  | 6G-13B-2 |  | 1KG
序号 | 外观-刮板 | 外观流平合格
23 | 附着力 | 1级
24 | 50KG冲击-5%硫酸铜*30分钟 | 0腐蚀
25 | T弯G冲击-5%硫酸铜*30分钟 | 点状腐蚀
26 | 3%醋酸-121℃*60分钟 | 合格
27 | 3%盐-121℃*60分钟 | 合格
28 | 2%柠檬酸-121℃*60分钟 | 合格
29 | 三合一硫-121℃*60分钟 | 合格
30 | 电腐蚀-15V*60分钟 | 合格
31 | BOX/-121℃*60分钟 | 保4角完好
32 | 备注说明 | 在客户核心要求上能满足

## 26.1.4
3NX240913-6G(26.1.4)
序号 |  | 6G-13B-2 A | 6G-13B-2 B
1 | TF100 | 19.18 | 19.18
2 | TM004 | 5.28 | 5.28
3 | AS400 | 5.52 | 5.52
4 | 日本151-PVC | 36.84 | 36.84
5 | IR877 | 28.92 | 20
6 | RJ173M | 57 | 65
7 | RJ362 | 6 | 6
8 | RY078 | 2 | 2
9 | RF516 | 5 | 5
10 | RF160 | 5 | 5
11 | AZ551 | 0.04 | 0.04
12 | TZ161 | 0.16 | 0.16
13 | IA151 | 4.28 | 4.28
14 | FL815C | 4 | 4
15 | TF100 | 8 | 8
16 | TZ221 | 3.72 | 3.72
17 | TF100 | 10 | 10
18 | TZ161 | 5 | 5
19 | AZ135 | 0.34 | 0.34
20 | TZ161 | 3.08 | 3.08
21 | 合计 | 209.36 | 208.44
22 | 35.7% 白浆-新（无306） | 6.5 | 5.82
23 | 3%气硅 | 2 | 1.74
24 | 14.28%-炭黑浆料 | 1 | 0.74
205℃*12min-镀铬铁(凯西、宝钢5#铁；金泰验证醋酸和电腐蚀)
外观
3%氯化钠
电腐蚀
三圈-硫酸铜
T弯
21 |  | 单涂15-17克;205*12min/镀铬
22 |  | 6G-13B-2 A | 6G-13B-2 B
序号 | 外观-刮板 | 外观流平合格 | 外观流平不合格
23 | 附着力 | 1级 | 1级
24 | 50KG冲击-5%硫酸铜*30分钟 | 0腐蚀 | 0腐蚀
25 | T弯G冲击-5%硫酸铜*30分钟 | 点状腐蚀 | >15mm腐蚀
26 | 3%醋酸-121℃*60分钟 | 合格 | 合格
27 | 3%盐-121℃*60分钟 | 合格 | 合格
28 | 2%柠檬酸-121℃*60分钟 | 合格 | 合格
29 | 三合一硫-121℃*60分钟 | 合格 | 不合格
30 | 电腐蚀-15V*60分钟 | 合格 | 合格
31 | BOX/-121℃*60分钟 | 保4角完好 | 保4角完好
32 | 备注说明 | 在客户核心要求上不能满足

## 26.1.5-1
3NX240913-6G(26.1.5)
序号 |  | 6G-13B-2 |  | 1KG
1 | TF100 | 19.18 | 8.499513 | 84.99513
2 | TM004 | 5.28 | 2.339803 | 23.39803
3 | AS400 | 5.52 | 2.446158 | 24.46158
4 | 日本151-PVC | 36.84 | 16.32545 | 163.2545
5 | IR877 | 28.92 | 12.81574 | 128.1574
6 | RJ173M | 57 | 25.25924 | 252.5924
7 | RJ362 | 6 | 2.658867 | 26.58867
8 | RY078 | 2 | 0.8862891 | 8.862891
9 | RF516 | 5 | 2.215723 | 22.15723
10 | RF160 | 5 | 2.215723 | 22.15723
11 | AZ551 | 0.04 | 0.01772578 | 0.1772578
12 | TZ161 | 0.16 | 0.07090313 | 0.7090313
13 | IA151 | 4.28 | 1.896659 | 18.96659
14 | FL815C | 4 | 1.772578 | 17.72578
15 | TM004 | 8 | 3.545156 | 35.45156
16 | TZ221 | 3.72 | 1.648498 | 16.48498
17 | TF100 | 15 | 6.647168 | 66.47168
18 | TZ161 | 8 | 3.545156 | 35.45156
19 | AZ135 | 0.34 | 0.1506691 | 1.506691
20 | TZ161 | 3.08 | 1.364885 | 13.64885
22 | 35.7%白浆-新 | 5.82 | 2.579101 | 25.79101
23 | 3%气硅 | 1.74 | 0.7710715 | 7.710715
24 | 14.28%-炭黑浆料 | 0.74 | 0.327927 | 3.27927
| 合计 | 225.66 | 100 | 1000
粘度/涂4-25℃
180℃*30min
|  | 13B-2A | 13B-2B | 13B-2C
| 6G-13B-2 | 100 | 100 | 100
| PVC-浆料 | 4
| RF516 |  | 0.44
| RF160 |  | 0.44
| AL525 |  |  | 0.3
0913-6G(金泰、凯西、宝钢镀铬验证醋酸、电腐蚀)
21 |  | 单涂15-17克;205*12min/镀铬
22 |  | 13B-2A | 13B-2B | 13B-2C
序号 | 外观-刮板 | 外观流平不合格 | 外观流平不合格
23 | 附着力 | 1级 | 1级
24 | 50KG冲击-5%硫酸铜*30分钟 | 0腐蚀 | 0腐蚀
25 | T弯G冲击-5%硫酸铜*30分钟 | 点状腐蚀 | 点状腐蚀
26 | 3%醋酸-121℃*60分钟 | 合格 | 合格
27 | 3%盐-121℃*60分钟 | 合格 | 合格
28 | 2%柠檬酸-121℃*60分钟 | 合格 | 合格
29 | 三合一硫-121℃*60分钟 | 合格 | 合格
30 | 电腐蚀-15V*60分钟 | 不合格 | 不合格
31 | BOX/-121℃*60分钟 | 保4角完好 | 保4角完好
32 | 备注说明 | 在客户核心要求上不能满足