## 使用说明
合并版涂料配方-性能数据集（终极版模板 v3 填充）
一、数据构成
二、数据来源
三、工作表说明
四、使用建议
含 AI 生成

## 体系配置
体系名称 | 固化机制 | 典型树脂类型 | 目标属性 | 单位 | 方向 | 数据类型 | 适用标准/说明
环氧酚醛 | 环氧-酚醛缩合 | 环氧/酚醛 | T弯 | mm | 越低越好 | 连续 | 杯突/弯曲试验
环氧酚醛 | 环氧-酚醛缩合 | 环氧/酚醛 | MEK擦拭 | 次 | 越高越好 | 计数 | MEK溶剂擦拭
环氧酚醛 | 环氧-酚醛缩合 | 环氧/酚醛 | 水煮等级 | 级 | 越低越好 | 等级 | 1-5级水煮
环氧配比方案 | 环氧-酚醛缩合 | 环氧/酚醛 | T弯 | mm | 越低越好 | 连续 | 弯曲试验
环氧配比方案 | 环氧-酚醛缩合 | 环氧/酚醛 | MEK擦拭 | 次 | 越高越好 | 计数 | MEK溶剂擦拭
聚酯金黄 | 羟基-氨基树脂 | 聚酯 | T弯 | mm | 越低越好 | 连续 | 弯曲试验
聚酯金黄 | 羟基-氨基树脂 | 聚酯 | MEK擦拭 | 次 | 越高越好 | 计数 | MEK溶剂擦拭
有机 | 羟基-氨基树脂 | 丙烯酸/乙烯基/环氧 | T弯 | mm | 越低越好 | 连续 | 弯曲试验
有机 | 羟基-氨基树脂 | 丙烯酸/乙烯基/环氧 | MEK擦拭 | 次 | 越高越好 | 计数 | MEK溶剂擦拭
聚氨酯 | 羟基-异氰酸酯 | 聚酯/丙烯酸/聚氨酯 | T弯 | mm | 越低越好 | 连续 | 弯曲试验
聚氨酯 | 羟基-异氰酸酯 | 聚酯/丙烯酸/聚氨酯 | MEK擦拭 | 次 | 越高越好 | 计数 | MEK溶剂擦拭
丙烯酸 | 自由基聚合/羟基-氨基 | 丙烯酸 | T弯 | mm | 越低越好 | 连续 | 弯曲试验
丙烯酸 | 自由基聚合/羟基-氨基 | 丙烯酸 | MEK擦拭 | 次 | 越高越好 | 计数 | MEK溶剂擦拭
环氧胺 | 环氧-胺加成 | 环氧 | T弯 | mm | 越低越好 | 连续 | 弯曲试验
环氧胺 | 环氧-胺加成 | 环氧 | MEK擦拭 | 次 | 越高越好 | 计数 | MEK溶剂擦拭
含 AI 生成

## 原料主数据
原料代码 | 原料名称 | 所属体系 | 角色 | 树脂类型 | SMILES | 描述符状态 | 固含NV(%) | 密度(g/cm³) | 分子量(g/mol) | 环氧当量EEW(g/eq) | 酸值AV(mgKOH/g) | 羟值OHV(mgKOH/g) | 胺值(mgKOH/g) | 官能度 | Tg(℃) | 沸点(℃) | 闪点(℃) | Hansen δD | Hansen δP | Hansen δH | 极性指数 | 相对挥发速率 | C(%) | H(%) | O(%) | N(%) | S(%) | Cl(%) | 环氧基(mol/100g) | 羟基(mol/100g) | 羧基(mol/100g) | 酯基(mol/100g) | 胺基(mol/100g) | 酰胺(mol/100g) | 芳香环(mol/100g) | 醚键(mol/100g) | 蜡含量(%) | 颜料含量(%) | 数据来源 | 备注
IR190 | 9型环氧树脂36%固含 | 多体系 | 树脂 | 环氧 |  | 已计算 | 36 | 1 | 1400 | 2640 | 0.5 | 30 | 0 | 2 | 70 | 250 | 100 | 18.5 | 6 | 8.5 | 3 | 0 | 72 | 7 | 20 | 0 | 0 | 0 | 0.038 | 0.018 | 0.001 | 0.01 | 0 | 0 | 0.4 | 0.15 | 0 | 0 | 类别典型值/文件信息
IR809 | 环氧树脂55%固含 | 多体系 | 树脂 | 环氧 |  | 已计算 | 55 | 1.02 | 1200 | 1600 | 0.5 | 35 | 0 | 2 | 65 | 250 | 100 | 18.3 | 6.2 | 8.8 | 3.1 | 0 | 71 | 7 | 21 | 0 | 0 | 0 | 0.062 | 0.021 | 0.001 | 0.01 | 0 | 0 | 0.38 | 0.16 | 0 | 0 | 类别典型值/文件信息
住友55754G | 住友环氧树脂 | 多体系 | 树脂 | 环氧 |  | 已计算 | 100 | 1.15 | 1000 | 950 | 0.3 | 40 | 0 | 2 | 75 | 300 | 150 | 18.8 | 6 | 8.2 | 3 | 0 | 73 | 7 | 19 | 0 | 0 | 0 | 0.105 | 0.024 | 0.001 | 0.01 | 0 | 0 | 0.42 | 0.15 | 0 | 0 | 类别典型值/文件信息
IR191 | IR191 | 多体系 | 树脂 | 环氧 |  | 已计算 | 36 | 1 | 1400 | 2650 | 0.5 | 30 | 0 | 2 | 70 | 250 | 100 | 18.5 | 6 | 8.5 | 3 | 0 | 72 | 7 | 20 | 0 | 0 | 0 | 0.038 | 0.018 | 0.001 | 0.01 | 0 | 0 | 0.4 | 0.15 | 0 | 0 | 类别典型值/文件信息
IR170 | IR170 | 多体系 | 树脂 | 环氧 |  | 已计算 | 50 | 1.02 | 1300 | 1800 | 0.5 | 32 | 0 | 2 | 68 | 250 | 100 | 18.4 | 6.1 | 8.6 | 3 | 0 | 72 | 7 | 20 | 0 | 0 | 0 | 0.056 | 0.019 | 0.001 | 0.01 | 0 | 0 | 0.4 | 0.15 | 0 | 0 | 类别典型值/文件信息
IR877 | 环氧树脂 | 多体系 | 树脂 | 环氧 |  | 已计算 | 60 | 1.03 | 1200 | 1500 | 0.5 | 35 | 0 | 2 | 66 | 250 | 100 | 18.3 | 6.2 | 8.7 | 3.1 | 0 | 71 | 7 | 21 | 0 | 0 | 0 | 0.067 | 0.021 | 0.001 | 0.01 | 0 | 0 | 0.38 | 0.16 | 0 | 0 | 类别典型值/文件信息
IR909 | 环氧树脂 | 多体系 | 树脂 | 环氧 |  | 已计算 | 60 | 1.03 | 1200 | 1500 | 0.5 | 35 | 0 | 2 | 66 | 250 | 100 | 18.3 | 6.2 | 8.7 | 3.1 | 0 | 71 | 7 | 21 | 0 | 0 | 0 | 0.067 | 0.021 | 0.001 | 0.01 | 0 | 0 | 0.38 | 0.16 | 0 | 0 | 类别典型值/文件信息
IR557 | 环氧树脂 | 多体系 | 树脂 | 环氧 |  | 已计算 | 60 | 1.03 | 1200 | 1500 | 0.5 | 35 | 0 | 2 | 66 | 250 | 100 | 18.3 | 6.2 | 8.7 | 3.1 | 0 | 71 | 7 | 21 | 0 | 0 | 0 | 0.067 | 0.021 | 0.001 | 0.01 | 0 | 0 | 0.38 | 0.16 | 0 | 0 | 类别典型值/文件信息
R170M | 环氧树脂 | 多体系 | 树脂 | 环氧 |  | 已计算 | 60 | 1.03 | 1200 | 1500 | 0.5 | 35 | 0 | 2 | 66 | 250 | 100 | 18.3 | 6.2 | 8.7 | 3.1 | 0 | 71 | 7 | 21 | 0 | 0 | 0 | 0.067 | 0.021 | 0.001 | 0.01 | 0 | 0 | 0.38 | 0.16 | 0 | 0 | 类别典型值/文件信息
IR868 | 环氧树脂 | 多体系 | 树脂 | 环氧 |  | 已计算 | 60 | 1.03 | 1200 | 1500 | 0.5 | 35 | 0 | 2 | 66 | 250 | 100 | 18.3 | 6.2 | 8.7 | 3.1 | 0 | 71 | 7 | 21 | 0 | 0 | 0 | 0.067 | 0.021 | 0.001 | 0.01 | 0 | 0 | 0.38 | 0.16 | 0 | 0 | 类别典型值/文件信息
IR842 | 环氧树脂 | 多体系 | 树脂 | 环氧 |  | 已计算 | 60 | 1.03 | 1200 | 1500 | 0.5 | 35 | 0 | 2 | 66 | 250 | 100 | 18.3 | 6.2 | 8.7 | 3.1 | 0 | 71 | 7 | 21 | 0 | 0 | 0 | 0.067 | 0.021 | 0.001 | 0.01 | 0 | 0 | 0.38 | 0.16 | 0 | 0 | 类别典型值/文件信息
40%50177 | 环氧树脂40%固含 | 多体系 | 树脂 | 环氧 |  | 已计算 | 40 | 1.01 | 1300 | 2400 | 0.5 | 32 | 0 | 2 | 68 | 250 | 100 | 18.4 | 6.1 | 8.6 | 3 | 0 | 72 | 7 | 20 | 0 | 0 | 0 | 0.042 | 0.019 | 0.001 | 0.01 | 0 | 0 | 0.4 | 0.15 | 0 | 0 | 类别典型值/文件信息
杜邦-FT960 | 环氧树脂 | 多体系 | 树脂 | 环氧 |  | 已计算 | 50 | 1.02 | 1300 | 1800 | 0.5 | 32 | 0 | 2 | 68 | 250 | 100 | 18.4 | 6.1 | 8.6 | 3 | 0 | 72 | 7 | 20 | 0 | 0 | 0 | 0.056 | 0.019 | 0.001 | 0.01 | 0 | 0 | 0.4 | 0.15 | 0 | 0 | 类别典型值/文件信息
RF401 | 酚醛固化剂PR401 | 多体系 | 固化剂 | 酚醛 |  | 已计算 | 60 | 1.08 | 900 | 0 | 1 | 280 | 0 | 3 | 70 | 300 | 120 | 19.5 | 7 | 10 | 3.5 | 0 | 74 | 6 | 18 | 0 | 0 | 0 | 0 | 0.165 | 0.002 | 0.01 | 0 | 0 | 0.6 | 0.05 | 0 | 0 | 类别典型值/文件信息
RF160 | 酚醛固化剂PR33160G | 多体系 | 固化剂 | 酚醛 |  | 已计算 | 60 | 1.08 | 1100 | 0 | 1 | 320 | 0 | 4 | 78 | 300 | 120 | 19.5 | 7 | 10 | 3.5 | 0 | 74 | 6 | 18 | 0 | 0 | 0 | 0 | 0.188 | 0.002 | 0.01 | 0 | 0 | 0.65 | 0.05 | 0 | 0 | 类别典型值/文件信息
RF516 | 酚醛固化剂PR516 | 多体系 | 固化剂 | 酚醛 |  | 已计算 | 60 | 1.08 | 1000 | 0 | 1 | 300 | 0 | 3.5 | 74 | 300 | 120 | 19.5 | 7 | 10 | 3.5 | 0 | 74 | 6 | 18 | 0 | 0 | 0 | 0 | 0.177 | 0.002 | 0.01 | 0 | 0 | 0.62 | 0.05 | 0 | 0 | 类别典型值/文件信息
RF950 | 酚醛固化剂PR8219-50 | 多体系 | 固化剂 | 酚醛 |  | 已计算 | 50 | 1.07 | 800 | 0 | 1 | 233 | 0 | 3 | 65 | 300 | 120 | 19.5 | 7 | 10 | 3.5 | 0 | 74 | 6 | 18 | 0 | 0 | 0 | 0 | 0.137 | 0.002 | 0.01 | 0 | 0 | 0.58 | 0.05 | 0 | 0 | 类别典型值/文件信息
RF956 | 酚醛固化剂PR8219-65 | 多体系 | 固化剂 | 酚醛 |  | 已计算 | 65 | 1.09 | 850 | 0 | 1 | 303 | 0 | 3 | 68 | 300 | 120 | 19.5 | 7 | 10 | 3.5 | 0 | 74 | 6 | 18 | 0 | 0 | 0 | 0 | 0.178 | 0.002 | 0.01 | 0 | 0 | 0.6 | 0.05 | 0 | 0 | 类别典型值/文件信息
RH601 | 酚醛固化剂SM601RX75 | 多体系 | 固化剂 | 酚醛 |  | 已计算 | 75 | 1.1 | 950 | 0 | 1 | 350 | 0 | 3 | 70 | 300 | 120 | 19.5 | 7 | 10 | 3.5 | 0 | 74 | 6 | 18 | 0 | 0 | 0 | 0 | 0.206 | 0.002 | 0.01 | 0 | 0 | 0.6 | 0.05 | 0 | 0 | 类别典型值/文件信息
RJ173M | 聚酯树脂 | 多体系 | 树脂 | 聚酯 |  | 已计算 | 60 | 1.1 | 3000 | 0 | 8 | 60 | 0 | 2 | 40 | 300 | 150 | 18 | 7 | 9 | 3.2 | 0 | 66 | 8 | 26 | 0 | 0 | 0 | 0 | 0.035 | 0.005 | 0.35 | 0 | 0 | 0.3 | 0.05 | 0 | 0 | 类别典型值/文件信息
RJ561 | 聚酯树脂 | 多体系 | 树脂 | 聚酯 |  | 已计算 | 60 | 1.1 | 3000 | 0 | 8 | 60 | 0 | 2 | 40 | 300 | 150 | 18 | 7 | 9 | 3.2 | 0 | 66 | 8 | 26 | 0 | 0 | 0 | 0 | 0.035 | 0.005 | 0.35 | 0 | 0 | 0.3 | 0.05 | 0 | 0 | 类别典型值/文件信息
RJ183 | 聚酯树脂 | 多体系 | 树脂 | 聚酯 |  | 已计算 | 60 | 1.1 | 3000 | 0 | 8 | 60 | 0 | 2 | 40 | 300 | 150 | 18 | 7 | 9 | 3.2 | 0 | 66 | 8 | 26 | 0 | 0 | 0 | 0 | 0.035 | 0.005 | 0.35 | 0 | 0 | 0.3 | 0.05 | 0 | 0 | 类别典型值/文件信息
RJ362 | 聚酯树脂 | 多体系 | 树脂 | 聚酯 |  | 已计算 | 60 | 1.1 | 3000 | 0 | 8 | 60 | 0 | 2 | 40 | 300 | 150 | 18 | 7 | 9 | 3.2 | 0 | 66 | 8 | 26 | 0 | 0 | 0 | 0 | 0.035 | 0.005 | 0.35 | 0 | 0 | 0.3 | 0.05 | 0 | 0 | 类别典型值/文件信息
TF100 | 乙烯基树脂 | 多体系 | 树脂 | 乙烯基 |  | 已计算 | 25 | 1.08 | 20000 | 0 | 0.5 | 20 | 0 | 1 | 55 | 200 | 80 | 17.5 | 6 | 7 | 2.8 | 0 | 55 | 7 | 5 | 0 | 0 | 30 | 0 | 0.012 | 0.001 | 0.02 | 0 | 0 | 0.1 | 0.02 | 0 | 0 | 类别典型值/文件信息
TF022 | 乙烯基树脂 | 多体系 | 树脂 | 乙烯基 |  | 已计算 | 25 | 1.08 | 20000 | 0 | 0.5 | 20 | 0 | 1 | 55 | 200 | 80 | 17.5 | 6 | 7 | 2.8 | 0 | 55 | 7 | 5 | 0 | 0 | 30 | 0 | 0.012 | 0.001 | 0.02 | 0 | 0 | 0.1 | 0.02 | 0 | 0 | 类别典型值/文件信息
AS400 | 丙烯酸树脂 | 多体系 | 树脂 | 丙烯酸 |  | 已计算 | 50 | 1.05 | 15000 | 0 | 5 | 50 | 0 | 1 | 45 | 250 | 100 | 17.8 | 6.5 | 8.5 | 3 | 0 | 65 | 9 | 25 | 0 | 0 | 0 | 0 | 0.03 | 0.003 | 0.3 | 0 | 0 | 0.25 | 0.05 | 0 | 0 | 类别典型值/文件信息
RX170-140 | 丙烯酸树脂 | 多体系 | 树脂 | 丙烯酸 |  | 已计算 | 50 | 1.05 | 15000 | 0 | 5 | 50 | 0 | 1 | 45 | 250 | 100 | 17.8 | 6.5 | 8.5 | 3 | 0 | 65 | 9 | 25 | 0 | 0 | 0 | 0 | 0.03 | 0.003 | 0.3 | 0 | 0 | 0.25 | 0.05 | 0 | 0 | 类别典型值/文件信息
AL525 | 丙烯酸树脂 | 多体系 | 树脂 | 丙烯酸 |  | 已计算 | 50 | 1.05 | 15000 | 0 | 5 | 50 | 0 | 1 | 45 | 250 | 100 | 17.8 | 6.5 | 8.5 | 3 | 0 | 65 | 9 | 25 | 0 | 0 | 0 | 0 | 0.03 | 0.003 | 0.3 | 0 | 0 | 0.25 | 0.05 | 0 | 0 | 类别典型值/文件信息
AL710 | 丙烯酸树脂 | 多体系 | 树脂 | 丙烯酸 |  | 已计算 | 50 | 1.05 | 15000 | 0 | 5 | 50 | 0 | 1 | 45 | 250 | 100 | 17.8 | 6.5 | 8.5 | 3 | 0 | 65 | 9 | 25 | 0 | 0 | 0 | 0 | 0.03 | 0.003 | 0.3 | 0 | 0 | 0.25 | 0.05 | 0 | 0 | 类别典型值/文件信息
AL800 | 丙烯酸树脂 | 多体系 | 树脂 | 丙烯酸 |  | 已计算 | 50 | 1.05 | 15000 | 0 | 5 | 50 | 0 | 1 | 45 | 250 | 100 | 17.8 | 6.5 | 8.5 | 3 | 0 | 65 | 9 | 25 | 0 | 0 | 0 | 0 | 0.03 | 0.003 | 0.3 | 0 | 0 | 0.25 | 0.05 | 0 | 0 | 类别典型值/文件信息
IA800 | 丙烯酸树脂 | 多体系 | 树脂 | 丙烯酸 |  | 已计算 | 50 | 1.05 | 15000 | 0 | 5 | 50 | 0 | 1 | 45 | 250 | 100 | 17.8 | 6.5 | 8.5 | 3 | 0 | 65 | 9 | 25 | 0 | 0 | 0 | 0 | 0.03 | 0.003 | 0.3 | 0 | 0 | 0.25 | 0.05 | 0 | 0 | 类别典型值/文件信息
IA8000 | 丙烯酸树脂 | 多体系 | 树脂 | 丙烯酸 |  | 已计算 | 50 | 1.05 | 15000 | 0 | 5 | 50 | 0 | 1 | 45 | 250 | 100 | 17.8 | 6.5 | 8.5 | 3 | 0 | 65 | 9 | 25 | 0 | 0 | 0 | 0 | 0.03 | 0.003 | 0.3 | 0 | 0 | 0.25 | 0.05 | 0 | 0 | 类别典型值/文件信息
IA151 | 丙烯酸树脂 | 多体系 | 树脂 | 丙烯酸 |  | 已计算 | 50 | 1.05 | 15000 | 0 | 5 | 50 | 0 | 1 | 45 | 250 | 100 | 17.8 | 6.5 | 8.5 | 3 | 0 | 65 | 9 | 25 | 0 | 0 | 0 | 0 | 0.03 | 0.003 | 0.3 | 0 | 0 | 0.25 | 0.05 | 0 | 0 | 类别典型值/文件信息
IA893 | 丙烯酸树脂 | 多体系 | 树脂 | 丙烯酸 |  | 已计算 | 50 | 1.05 | 15000 | 0 | 5 | 50 | 0 | 1 | 45 | 250 | 100 | 17.8 | 6.5 | 8.5 | 3 | 0 | 65 | 9 | 25 | 0 | 0 | 0 | 0 | 0.03 | 0.003 | 0.3 | 0 | 0 | 0.25 | 0.05 | 0 | 0 | 类别典型值/文件信息
TM004 | 乙二醇丁醚 | 多体系 | 溶剂 | 其他 |  | 已计算 | 0 | 0.9 | 118.2 | 0 | 0 | 0 | 0 | 0 | -70 | 171 | 60 | 16 | 5.1 | 12.3 | 3.1 | 0.07 | 61 | 12 | 27 | 0 | 0 | 0 | 0 | 0.85 | 0 | 0 | 0 | 0 | 0 | 0.85 | 0 | 0 | 类别典型值/文件信息
正丁醇 | 正丁醇 | 多体系 | 溶剂 | 其他 |  | 已计算 | 0 | 0.81 | 74.1 | 0 | 0 | 0 | 0 | 0 | -90 | 117.7 | 35 | 15.8 | 5.7 | 15.8 | 3.9 | 0.44 | 65 | 14 | 22 | 0 | 0 | 0 | 0 | 1.35 | 0 | 0 | 0 | 0 | 0 | 0 | 0 | 0 | 类别典型值/文件信息
二甲苯 | 二甲苯 | 多体系 | 溶剂 | 其他 |  | 已计算 | 0 | 0.86 | 106.2 | 0 | 0 | 0 | 0 | 0 | -48 | 139 | 25 | 17.8 | 1 | 3.1 | 2.5 | 0.7 | 90 | 10 | 0 | 0 | 0 | 0 | 0 | 0 | 0 | 0 | 0 | 0 | 1 | 0 | 0 | 0 | 类别典型值/文件信息
补加混合液 | 乙二醇单丁醚:二甲苯=2:1 | 多体系 | 溶剂 | 其他 |  | 已计算 | 0 | 0.89 | 114.2 | 0 | 0 | 0 | 0 | 0 | -63 | 160 | 48 | 16.6 | 3.7 | 9.2 | 2.9 | 0.28 | 71 | 11 | 18 | 0 | 0 | 0 | 0 | 0.57 | 0 | 0 | 0 | 0 | 0.33 | 0.57 | 0 | 0 | 类别典型值/文件信息
TZ161 | PMA溶剂 | 多体系 | 溶剂 | 其他 |  | 已计算 | 0 | 0.97 | 132.2 | 0 | 0 | 0 | 0 | 0 | -80 | 146 | 42 | 15.6 | 5.6 | 9.8 | 3.4 | 0.34 | 55 | 9 | 36 | 0 | 0 | 0 | 0 | 0 | 0 | 0.76 | 0 | 0 | 0 | 0.76 | 0 | 0 | 类别典型值/文件信息
TZ425 | DBE溶剂 | 多体系 | 溶剂 | 其他 |  | 已计算 | 0 | 1.09 | 160 | 0 | 0 | 0 | 0 | 0 | -60 | 210 | 100 | 16.5 | 6.5 | 7.5 | 3 | 0.02 | 50 | 7 | 43 | 0 | 0 | 0 | 0 | 0 | 0 | 0.62 | 0 | 0 | 0 | 0.62 | 0 | 0 | 类别典型值/文件信息
TZ240 | 醋酸丁酯 | 多体系 | 溶剂 | 其他 |  | 已计算 | 0 | 0.88 | 116.2 | 0 | 0 | 0 | 0 | 0 | -78 | 126 | 22 | 15.8 | 3.7 | 6.3 | 2.8 | 1 | 62 | 10 | 28 | 0 | 0 | 0 | 0 | 0 | 0 | 0.86 | 0 | 0 | 0 | 0.86 | 0 | 0 | 类别典型值/文件信息
TT444 | 丁酮 | 多体系 | 溶剂 | 其他 |  | 已计算 | 0 | 0.8 | 72.1 | 0 | 0 | 0 | 0 | 0 | -86 | 79.6 | -9 | 16 | 9 | 5.1 | 4.7 | 3.8 | 67 | 11 | 22 | 0 | 0 | 0 | 0 | 0 | 0 | 0 | 0 | 0 | 0 | 0 | 0 | 0 | 类别典型值/文件信息
TT066 | 环己酮 | 多体系 | 溶剂 | 其他 |  | 已计算 | 0 | 0.95 | 98.1 | 0 | 0 | 0 | 0 | 0 | -32 | 155.6 | 44 | 17.8 | 6.3 | 5.1 | 4.2 | 0.3 | 73 | 10 | 16 | 0 | 0 | 0 | 0 | 0 | 0 | 0 | 0 | 0 | 0 | 0 | 0 | 0 | 类别典型值/文件信息
TM982 | PM溶剂 | 多体系 | 溶剂 | 其他 |  | 已计算 | 0 | 0.92 | 90.1 | 0 | 0 | 0 | 0 | 0 | -96 | 120 | 32 | 15.6 | 6.3 | 11.6 | 3.6 | 0.65 | 53 | 11 | 36 | 0 | 0 | 0 | 0 | 1.11 | 0 | 0 | 0 | 0 | 0 | 1.11 | 0 | 0 | 类别典型值/文件信息
TM024 | 二乙二醇单丁醚 | 多体系 | 溶剂 | 其他 |  | 已计算 | 0 | 0.96 | 162.2 | 0 | 0 | 0 | 0 | 0 | -68 | 231 | 100 | 16 | 7 | 10 | 3.4 | 0.01 | 59 | 11 | 30 | 0 | 0 | 0 | 0 | 0.62 | 0 | 0 | 0 | 0 | 0 | 0.62 | 0 | 0 | 类别典型值/文件信息
TM221 | 乙二醇丁醚 | 多体系 | 溶剂 | 其他 |  | 已计算 | 0 | 0.9 | 118.2 | 0 | 0 | 0 | 0 | 0 | -70 | 171 | 60 | 16 | 5.1 | 12.3 | 3.1 | 0.07 | 61 | 12 | 27 | 0 | 0 | 0 | 0 | 0.85 | 0 | 0 | 0 | 0 | 0 | 0.85 | 0 | 0 | 类别典型值/文件信息
TZ221 | 乙二醇丁醚 | 多体系 | 溶剂 | 其他 |  | 已计算 | 0 | 0.9 | 118.2 | 0 | 0 | 0 | 0 | 0 | -70 | 171 | 60 | 16 | 5.1 | 12.3 | 3.1 | 0.07 | 61 | 12 | 27 | 0 | 0 | 0 | 0 | 0.85 | 0 | 0 | 0 | 0 | 0 | 0.85 | 0 | 0 | 类别典型值/文件信息
AZ088 | 分散剂BYK088 | 多体系 | 助剂 | 其他 |  | 已计算 | 100 | 1 | 5000 | 0 | 10 | 30 | 0 | 0 | 20 | 300 | 150 | 17.5 | 6.5 | 8.5 | 3.2 | 0 | 65 | 9 | 25 | 1 | 0 | 0 | 0 | 0.018 | 0.006 | 0.2 | 0 | 0.05 | 0.2 | 0.1 | 0 | 0 | 类别典型值/文件信息
BYK104 | 分散剂BYK104 | 多体系 | 助剂 | 其他 |  | 已计算 | 100 | 1 | 5000 | 0 | 30 | 20 | 0 | 0 | 20 | 300 | 150 | 17.5 | 6.5 | 8.5 | 3.2 | 0 | 60 | 9 | 30 | 0 | 0 | 0 | 0 | 0.012 | 0.018 | 0.2 | 0 | 0.05 | 0.2 | 0.1 | 0 | 0 | 类别典型值/文件信息
AC040 | 助剂 | 多体系 | 助剂 | 其他 |  | 已计算 | 100 | 1 | 3000 | 0 | 5 | 40 | 0 | 0 | 20 | 300 | 150 | 17.5 | 6 | 8 | 3 | 0 | 65 | 9 | 25 | 0 | 0 | 0 | 0 | 0.024 | 0.003 | 0.2 | 0 | 0.05 | 0.2 | 0.1 | 0 | 0 | 类别典型值/文件信息
AZ135 | 助剂 | 多体系 | 助剂 | 其他 |  | 已计算 | 100 | 1 | 3000 | 0 | 5 | 40 | 0 | 0 | 20 | 300 | 150 | 17.5 | 6 | 8 | 3 | 0 | 65 | 9 | 25 | 0 | 0 | 0 | 0 | 0.024 | 0.003 | 0.2 | 0 | 0.05 | 0.2 | 0.1 | 0 | 0 | 类别典型值/文件信息
AZ306 | 助剂 | 多体系 | 助剂 | 其他 |  | 已计算 | 100 | 1 | 3000 | 0 | 5 | 40 | 0 | 0 | 20 | 300 | 150 | 17.5 | 6 | 8 | 3 | 0 | 65 | 9 | 25 | 0 | 0 | 0 | 0 | 0.024 | 0.003 | 0.2 | 0 | 0.05 | 0.2 | 0.1 | 0 | 0 | 类别典型值/文件信息
AZ551 | 助剂 | 多体系 | 助剂 | 其他 |  | 已计算 | 100 | 1 | 3000 | 0 | 5 | 40 | 0 | 0 | 20 | 300 | 150 | 17.5 | 6 | 8 | 3 | 0 | 65 | 9 | 25 | 0 | 0 | 0 | 0 | 0.024 | 0.003 | 0.2 | 0 | 0.05 | 0.2 | 0.1 | 0 | 0 | 类别典型值/文件信息
BYK306 | 流平剂 | 多体系 | 助剂 | 其他 |  | 已计算 | 100 | 1 | 3000 | 0 | 5 | 40 | 0 | 0 | 20 | 300 | 150 | 17.5 | 6 | 8 | 3 | 0 | 65 | 9 | 25 | 0 | 0 | 0 | 0 | 0.024 | 0.003 | 0.2 | 0 | 0.05 | 0.2 | 0.1 | 0 | 0 | 类别典型值/文件信息
FL208 | 助剂 | 多体系 | 助剂 | 其他 |  | 已计算 | 100 | 1 | 3000 | 0 | 5 | 40 | 0 | 0 | 20 | 300 | 150 | 17.5 | 6 | 8 | 3 | 0 | 65 | 9 | 25 | 0 | 0 | 0 | 0 | 0.024 | 0.003 | 0.2 | 0 | 0.05 | 0.2 | 0.1 | 0 | 0 | 类别典型值/文件信息
FL208S | 助剂 | 多体系 | 助剂 | 其他 |  | 已计算 | 100 | 1 | 3000 | 0 | 5 | 40 | 0 | 0 | 20 | 300 | 150 | 17.5 | 6 | 8 | 3 | 0 | 65 | 9 | 25 | 0 | 0 | 0 | 0 | 0.024 | 0.003 | 0.2 | 0 | 0.05 | 0.2 | 0.1 | 0 | 0 | 类别典型值/文件信息
FL815C | 助剂 | 多体系 | 助剂 | 其他 |  | 已计算 | 100 | 1 | 3000 | 0 | 5 | 40 | 0 | 0 | 20 | 300 | 150 | 17.5 | 6 | 8 | 3 | 0 | 65 | 9 | 25 | 0 | 0 | 0 | 0 | 0.024 | 0.003 | 0.2 | 0 | 0.05 | 0.2 | 0.1 | 0 | 0 | 类别典型值/文件信息
RA009 | 助剂 | 多体系 | 助剂 | 其他 |  | 已计算 | 100 | 1 | 3000 | 0 | 5 | 40 | 0 | 0 | 20 | 300 | 150 | 17.5 | 6 | 8 | 3 | 0 | 65 | 9 | 25 | 0 | 0 | 0 | 0 | 0.024 | 0.003 | 0.2 | 0 | 0.05 | 0.2 | 0.1 | 0 | 0 | 类别典型值/文件信息
RA083 | 助剂 | 多体系 | 助剂 | 其他 |  | 已计算 | 100 | 1 | 3000 | 0 | 5 | 40 | 0 | 0 | 20 | 300 | 150 | 17.5 | 6 | 8 | 3 | 0 | 65 | 9 | 25 | 0 | 0 | 0 | 0 | 0.024 | 0.003 | 0.2 | 0 | 0.05 | 0.2 | 0.1 | 0 | 0 | 类别典型值/文件信息
RA824 | 助剂 | 多体系 | 助剂 | 其他 |  | 已计算 | 100 | 1 | 3000 | 0 | 5 | 40 | 0 | 0 | 20 | 300 | 150 | 17.5 | 6 | 8 | 3 | 0 | 65 | 9 | 25 | 0 | 0 | 0 | 0 | 0.024 | 0.003 | 0.2 | 0 | 0.05 | 0.2 | 0.1 | 0 | 0 | 类别典型值/文件信息
1510蜡 | 1510蜡25%工作液 | 多体系 | 助剂 | 其他 |  | 已计算 | 25 | 0.9 | 400 | 0 | 0 | 0 | 0 | 0 | -10 | 350 | 200 | 16 | 0.5 | 0.5 | 0.5 | 0 | 85 | 15 | 0 | 0 | 0 | 0 | 0 | 0 | 0 | 0 | 0 | 0 | 0 | 0 | 25 | 0 | 类别典型值/文件信息
10%磷酸 | 磷酸10%水溶液 | 多体系 | 助剂 | 其他 |  | 已计算 | 10 | 1.05 | 98 | 0 | 570 | 0 | 0 | 3 | -50 | 100 | 0 | 20 | 15 | 20 | 5 | 0.3 | 0 | 3 | 65 | 0 | 0 | 0 | 0 | 0 | 0.57 | 0 | 0 | 0 | 0 | 0 | 0 | 0 | 类别典型值/文件信息
3%气硅 | 气相二氧化硅3% | 多体系 | 助剂 | 其他 |  | 已计算 | 3 | 1 | 60 | 0 | 0 | 0 | 0 | 0 | -50 | 100 | 0 | 18 | 8 | 10 | 3 | 0.5 | 0 | 0 | 50 | 0 | 0 | 0 | 0 | 0 | 0 | 0 | 0 | 0 | 0 | 0 | 0 | 0 | 类别典型值/文件信息
20%CAB | CAB溶液20% | 多体系 | 助剂 | 其他 |  | 已计算 | 20 | 0.95 | 30000 | 0 | 2 | 10 | 0 | 0 | 100 | 250 | 100 | 18 | 6 | 8 | 3 | 0 | 55 | 7 | 38 | 0 | 0 | 0 | 0 | 0.006 | 0.001 | 0.3 | 0 | 0 | 0 | 0.3 | 0 | 0 | 类别典型值/文件信息
RY460 | 黄色颜料 | 多体系 | 颜料 | 其他 |  | 已计算 | 100 | 4 | 200 | 0 | 0 | 0 | 0 | 0 | 0 | 500 | 300 | 20 | 10 | 8 | 3 | 0 | 10 | 0 | 20 | 0 | 0 | 0 | 0 | 0 | 0 | 0 | 0 | 0 | 0.5 | 0 | 0 | 100 | 类别典型值/文件信息
RY075N | 黄色颜料 | 多体系 | 颜料 | 其他 |  | 已计算 | 100 | 4 | 200 | 0 | 0 | 0 | 0 | 0 | 0 | 500 | 300 | 20 | 10 | 8 | 3 | 0 | 10 | 0 | 20 | 0 | 0 | 0 | 0 | 0 | 0 | 0 | 0 | 0 | 0.5 | 0 | 0 | 100 | 类别典型值/文件信息
RY078 | 黄色颜料 | 多体系 | 颜料 | 其他 |  | 已计算 | 100 | 4 | 200 | 0 | 0 | 0 | 0 | 0 | 0 | 500 | 300 | 20 | 10 | 8 | 3 | 0 | 10 | 0 | 20 | 0 | 0 | 0 | 0 | 0 | 0 | 0 | 0 | 0 | 0.5 | 0 | 0 | 100 | 类别典型值/文件信息
35.7%白浆 | 白色颜料浆35.7% | 多体系 | 颜料 | 其他 |  | 已计算 | 35.7 | 1.8 | 200 | 0 | 0 | 0 | 0 | 0 | 0 | 300 | 150 | 19 | 8 | 7 | 3 | 0 | 20 | 2 | 40 | 0 | 0 | 0 | 0 | 0 | 0 | 0.1 | 0 | 0 | 0.2 | 0.1 | 0 | 35.7 | 类别典型值/文件信息
14.28%炭黑浆料 | 炭黑浆料14.28% | 多体系 | 颜料 | 其他 |  | 已计算 | 14.28 | 1.2 | 200 | 0 | 0 | 0 | 0 | 0 | 0 | 300 | 150 | 19 | 8 | 7 | 3 | 0 | 80 | 2 | 10 | 0 | 0 | 0 | 0 | 0 | 0 | 0.1 | 0 | 0 | 0.5 | 0 | 0 | 14.28 | 类别典型值/文件信息
日本151-PVC | 颜料浆 | 多体系 | 颜料 | 其他 |  | 已计算 | 100 | 1.5 | 200 | 0 | 0 | 0 | 0 | 0 | 0 | 300 | 150 | 19 | 8 | 7 | 3 | 0 | 50 | 5 | 20 | 0 | 0 | 0 | 0 | 0 | 0 | 0.1 | 0 | 0 | 0.3 | 0.1 | 0 | 100 | 类别典型值/文件信息
DMP | DMP | 多体系 | 溶剂 | 其他 |  | 专有估算 | 0 | 1 | 110 | 0 | 0 | 0 | 0 | 0 | -70 | 160 | 40 | 17.5 | 6 | 8 | 3 | 0.5 | 65 | 9 | 25 | 0 | 0 | 0 | 0 | 0.02 | 0.005 | 0.5 | 0 | 0.05 | 0.2 | 0.3 | 0 | 0 | 估算
MIBK | MIBK | 多体系 | 溶剂 | 其他 |  | 专有估算 | 0 | 1 | 110 | 0 | 0 | 0 | 0 | 0 | -70 | 160 | 40 | 17.5 | 6 | 8 | 3 | 0.5 | 65 | 9 | 25 | 0 | 0 | 0 | 0 | 0.02 | 0.005 | 0.5 | 0 | 0.05 | 0.2 | 0.3 | 0 | 0 | 估算
10%135 | 10%135 | 多体系 | 助剂 | 其他 |  | 专有估算 | 50 | 1 | 1000 | 0 | 0 | 0 | 0 | 0 | 20 | 200 | 80 | 17.5 | 6 | 8 | 3 | 0.1 | 65 | 9 | 25 | 0 | 0 | 0 | 0 | 0.02 | 0.005 | 0.2 | 0 | 0.05 | 0.2 | 0.1 | 0 | 0 | 估算
50173M | 50173M | 多体系 | 助剂 | 其他 |  | 专有估算 | 50 | 1 | 1000 | 0 | 0 | 0 | 0 | 0 | 20 | 200 | 80 | 17.5 | 6 | 8 | 3 | 0.1 | 65 | 9 | 25 | 0 | 0 | 0 | 0 | 0.02 | 0.005 | 0.2 | 0 | 0.05 | 0.2 | 0.1 | 0 | 0 | 估算
40%818 | 40%818 | 多体系 | 树脂 | 环氧 |  | 专有估算 | 55 | 1 | 1300 | 1800 | 0 | 32 | 0 | 2 | 68 | 200 | 80 | 17.5 | 6 | 8 | 3 | 0.1 | 65 | 9 | 25 | 0 | 0 | 0 | 0.056 | 0.019 | 0.005 | 0.2 | 0 | 0.05 | 0.4 | 0.15 | 0 | 0 | 估算
50170M | 50170M | 多体系 | 助剂 | 其他 |  | 专有估算 | 50 | 1 | 1000 | 0 | 0 | 0 | 0 | 0 | 20 | 200 | 80 | 17.5 | 6 | 8 | 3 | 0.1 | 65 | 9 | 25 | 0 | 0 | 0 | 0 | 0.02 | 0.005 | 0.2 | 0 | 0.05 | 0.2 | 0.1 | 0 | 0 | 估算
气硅 | 气硅 | 多体系 | 助剂 | 其他 |  | 专有估算 | 50 | 1 | 3000 | 0 | 0 | 30 | 0 | 0 | 20 | 200 | 80 | 17.5 | 6 | 8 | 3 | 0.1 | 65 | 9 | 25 | 0 | 0 | 0 | 0 | 0.02 | 0.005 | 0.2 | 0 | 0.05 | 0.2 | 0.1 | 0 | 0 | 估算
DPM | DPM | 多体系 | 溶剂 | 其他 |  | 专有估算 | 0 | 1 | 110 | 0 | 0 | 0 | 0 | 0 | -70 | 160 | 40 | 17.5 | 6 | 8 | 3 | 0.5 | 65 | 9 | 25 | 0 | 0 | 0 | 0 | 0.02 | 0.005 | 0.5 | 0 | 0.05 | 0.2 | 0.3 | 0 | 0 | 估算
6#炭黑-阿克苏 | 6#炭黑-阿克苏 | 多体系 | 颜料 | 其他 |  | 专有估算 | 100 | 3 | 200 | 0 | 0 | 0 | 0 | 0 | 20 | 200 | 80 | 17.5 | 6 | 8 | 3 | 0.1 | 65 | 9 | 25 | 0 | 0 | 0 | 0 | 0.02 | 0.005 | 0.2 | 0 | 0.05 | 0.3 | 0.1 | 0 | 100 | 估算
3%气硅混合料 | 3%气硅混合料 | 多体系 | 助剂 | 其他 |  | 专有估算 | 50 | 1 | 3000 | 0 | 0 | 30 | 0 | 0 | 20 | 200 | 80 | 17.5 | 6 | 8 | 3 | 0.1 | 65 | 9 | 25 | 0 | 0 | 0 | 0 | 0.02 | 0.005 | 0.2 | 0 | 0.05 | 0.2 | 0.1 | 0 | 0 | 估算
DBE | DBE | 多体系 | 溶剂 | 其他 |  | 专有估算 | 0 | 1 | 110 | 0 | 0 | 0 | 0 | 0 | -70 | 160 | 40 | 17.5 | 6 | 8 | 3 | 0.5 | 65 | 9 | 25 | 0 | 0 | 0 | 0 | 0.02 | 0.005 | 0.5 | 0 | 0.05 | 0.2 | 0.3 | 0 | 0 | 估算
35.7%白浆-新（无306） | 35.7%白浆-新（无306） | 多体系 | 颜料 | 其他 |  | 专有估算 | 100 | 3 | 200 | 0 | 0 | 0 | 0 | 0 | 20 | 200 | 80 | 17.5 | 6 | 8 | 3 | 0.1 | 65 | 9 | 25 | 0 | 0 | 0 | 0 | 0.02 | 0.005 | 0.2 | 0 | 0.05 | 0.3 | 0.1 | 0 | 100 | 估算
209-基料 | 209-基料 | 多体系 | 助剂 | 其他 |  | 专有估算 | 50 | 1 | 1000 | 0 | 0 | 0 | 0 | 0 | 20 | 200 | 80 | 17.5 | 6 | 8 | 3 | 0.1 | 65 | 9 | 25 | 0 | 0 | 0 | 0 | 0.02 | 0.005 | 0.2 | 0 | 0.05 | 0.2 | 0.1 | 0 | 0 | 估算
209-白浆 | 209-白浆 | 多体系 | 颜料 | 其他 |  | 专有估算 | 100 | 3 | 200 | 0 | 0 | 0 | 0 | 0 | 20 | 200 | 80 | 17.5 | 6 | 8 | 3 | 0.1 | 65 | 9 | 25 | 0 | 0 | 0 | 0 | 0.02 | 0.005 | 0.2 | 0 | 0.05 | 0.3 | 0.1 | 0 | 100 | 估算
MEK | MEK | 多体系 | 溶剂 | 其他 |  | 专有估算 | 0 | 1 | 110 | 0 | 0 | 0 | 0 | 0 | -70 | 160 | 40 | 17.5 | 6 | 8 | 3 | 0.5 | 65 | 9 | 25 | 0 | 0 | 0 | 0 | 0.02 | 0.005 | 0.5 | 0 | 0.05 | 0.2 | 0.3 | 0 | 0 | 估算
含 AI 生成

## 配方明细
样本ID | 系列 | 体系 | 原料代码 | 用量(g) | 角色 | 树脂类型 | 标签状态
D1-1 | D1 | 环氧酚醛 | IR190 | 66 | 树脂 | 环氧 | 实测
D1-1 | D1 | 环氧酚醛 | IR809 | 0.12 | 树脂 | 环氧 | 实测
D1-1 | D1 | 环氧酚醛 | RF516 | 2.64 | 固化剂 | 酚醛 | 实测
D1-1 | D1 | 环氧酚醛 | RF956 | 1.53 | 固化剂 | 酚醛 | 实测
D1-1 | D1 | 环氧酚醛 | 1510蜡 | 0.79 | 助剂 | 其他 | 实测
D1-1 | D1 | 环氧酚醛 | AZ088 | 0.06 | 助剂 | 其他 | 实测
D1-1 | D1 | 环氧酚醛 | 正丁醇 | 1.48 | 溶剂 | 其他 | 实测
D1-1 | D1 | 环氧酚醛 | 补加混合液 | 1.27 | 溶剂 | 其他 | 实测
D1-2 | D1 | 环氧酚醛 | IR190 | 66.09 | 树脂 | 环氧 | 实测
D1-2 | D1 | 环氧酚醛 | RF401 | 0.96 | 固化剂 | 酚醛 | 实测
D1-2 | D1 | 环氧酚醛 | RF516 | 0.48 | 固化剂 | 酚醛 | 实测
D1-2 | D1 | 环氧酚醛 | RF950 | 6.29 | 固化剂 | 酚醛 | 实测
D1-2 | D1 | 环氧酚醛 | RF956 | 6.65 | 固化剂 | 酚醛 | 实测
D1-2 | D1 | 环氧酚醛 | 住友55754G | 0.42 | 树脂 | 环氧 | 实测
D1-2 | D1 | 环氧酚醛 | 1510蜡 | 2.98 | 助剂 | 其他 | 实测
D1-2 | D1 | 环氧酚醛 | AZ088 | 0.06 | 助剂 | 其他 | 实测
D1-2 | D1 | 环氧酚醛 | 正丁醇 | 5.49 | 溶剂 | 其他 | 实测
D1-2 | D1 | 环氧酚醛 | 补加混合液 | 1.55 | 溶剂 | 其他 | 实测
D1-2 | D1 | 环氧酚醛 | 10%磷酸 | 2.4 | 助剂 | 其他 | 实测
D1-3 | D1 | 环氧酚醛 | IR190 | 66.08 | 树脂 | 环氧 | 实测
D1-3 | D1 | 环氧酚醛 | IR809 | 0.42 | 树脂 | 环氧 | 实测
D1-3 | D1 | 环氧酚醛 | RF516 | 2.64 | 固化剂 | 酚醛 | 实测
D1-3 | D1 | 环氧酚醛 | RF950 | 4.89 | 固化剂 | 酚醛 | 实测
D1-3 | D1 | 环氧酚醛 | RH601 | 0.46 | 固化剂 | 酚醛 | 实测
D1-3 | D1 | 环氧酚醛 | 1510蜡 | 2.13 | 助剂 | 其他 | 实测
D1-3 | D1 | 环氧酚醛 | AZ088 | 0.06 | 助剂 | 其他 | 实测
D1-3 | D1 | 环氧酚醛 | 正丁醇 | 0.08 | 溶剂 | 其他 | 实测
D1-3 | D1 | 环氧酚醛 | 补加混合液 | 3.17 | 溶剂 | 其他 | 实测
D1-4 | D1 | 环氧酚醛 | IR190 | 66.08 | 树脂 | 环氧 | 实测
D1-4 | D1 | 环氧酚醛 | RF401 | 0.34 | 固化剂 | 酚醛 | 实测
D1-4 | D1 | 环氧酚醛 | RF160 | 11.73 | 固化剂 | 酚醛 | 实测
D1-4 | D1 | 环氧酚醛 | RF950 | 0.46 | 固化剂 | 酚醛 | 实测
D1-4 | D1 | 环氧酚醛 | 1510蜡 | 3 | 助剂 | 其他 | 实测
D1-4 | D1 | 环氧酚醛 | AZ088 | 0.06 | 助剂 | 其他 | 实测
D1-4 | D1 | 环氧酚醛 | 正丁醇 | 4.11 | 溶剂 | 其他 | 实测
D1-4 | D1 | 环氧酚醛 | 补加混合液 | 6.24 | 溶剂 | 其他 | 实测
D1-4 | D1 | 环氧酚醛 | 10%磷酸 | 1.79 | 助剂 | 其他 | 实测
D1-5 | D1 | 环氧酚醛 | IR190 | 66.24 | 树脂 | 环氧 | 实测
D1-5 | D1 | 环氧酚醛 | RF160 | 1.02 | 固化剂 | 酚醛 | 实测
D1-5 | D1 | 环氧酚醛 | IR809 | 0.51 | 树脂 | 环氧 | 实测
D1-5 | D1 | 环氧酚醛 | RF516 | 6.18 | 固化剂 | 酚醛 | 实测
D1-5 | D1 | 环氧酚醛 | RF950 | 3.17 | 固化剂 | 酚醛 | 实测
D1-5 | D1 | 环氧酚醛 | RF956 | 6.81 | 固化剂 | 酚醛 | 实测
D1-5 | D1 | 环氧酚醛 | RH601 | 3.16 | 固化剂 | 酚醛 | 实测
D1-5 | D1 | 环氧酚醛 | 住友55754G | 1.18 | 树脂 | 环氧 | 实测
D1-5 | D1 | 环氧酚醛 | 1510蜡 | 3.6 | 助剂 | 其他 | 实测
D1-5 | D1 | 环氧酚醛 | AZ088 | 0.06 | 助剂 | 其他 | 实测
D1-5 | D1 | 环氧酚醛 | 正丁醇 | 7.69 | 溶剂 | 其他 | 实测
D1-5 | D1 | 环氧酚醛 | 补加混合液 | 6.52 | 溶剂 | 其他 | 实测
D1-5 | D1 | 环氧酚醛 | 10%磷酸 | 2.57 | 助剂 | 其他 | 实测
D1-6 | D1 | 环氧酚醛 | IR190 | 66.05 | 树脂 | 环氧 | 实测
D1-6 | D1 | 环氧酚醛 | RF160 | 1.18 | 固化剂 | 酚醛 | 实测
D1-6 | D1 | 环氧酚醛 | IR809 | 0.5 | 树脂 | 环氧 | 实测
D1-6 | D1 | 环氧酚醛 | RF950 | 0.23 | 固化剂 | 酚醛 | 实测
D1-6 | D1 | 环氧酚醛 | RF956 | 3.98 | 固化剂 | 酚醛 | 实测
D1-6 | D1 | 环氧酚醛 | RH601 | 2.25 | 固化剂 | 酚醛 | 实测
D1-6 | D1 | 环氧酚醛 | 1510蜡 | 0.78 | 助剂 | 其他 | 实测
D1-6 | D1 | 环氧酚醛 | AZ088 | 0.06 | 助剂 | 其他 | 实测
D1-6 | D1 | 环氧酚醛 | 正丁醇 | 0.38 | 溶剂 | 其他 | 实测
D1-6 | D1 | 环氧酚醛 | 补加混合液 | 5.86 | 溶剂 | 其他 | 实测
D1-6 | D1 | 环氧酚醛 | 10%磷酸 | 0.32 | 助剂 | 其他 | 实测
D1-7 | D1 | 环氧酚醛 | IR190 | 66.21 | 树脂 | 环氧 | 实测
D1-7 | D1 | 环氧酚醛 | RF401 | 2.49 | 固化剂 | 酚醛 | 实测
D1-7 | D1 | 环氧酚醛 | RH601 | 0.41 | 固化剂 | 酚醛 | 实测
D1-7 | D1 | 环氧酚醛 | 住友55754G | 0.9 | 树脂 | 环氧 | 实测
D1-7 | D1 | 环氧酚醛 | 1510蜡 | 2.05 | 助剂 | 其他 | 实测
D1-7 | D1 | 环氧酚醛 | AZ088 | 0.06 | 助剂 | 其他 | 实测
D1-7 | D1 | 环氧酚醛 | 正丁醇 | 0.54 | 溶剂 | 其他 | 实测
D1-7 | D1 | 环氧酚醛 | 补加混合液 | 2.52 | 溶剂 | 其他 | 实测
D1-8 | D1 | 环氧酚醛 | IR190 | 66.23 | 树脂 | 环氧 | 实测
D1-8 | D1 | 环氧酚醛 | RF160 | 1.15 | 固化剂 | 酚醛 | 实测
D1-8 | D1 | 环氧酚醛 | IR809 | 0.19 | 树脂 | 环氧 | 实测
D1-8 | D1 | 环氧酚醛 | RF950 | 0.86 | 固化剂 | 酚醛 | 实测
D1-8 | D1 | 环氧酚醛 | RF956 | 6.55 | 固化剂 | 酚醛 | 实测
D1-8 | D1 | 环氧酚醛 | 1510蜡 | 0.69 | 助剂 | 其他 | 实测
D1-8 | D1 | 环氧酚醛 | AZ088 | 0.06 | 助剂 | 其他 | 实测
D1-8 | D1 | 环氧酚醛 | 正丁醇 | 5.72 | 溶剂 | 其他 | 实测
D1-8 | D1 | 环氧酚醛 | 补加混合液 | 0.88 | 溶剂 | 其他 | 实测
D1-9 | D1 | 环氧酚醛 | IR190 | 65.99 | 树脂 | 环氧 | 实测
D1-9 | D1 | 环氧酚醛 | RF401 | 2.63 | 固化剂 | 酚醛 | 实测
D1-9 | D1 | 环氧酚醛 | RF516 | 6.44 | 固化剂 | 酚醛 | 实测
D1-9 | D1 | 环氧酚醛 | RF950 | 5.96 | 固化剂 | 酚醛 | 实测
D1-9 | D1 | 环氧酚醛 | 住友55754G | 0.12 | 树脂 | 环氧 | 实测
D1-9 | D1 | 环氧酚醛 | 1510蜡 | 2.59 | 助剂 | 其他 | 实测
D1-9 | D1 | 环氧酚醛 | AZ088 | 0.06 | 助剂 | 其他 | 实测
D1-9 | D1 | 环氧酚醛 | 正丁醇 | 4.77 | 溶剂 | 其他 | 实测
D1-9 | D1 | 环氧酚醛 | 补加混合液 | 2.77 | 溶剂 | 其他 | 实测
D1-9 | D1 | 环氧酚醛 | 10%磷酸 | 1.54 | 助剂 | 其他 | 实测
D1-10 | D1 | 环氧酚醛 | IR190 | 66.08 | 树脂 | 环氧 | 实测
D1-10 | D1 | 环氧酚醛 | RF401 | 2.28 | 固化剂 | 酚醛 | 实测
D1-10 | D1 | 环氧酚醛 | IR809 | 0.2 | 树脂 | 环氧 | 实测
D1-10 | D1 | 环氧酚醛 | RF956 | 5.89 | 固化剂 | 酚醛 | 实测
D1-10 | D1 | 环氧酚醛 | RH601 | 1.77 | 固化剂 | 酚醛 | 实测
D1-10 | D1 | 环氧酚醛 | 1510蜡 | 2.79 | 助剂 | 其他 | 实测
D1-10 | D1 | 环氧酚醛 | AZ088 | 0.06 | 助剂 | 其他 | 实测
D1-10 | D1 | 环氧酚醛 | 正丁醇 | 6.1 | 溶剂 | 其他 | 实测
D1-10 | D1 | 环氧酚醛 | 补加混合液 | 0.05 | 溶剂 | 其他 | 实测
D1-10 | D1 | 环氧酚醛 | 10%磷酸 | 2.44 | 助剂 | 其他 | 实测
D1-11 | D1 | 环氧酚醛 | IR190 | 65.99 | 树脂 | 环氧 | 实测
D1-11 | D1 | 环氧酚醛 | RF160 | 2.91 | 固化剂 | 酚醛 | 实测
D1-11 | D1 | 环氧酚醛 | IR809 | 0.58 | 树脂 | 环氧 | 实测
D1-11 | D1 | 环氧酚醛 | RF516 | 5.61 | 固化剂 | 酚醛 | 实测
D1-11 | D1 | 环氧酚醛 | RF950 | 4.87 | 固化剂 | 酚醛 | 实测
D1-11 | D1 | 环氧酚醛 | RF956 | 3.45 | 固化剂 | 酚醛 | 实测
D1-11 | D1 | 环氧酚醛 | 1510蜡 | 1 | 助剂 | 其他 | 实测
D1-11 | D1 | 环氧酚醛 | AZ088 | 0.06 | 助剂 | 其他 | 实测
D1-11 | D1 | 环氧酚醛 | 正丁醇 | 9.04 | 溶剂 | 其他 | 实测
D1-11 | D1 | 环氧酚醛 | 补加混合液 | 1.84 | 溶剂 | 其他 | 实测
D1-12 | D1 | 环氧酚醛 | IR190 | 66.16 | 树脂 | 环氧 | 实测
D1-12 | D1 | 环氧酚醛 | RF160 | 0.38 | 固化剂 | 酚醛 | 实测
D1-12 | D1 | 环氧酚醛 | RF516 | 0.47 | 固化剂 | 酚醛 | 实测
D1-12 | D1 | 环氧酚醛 | RF950 | 6.58 | 固化剂 | 酚醛 | 实测
D1-12 | D1 | 环氧酚醛 | RF956 | 2.35 | 固化剂 | 酚醛 | 实测
D1-12 | D1 | 环氧酚醛 | 1510蜡 | 0.96 | 助剂 | 其他 | 实测
D1-12 | D1 | 环氧酚醛 | AZ088 | 0.06 | 助剂 | 其他 | 实测
D1-12 | D1 | 环氧酚醛 | 正丁醇 | 3.85 | 溶剂 | 其他 | 实测
D1-12 | D1 | 环氧酚醛 | 补加混合液 | 0.98 | 溶剂 | 其他 | 实测
D1-13 | D1 | 环氧酚醛 | IR190 | 65.97 | 树脂 | 环氧 | 实测
D1-13 | D1 | 环氧酚醛 | IR809 | 0.38 | 树脂 | 环氧 | 实测
D1-13 | D1 | 环氧酚醛 | RF516 | 6.71 | 固化剂 | 酚醛 | 实测
D1-13 | D1 | 环氧酚醛 | RH601 | 2.55 | 固化剂 | 酚醛 | 实测
D1-13 | D1 | 环氧酚醛 | 1510蜡 | 0.71 | 助剂 | 其他 | 实测
D1-13 | D1 | 环氧酚醛 | AZ088 | 0.06 | 助剂 | 其他 | 实测
D1-13 | D1 | 环氧酚醛 | 正丁醇 | 0.73 | 溶剂 | 其他 | 实测
D1-13 | D1 | 环氧酚醛 | 补加混合液 | 5.89 | 溶剂 | 其他 | 实测
D1-14 | D1 | 环氧酚醛 | IR190 | 66.04 | 树脂 | 环氧 | 实测
D1-14 | D1 | 环氧酚醛 | RF401 | 2.24 | 固化剂 | 酚醛 | 实测
D1-14 | D1 | 环氧酚醛 | RF950 | 1.37 | 固化剂 | 酚醛 | 实测
D1-14 | D1 | 环氧酚醛 | RF956 | 2.38 | 固化剂 | 酚醛 | 实测
D1-14 | D1 | 环氧酚醛 | 住友55754G | 0.42 | 树脂 | 环氧 | 实测
D1-14 | D1 | 环氧酚醛 | 1510蜡 | 1.75 | 助剂 | 其他 | 实测
D1-14 | D1 | 环氧酚醛 | AZ088 | 0.06 | 助剂 | 其他 | 实测
D1-14 | D1 | 环氧酚醛 | 正丁醇 | 0.78 | 溶剂 | 其他 | 实测
D1-14 | D1 | 环氧酚醛 | 补加混合液 | 2.59 | 溶剂 | 其他 | 实测
D1-14 | D1 | 环氧酚醛 | 10%磷酸 | 1.83 | 助剂 | 其他 | 实测
D1-15 | D1 | 环氧酚醛 | IR190 | 65.95 | 树脂 | 环氧 | 实测
D1-15 | D1 | 环氧酚醛 | RF160 | 2.87 | 固化剂 | 酚醛 | 实测
D1-15 | D1 | 环氧酚醛 | IR809 | 0.43 | 树脂 | 环氧 | 实测
D1-15 | D1 | 环氧酚醛 | RF516 | 6.68 | 固化剂 | 酚醛 | 实测
D1-15 | D1 | 环氧酚醛 | RH601 | 0.33 | 固化剂 | 酚醛 | 实测
D1-15 | D1 | 环氧酚醛 | 1510蜡 | 0.67 | 助剂 | 其他 | 实测
D1-15 | D1 | 环氧酚醛 | AZ088 | 0.06 | 助剂 | 其他 | 实测
D1-15 | D1 | 环氧酚醛 | 正丁醇 | 3.48 | 溶剂 | 其他 | 实测
D1-15 | D1 | 环氧酚醛 | 补加混合液 | 3.61 | 溶剂 | 其他 | 实测
D1-15 | D1 | 环氧酚醛 | 10%磷酸 | 0.18 | 助剂 | 其他 | 实测
D1-16 | D1 | 环氧酚醛 | IR190 | 65.92 | 树脂 | 环氧 | 实测
D1-16 | D1 | 环氧酚醛 | RF160 | 2.59 | 固化剂 | 酚醛 | 实测
D1-16 | D1 | 环氧酚醛 | IR809 | 0.44 | 树脂 | 环氧 | 实测
D1-16 | D1 | 环氧酚醛 | RF950 | 0.33 | 固化剂 | 酚醛 | 实测
D1-16 | D1 | 环氧酚醛 | RH601 | 0.39 | 固化剂 | 酚醛 | 实测
D1-16 | D1 | 环氧酚醛 | 住友55754G | 1.12 | 树脂 | 环氧 | 实测
D1-16 | D1 | 环氧酚醛 | 1510蜡 | 1.15 | 助剂 | 其他 | 实测
D1-16 | D1 | 环氧酚醛 | AZ088 | 0.06 | 助剂 | 其他 | 实测
D1-16 | D1 | 环氧酚醛 | 正丁醇 | 1.84 | 溶剂 | 其他 | 实测
D1-16 | D1 | 环氧酚醛 | 补加混合液 | 1.92 | 溶剂 | 其他 | 实测
D1-16 | D1 | 环氧酚醛 | 10%磷酸 | 0.24 | 助剂 | 其他 | 实测
D1-17 | D1 | 环氧酚醛 | IR190 | 66.1 | 树脂 | 环氧 | 实测
D1-17 | D1 | 环氧酚醛 | RF401 | 1.41 | 固化剂 | 酚醛 | 实测
D1-17 | D1 | 环氧酚醛 | RF160 | 3.83 | 固化剂 | 酚醛 | 实测
D1-17 | D1 | 环氧酚醛 | IR809 | 0.39 | 树脂 | 环氧 | 实测
D1-17 | D1 | 环氧酚醛 | RF516 | 6.25 | 固化剂 | 酚醛 | 实测
D1-17 | D1 | 环氧酚醛 | RF956 | 0.3 | 固化剂 | 酚醛 | 实测
D1-17 | D1 | 环氧酚醛 | RH601 | 3.09 | 固化剂 | 酚醛 | 实测
D1-17 | D1 | 环氧酚醛 | 住友55754G | 1.53 | 树脂 | 环氧 | 实测
D1-17 | D1 | 环氧酚醛 | 1510蜡 | 3.2 | 助剂 | 其他 | 实测
D1-17 | D1 | 环氧酚醛 | AZ088 | 0.06 | 助剂 | 其他 | 实测
D1-17 | D1 | 环氧酚醛 | 正丁醇 | 11.41 | 溶剂 | 其他 | 实测
D1-17 | D1 | 环氧酚醛 | 补加混合液 | 0.47 | 溶剂 | 其他 | 实测
D1-17 | D1 | 环氧酚醛 | 10%磷酸 | 2.27 | 助剂 | 其他 | 实测
D1-18 | D1 | 环氧酚醛 | IR190 | 66.09 | 树脂 | 环氧 | 实测
D1-18 | D1 | 环氧酚醛 | RF401 | 2.29 | 固化剂 | 酚醛 | 实测
D1-18 | D1 | 环氧酚醛 | RF516 | 4.51 | 固化剂 | 酚醛 | 实测
D1-18 | D1 | 环氧酚醛 | RF950 | 3.95 | 固化剂 | 酚醛 | 实测
D1-18 | D1 | 环氧酚醛 | RF956 | 4.21 | 固化剂 | 酚醛 | 实测
D1-18 | D1 | 环氧酚醛 | RH601 | 2.7 | 固化剂 | 酚醛 | 实测
D1-18 | D1 | 环氧酚醛 | 住友55754G | 0.99 | 树脂 | 环氧 | 实测
D1-18 | D1 | 环氧酚醛 | 1510蜡 | 1.42 | 助剂 | 其他 | 实测
D1-18 | D1 | 环氧酚醛 | AZ088 | 0.06 | 助剂 | 其他 | 实测
D1-18 | D1 | 环氧酚醛 | 正丁醇 | 12.1 | 溶剂 | 其他 | 实测
D1-18 | D1 | 环氧酚醛 | 补加混合液 | 1.5 | 溶剂 | 其他 | 实测
D1-19 | D1 | 环氧酚醛 | IR190 | 65.83 | 树脂 | 环氧 | 实测
D1-19 | D1 | 环氧酚醛 | RF401 | 1.09 | 固化剂 | 酚醛 | 实测
D1-19 | D1 | 环氧酚醛 | RF160 | 6.25 | 固化剂 | 酚醛 | 实测
D1-19 | D1 | 环氧酚醛 | IR809 | 0.32 | 树脂 | 环氧 | 实测
D1-19 | D1 | 环氧酚醛 | RF516 | 6.08 | 固化剂 | 酚醛 | 实测
D1-19 | D1 | 环氧酚醛 | RF950 | 5.43 | 固化剂 | 酚醛 | 实测
D1-19 | D1 | 环氧酚醛 | RH601 | 2.88 | 固化剂 | 酚醛 | 实测
D1-19 | D1 | 环氧酚醛 | 1510蜡 | 3.22 | 助剂 | 其他 | 实测
D1-19 | D1 | 环氧酚醛 | AZ088 | 0.06 | 助剂 | 其他 | 实测
D1-19 | D1 | 环氧酚醛 | 正丁醇 | 7.83 | 溶剂 | 其他 | 实测
D1-19 | D1 | 环氧酚醛 | 补加混合液 | 6.13 | 溶剂 | 其他 | 实测
D1-19 | D1 | 环氧酚醛 | 10%磷酸 | 2.13 | 助剂 | 其他 | 实测
D1-20 | D1 | 环氧酚醛 | IR190 | 66.1 | 树脂 | 环氧 | 实测
D1-20 | D1 | 环氧酚醛 | RF401 | 2.02 | 固化剂 | 酚醛 | 实测
D1-20 | D1 | 环氧酚醛 | IR809 | 0.41 | 树脂 | 环氧 | 实测
D1-20 | D1 | 环氧酚醛 | RF950 | 5.02 | 固化剂 | 酚醛 | 实测
D1-20 | D1 | 环氧酚醛 | RH601 | 2.95 | 固化剂 | 酚醛 | 实测
D1-20 | D1 | 环氧酚醛 | 住友55754G | 1.26 | 树脂 | 环氧 | 实测
D1-20 | D1 | 环氧酚醛 | 1510蜡 | 1.76 | 助剂 | 其他 | 实测
D1-20 | D1 | 环氧酚醛 | AZ088 | 0.06 | 助剂 | 其他 | 实测
D1-20 | D1 | 环氧酚醛 | 正丁醇 | 0.65 | 溶剂 | 其他 | 实测
D1-20 | D1 | 环氧酚醛 | 补加混合液 | 5.6 | 溶剂 | 其他 | 实测
D1-20 | D1 | 环氧酚醛 | 10%磷酸 | 2.28 | 助剂 | 其他 | 实测
D1-21 | D1 | 环氧酚醛 | IR190 | 66.09 | 树脂 | 环氧 | 实测
D1-21 | D1 | 环氧酚醛 | RF401 | 2.51 | 固化剂 | 酚醛 | 实测
D1-21 | D1 | 环氧酚醛 | RF950 | 0.64 | 固化剂 | 酚醛 | 实测
D1-21 | D1 | 环氧酚醛 | RH601 | 0.77 | 固化剂 | 酚醛 | 实测
D1-21 | D1 | 环氧酚醛 | 住友55754G | 0.94 | 树脂 | 环氧 | 实测
D1-21 | D1 | 环氧酚醛 | 1510蜡 | 0.94 | 助剂 | 其他 | 实测
D1-21 | D1 | 环氧酚醛 | AZ088 | 0.06 | 助剂 | 其他 | 实测
D1-21 | D1 | 环氧酚醛 | 正丁醇 | 0.24 | 溶剂 | 其他 | 实测
D1-21 | D1 | 环氧酚醛 | 补加混合液 | 3.31 | 溶剂 | 其他 | 实测
D1-21 | D1 | 环氧酚醛 | 10%磷酸 | 0.64 | 助剂 | 其他 | 实测
D1-22 | D1 | 环氧酚醛 | IR190 | 66.13 | 树脂 | 环氧 | 实测
D1-22 | D1 | 环氧酚醛 | RF401 | 1.48 | 固化剂 | 酚醛 | 实测
D1-22 | D1 | 环氧酚醛 | RF160 | 9.44 | 固化剂 | 酚醛 | 实测
D1-22 | D1 | 环氧酚醛 | IR809 | 0.35 | 树脂 | 环氧 | 实测
D1-22 | D1 | 环氧酚醛 | RF950 | 4.55 | 固化剂 | 酚醛 | 实测
D1-22 | D1 | 环氧酚醛 | RH601 | 2.2 | 固化剂 | 酚醛 | 实测
D1-22 | D1 | 环氧酚醛 | 住友55754G | 0.77 | 树脂 | 环氧 | 实测
D1-22 | D1 | 环氧酚醛 | 1510蜡 | 1.88 | 助剂 | 其他 | 实测
D1-22 | D1 | 环氧酚醛 | AZ088 | 0.06 | 助剂 | 其他 | 实测
D1-22 | D1 | 环氧酚醛 | 正丁醇 | 5.28 | 溶剂 | 其他 | 实测
D1-22 | D1 | 环氧酚醛 | 补加混合液 | 8.08 | 溶剂 | 其他 | 实测
D1-22 | D1 | 环氧酚醛 | 10%磷酸 | 2.41 | 助剂 | 其他 | 实测
D1-23 | D1 | 环氧酚醛 | IR190 | 66.06 | 树脂 | 环氧 | 实测
D1-23 | D1 | 环氧酚醛 | RF401 | 1.3 | 固化剂 | 酚醛 | 实测
D1-23 | D1 | 环氧酚醛 | RF160 | 5.97 | 固化剂 | 酚醛 | 实测
D1-23 | D1 | 环氧酚醛 | IR809 | 0.4 | 树脂 | 环氧 | 实测
D1-23 | D1 | 环氧酚醛 | RF516 | 2.96 | 固化剂 | 酚醛 | 实测
D1-23 | D1 | 环氧酚醛 | RF950 | 2.53 | 固化剂 | 酚醛 | 实测
D1-23 | D1 | 环氧酚醛 | RF956 | 2.8 | 固化剂 | 酚醛 | 实测
D1-23 | D1 | 环氧酚醛 | RH601 | 2.36 | 固化剂 | 酚醛 | 实测
D1-23 | D1 | 环氧酚醛 | 住友55754G | 0.88 | 树脂 | 环氧 | 实测
D1-23 | D1 | 环氧酚醛 | 1510蜡 | 1.91 | 助剂 | 其他 | 实测
D1-23 | D1 | 环氧酚醛 | AZ088 | 0.06 | 助剂 | 其他 | 实测
D1-23 | D1 | 环氧酚醛 | 正丁醇 | 4.78 | 溶剂 | 其他 | 实测
D1-23 | D1 | 环氧酚醛 | 补加混合液 | 8.73 | 溶剂 | 其他 | 实测
D1-23 | D1 | 环氧酚醛 | 10%磷酸 | 1.54 | 助剂 | 其他 | 实测
D1-24 | D1 | 环氧酚醛 | IR190 | 65.83 | 树脂 | 环氧 | 实测
D1-24 | D1 | 环氧酚醛 | RF401 | 1.37 | 固化剂 | 酚醛 | 实测
D1-24 | D1 | 环氧酚醛 | RF160 | 5.95 | 固化剂 | 酚醛 | 实测
D1-24 | D1 | 环氧酚醛 | IR809 | 0.45 | 树脂 | 环氧 | 实测
D1-24 | D1 | 环氧酚醛 | RF516 | 2.38 | 固化剂 | 酚醛 | 实测
D1-24 | D1 | 环氧酚醛 | RF950 | 2.7 | 固化剂 | 酚醛 | 实测
D1-24 | D1 | 环氧酚醛 | RF956 | 2.84 | 固化剂 | 酚醛 | 实测
D1-24 | D1 | 环氧酚醛 | RH601 | 2.15 | 固化剂 | 酚醛 | 实测
D1-24 | D1 | 环氧酚醛 | 住友55754G | 0.73 | 树脂 | 环氧 | 实测
D1-24 | D1 | 环氧酚醛 | 1510蜡 | 1.91 | 助剂 | 其他 | 实测
D1-24 | D1 | 环氧酚醛 | AZ088 | 0.06 | 助剂 | 其他 | 实测
D1-24 | D1 | 环氧酚醛 | 正丁醇 | 4.88 | 溶剂 | 其他 | 实测
D1-24 | D1 | 环氧酚醛 | 补加混合液 | 8.51 | 溶剂 | 其他 | 实测
D1-24 | D1 | 环氧酚醛 | 10%磷酸 | 1.47 | 助剂 | 其他 | 实测
D2-1 | D2 | 环氧酚醛 | IR190 | 66.01 | 树脂 | 环氧 | 实测
D2-1 | D2 | 环氧酚醛 | RF401 | 1.34 | 固化剂 | 酚醛 | 实测
D2-1 | D2 | 环氧酚醛 | RF160 | 5.93 | 固化剂 | 酚醛 | 实测
D2-1 | D2 | 环氧酚醛 | IR809 | 0.4 | 树脂 | 环氧 | 实测
D2-1 | D2 | 环氧酚醛 | RF516 | 2.19 | 固化剂 | 酚醛 | 实测
D2-1 | D2 | 环氧酚醛 | RF950 | 3.35 | 固化剂 | 酚醛 | 实测
D2-1 | D2 | 环氧酚醛 | RF956 | 2.92 | 固化剂 | 酚醛 | 实测
D2-1 | D2 | 环氧酚醛 | RH601 | 2.14 | 固化剂 | 酚醛 | 实测
D2-1 | D2 | 环氧酚醛 | 住友55754G | 0.77 | 树脂 | 环氧 | 实测
D2-1 | D2 | 环氧酚醛 | 1510蜡 | 1.83 | 助剂 | 其他 | 实测
D2-1 | D2 | 环氧酚醛 | AZ088 | 0.06 | 助剂 | 其他 | 实测
D2-1 | D2 | 环氧酚醛 | 正丁醇 | 4.71 | 溶剂 | 其他 | 实测
D2-1 | D2 | 环氧酚醛 | 补加混合液 | 9.03 | 溶剂 | 其他 | 实测
D2-1 | D2 | 环氧酚醛 | 10%磷酸 | 1.56 | 助剂 | 其他 | 实测
D2-2 | D2 | 环氧酚醛 | IR190 | 66.03 | 树脂 | 环氧 | 实测
D2-2 | D2 | 环氧酚醛 | RF401 | 0.71 | 固化剂 | 酚醛 | 实测
D2-2 | D2 | 环氧酚醛 | RF516 | 6.49 | 固化剂 | 酚醛 | 实测
D2-2 | D2 | 环氧酚醛 | RF950 | 3.79 | 固化剂 | 酚醛 | 实测
D2-2 | D2 | 环氧酚醛 | RF956 | 7.06 | 固化剂 | 酚醛 | 实测
D2-2 | D2 | 环氧酚醛 | RH601 | 1.22 | 固化剂 | 酚醛 | 实测
D2-2 | D2 | 环氧酚醛 | 1510蜡 | 3.35 | 助剂 | 其他 | 实测
D2-2 | D2 | 环氧酚醛 | AZ088 | 0.06 | 助剂 | 其他 | 实测
D2-2 | D2 | 环氧酚醛 | 正丁醇 | 6.9 | 溶剂 | 其他 | 实测
D2-2 | D2 | 环氧酚醛 | 补加混合液 | 4.54 | 溶剂 | 其他 | 实测
D2-2 | D2 | 环氧酚醛 | 10%磷酸 | 1.94 | 助剂 | 其他 | 实测
D2-3 | D2 | 环氧酚醛 | IR190 | 65.85 | 树脂 | 环氧 | 实测
D2-3 | D2 | 环氧酚醛 | RF160 | 11.02 | 固化剂 | 酚醛 | 实测
D2-3 | D2 | 环氧酚醛 | IR809 | 0.43 | 树脂 | 环氧 | 实测
D2-3 | D2 | 环氧酚醛 | RF950 | 1.6 | 固化剂 | 酚醛 | 实测
D2-3 | D2 | 环氧酚醛 | RF956 | 2.04 | 固化剂 | 酚醛 | 实测
D2-3 | D2 | 环氧酚醛 | 1510蜡 | 3.03 | 助剂 | 其他 | 实测
D2-3 | D2 | 环氧酚醛 | AZ088 | 0.06 | 助剂 | 其他 | 实测
D2-3 | D2 | 环氧酚醛 | 正丁醇 | 0.92 | 溶剂 | 其他 | 实测
D2-3 | D2 | 环氧酚醛 | 补加混合液 | 9.77 | 溶剂 | 其他 | 实测
D2-3 | D2 | 环氧酚醛 | 10%磷酸 | 2.52 | 助剂 | 其他 | 实测
D2-4 | D2 | 环氧酚醛 | IR190 | 66.08 | 树脂 | 环氧 | 实测
D2-4 | D2 | 环氧酚醛 | RF401 | 0.11 | 固化剂 | 酚醛 | 实测
D2-4 | D2 | 环氧酚醛 | RF516 | 0.47 | 固化剂 | 酚醛 | 实测
D2-4 | D2 | 环氧酚醛 | RF950 | 6.79 | 固化剂 | 酚醛 | 实测
D2-4 | D2 | 环氧酚醛 | 1510蜡 | 1.13 | 助剂 | 其他 | 实测
D2-4 | D2 | 环氧酚醛 | AZ088 | 0.06 | 助剂 | 其他 | 实测
D2-4 | D2 | 环氧酚醛 | 正丁醇 | 2.36 | 溶剂 | 其他 | 实测
D2-4 | D2 | 环氧酚醛 | 补加混合液 | 0.22 | 溶剂 | 其他 | 实测
D2-5 | D2 | 环氧酚醛 | IR190 | 66.13 | 树脂 | 环氧 | 实测
D2-5 | D2 | 环氧酚醛 | RF401 | 2.6 | 固化剂 | 酚醛 | 实测
D2-5 | D2 | 环氧酚醛 | RF950 | 1.01 | 固化剂 | 酚醛 | 实测
D2-5 | D2 | 环氧酚醛 | RF956 | 6.94 | 固化剂 | 酚醛 | 实测
D2-5 | D2 | 环氧酚醛 | 住友55754G | 0.11 | 树脂 | 环氧 | 实测
D2-5 | D2 | 环氧酚醛 | 1510蜡 | 2.67 | 助剂 | 其他 | 实测
D2-5 | D2 | 环氧酚醛 | AZ088 | 0.06 | 助剂 | 其他 | 实测
D2-5 | D2 | 环氧酚醛 | 正丁醇 | 7.12 | 溶剂 | 其他 | 实测
D2-5 | D2 | 环氧酚醛 | 补加混合液 | 0.39 | 溶剂 | 其他 | 实测
D2-5 | D2 | 环氧酚醛 | 10%磷酸 | 0.71 | 助剂 | 其他 | 实测
D2-6 | D2 | 环氧酚醛 | IR190 | 65.98 | 树脂 | 环氧 | 实测
D2-6 | D2 | 环氧酚醛 | RF401 | 0.62 | 固化剂 | 酚醛 | 实测
D2-6 | D2 | 环氧酚醛 | RF160 | 7.96 | 固化剂 | 酚醛 | 实测
D2-6 | D2 | 环氧酚醛 | IR809 | 0.52 | 树脂 | 环氧 | 实测
D2-6 | D2 | 环氧酚醛 | RF516 | 6.63 | 固化剂 | 酚醛 | 实测
D2-6 | D2 | 环氧酚醛 | RH601 | 0.59 | 固化剂 | 酚醛 | 实测
D2-6 | D2 | 环氧酚醛 | 1510蜡 | 3.17 | 助剂 | 其他 | 实测
D2-6 | D2 | 环氧酚醛 | AZ088 | 0.06 | 助剂 | 其他 | 实测
D2-6 | D2 | 环氧酚醛 | 正丁醇 | 9.91 | 溶剂 | 其他 | 实测
D2-6 | D2 | 环氧酚醛 | 补加混合液 | 1.59 | 溶剂 | 其他 | 实测
D2-6 | D2 | 环氧酚醛 | 10%磷酸 | 1.51 | 助剂 | 其他 | 实测
D2-7 | D2 | 环氧酚醛 | IR190 | 66.01 | 树脂 | 环氧 | 实测
D2-7 | D2 | 环氧酚醛 | RF401 | 2.3 | 固化剂 | 酚醛 | 实测
D2-7 | D2 | 环氧酚醛 | IR809 | 0.53 | 树脂 | 环氧 | 实测
D2-7 | D2 | 环氧酚醛 | RH601 | 2.07 | 固化剂 | 酚醛 | 实测
D2-7 | D2 | 环氧酚醛 | 1510蜡 | 0.63 | 助剂 | 其他 | 实测
D2-7 | D2 | 环氧酚醛 | AZ088 | 0.06 | 助剂 | 其他 | 实测
D2-7 | D2 | 环氧酚醛 | 正丁醇 | 2.76 | 溶剂 | 其他 | 实测
D2-7 | D2 | 环氧酚醛 | 补加混合液 | 1 | 溶剂 | 其他 | 实测
D2-7 | D2 | 环氧酚醛 | 10%磷酸 | 1.92 | 助剂 | 其他 | 实测
D2-8 | D2 | 环氧酚醛 | IR190 | 65.86 | 树脂 | 环氧 | 实测
D2-8 | D2 | 环氧酚醛 | RF401 | 0.63 | 固化剂 | 酚醛 | 实测
D2-8 | D2 | 环氧酚醛 | RF160 | 5.66 | 固化剂 | 酚醛 | 实测
D2-8 | D2 | 环氧酚醛 | IR809 | 0.19 | 树脂 | 环氧 | 实测
D2-8 | D2 | 环氧酚醛 | RF516 | 4.87 | 固化剂 | 酚醛 | 实测
D2-8 | D2 | 环氧酚醛 | RF950 | 6.77 | 固化剂 | 酚醛 | 实测
D2-8 | D2 | 环氧酚醛 | RH601 | 0.68 | 固化剂 | 酚醛 | 实测
D2-8 | D2 | 环氧酚醛 | 1510蜡 | 3.16 | 助剂 | 其他 | 实测
D2-8 | D2 | 环氧酚醛 | AZ088 | 0.06 | 助剂 | 其他 | 实测
D2-8 | D2 | 环氧酚醛 | 正丁醇 | 9.44 | 溶剂 | 其他 | 实测
D2-8 | D2 | 环氧酚醛 | 补加混合液 | 0.85 | 溶剂 | 其他 | 实测
D2-8 | D2 | 环氧酚醛 | 10%磷酸 | 2.1 | 助剂 | 其他 | 实测
D2-9 | D2 | 环氧酚醛 | IR190 | 65.94 | 树脂 | 环氧 | 实测
D2-9 | D2 | 环氧酚醛 | IR809 | 0.4 | 树脂 | 环氧 | 实测
D2-9 | D2 | 环氧酚醛 | RF516 | 4.18 | 固化剂 | 酚醛 | 实测
D2-9 | D2 | 环氧酚醛 | RF956 | 6.24 | 固化剂 | 酚醛 | 实测
D2-9 | D2 | 环氧酚醛 | 1510蜡 | 0.69 | 助剂 | 其他 | 实测
D2-9 | D2 | 环氧酚醛 | AZ088 | 0.06 | 助剂 | 其他 | 实测
D2-9 | D2 | 环氧酚醛 | 正丁醇 | 3.73 | 溶剂 | 其他 | 实测
D2-9 | D2 | 环氧酚醛 | 补加混合液 | 3.72 | 溶剂 | 其他 | 实测
D2-10 | D2 | 环氧酚醛 | IR190 | 65.97 | 树脂 | 环氧 | 实测
D2-10 | D2 | 环氧酚醛 | RF401 | 0.44 | 固化剂 | 酚醛 | 实测
D2-10 | D2 | 环氧酚醛 | RF160 | 11.76 | 固化剂 | 酚醛 | 实测
D2-10 | D2 | 环氧酚醛 | IR809 | 0.29 | 树脂 | 环氧 | 实测
D2-10 | D2 | 环氧酚醛 | 1510蜡 | 0.92 | 助剂 | 其他 | 实测
D2-10 | D2 | 环氧酚醛 | AZ088 | 0.06 | 助剂 | 其他 | 实测
D2-10 | D2 | 环氧酚醛 | 正丁醇 | 10.49 | 溶剂 | 其他 | 实测
D2-10 | D2 | 环氧酚醛 | 补加混合液 | 1.51 | 溶剂 | 其他 | 实测
D2-10 | D2 | 环氧酚醛 | 10%磷酸 | 0.17 | 助剂 | 其他 | 实测
D2-11 | D2 | 环氧酚醛 | IR190 | 66.04 | 树脂 | 环氧 | 实测
D2-11 | D2 | 环氧酚醛 | RF160 | 1.38 | 固化剂 | 酚醛 | 实测
D2-11 | D2 | 环氧酚醛 | RF516 | 0.79 | 固化剂 | 酚醛 | 实测
D2-11 | D2 | 环氧酚醛 | RF950 | 6.21 | 固化剂 | 酚醛 | 实测
D2-11 | D2 | 环氧酚醛 | RF956 | 6.68 | 固化剂 | 酚醛 | 实测
D2-11 | D2 | 环氧酚醛 | 住友55754G | 0.28 | 树脂 | 环氧 | 实测
D2-11 | D2 | 环氧酚醛 | 1510蜡 | 2.91 | 助剂 | 其他 | 实测
D2-11 | D2 | 环氧酚醛 | AZ088 | 0.06 | 助剂 | 其他 | 实测
D2-11 | D2 | 环氧酚醛 | 正丁醇 | 7.66 | 溶剂 | 其他 | 实测
D2-11 | D2 | 环氧酚醛 | 补加混合液 | 0.21 | 溶剂 | 其他 | 实测
D2-11 | D2 | 环氧酚醛 | 10%磷酸 | 1.34 | 助剂 | 其他 | 实测
D2-12 | D2 | 环氧酚醛 | IR190 | 66.04 | 树脂 | 环氧 | 实测
D2-12 | D2 | 环氧酚醛 | RF401 | 2.7 | 固化剂 | 酚醛 | 实测
D2-12 | D2 | 环氧酚醛 | RF516 | 0.28 | 固化剂 | 酚醛 | 实测
D2-12 | D2 | 环氧酚醛 | RF950 | 6.56 | 固化剂 | 酚醛 | 实测
D2-12 | D2 | 环氧酚醛 | RF956 | 6.4 | 固化剂 | 酚醛 | 实测
D2-12 | D2 | 环氧酚醛 | RH601 | 2.8 | 固化剂 | 酚醛 | 实测
D2-12 | D2 | 环氧酚醛 | 住友55754G | 1.22 | 树脂 | 环氧 | 实测
D2-12 | D2 | 环氧酚醛 | 1510蜡 | 0.8 | 助剂 | 其他 | 实测
D2-12 | D2 | 环氧酚醛 | AZ088 | 0.06 | 助剂 | 其他 | 实测
D2-12 | D2 | 环氧酚醛 | 正丁醇 | 3.13 | 溶剂 | 其他 | 实测
D2-12 | D2 | 环氧酚醛 | 补加混合液 | 11.39 | 溶剂 | 其他 | 实测
D2-12 | D2 | 环氧酚醛 | 10%磷酸 | 0.24 | 助剂 | 其他 | 实测
D2-13 | D2 | 环氧酚醛 | IR190 | 65.99 | 树脂 | 环氧 | 实测
D2-13 | D2 | 环氧酚醛 | RF401 | 0.32 | 固化剂 | 酚醛 | 实测
D2-13 | D2 | 环氧酚醛 | RF160 | 7.54 | 固化剂 | 酚醛 | 实测
D2-13 | D2 | 环氧酚醛 | RF516 | 0.13 | 固化剂 | 酚醛 | 实测
D2-13 | D2 | 环氧酚醛 | RF950 | 6.41 | 固化剂 | 酚醛 | 实测
D2-13 | D2 | 环氧酚醛 | RF956 | 4.52 | 固化剂 | 酚醛 | 实测
D2-13 | D2 | 环氧酚醛 | RH601 | 3.77 | 固化剂 | 酚醛 | 实测
D2-13 | D2 | 环氧酚醛 | 1510蜡 | 3.4 | 助剂 | 其他 | 实测
D2-13 | D2 | 环氧酚醛 | AZ088 | 0.06 | 助剂 | 其他 | 实测
D2-13 | D2 | 环氧酚醛 | 正丁醇 | 6.46 | 溶剂 | 其他 | 实测
D2-13 | D2 | 环氧酚醛 | 补加混合液 | 9.19 | 溶剂 | 其他 | 实测
D2-13 | D2 | 环氧酚醛 | 10%磷酸 | 0.93 | 助剂 | 其他 | 实测
D2-14 | D2 | 环氧酚醛 | IR190 | 66.13 | 树脂 | 环氧 | 实测
D2-14 | D2 | 环氧酚醛 | RF401 | 0.94 | 固化剂 | 酚醛 | 实测
D2-14 | D2 | 环氧酚醛 | RF160 | 11.43 | 固化剂 | 酚醛 | 实测
D2-14 | D2 | 环氧酚醛 | IR809 | 0.33 | 树脂 | 环氧 | 实测
D2-14 | D2 | 环氧酚醛 | RH601 | 2.95 | 固化剂 | 酚醛 | 实测
D2-14 | D2 | 环氧酚醛 | 1510蜡 | 3.22 | 助剂 | 其他 | 实测
D2-14 | D2 | 环氧酚醛 | AZ088 | 0.06 | 助剂 | 其他 | 实测
D2-14 | D2 | 环氧酚醛 | 正丁醇 | 12.21 | 溶剂 | 其他 | 实测
D2-14 | D2 | 环氧酚醛 | 补加混合液 | 0.5 | 溶剂 | 其他 | 实测
D2-14 | D2 | 环氧酚醛 | 10%磷酸 | 2.11 | 助剂 | 其他 | 实测
D2-15 | D2 | 环氧酚醛 | IR190 | 65.96 | 树脂 | 环氧 | 实测
D2-15 | D2 | 环氧酚醛 | RF401 | 1.19 | 固化剂 | 酚醛 | 实测
D2-15 | D2 | 环氧酚醛 | RF160 | 8.77 | 固化剂 | 酚醛 | 实测
D2-15 | D2 | 环氧酚醛 | IR809 | 0.41 | 树脂 | 环氧 | 实测
D2-15 | D2 | 环氧酚醛 | RF516 | 6.03 | 固化剂 | 酚醛 | 实测
D2-15 | D2 | 环氧酚醛 | RH601 | 2.8 | 固化剂 | 酚醛 | 实测
D2-15 | D2 | 环氧酚醛 | 1510蜡 | 3.44 | 助剂 | 其他 | 实测
D2-15 | D2 | 环氧酚醛 | AZ088 | 0.06 | 助剂 | 其他 | 实测
D2-15 | D2 | 环氧酚醛 | 正丁醇 | 0.25 | 溶剂 | 其他 | 实测
D2-15 | D2 | 环氧酚醛 | 补加混合液 | 14.2 | 溶剂 | 其他 | 实测
D2-15 | D2 | 环氧酚醛 | 10%磷酸 | 1.79 | 助剂 | 其他 | 实测
D2-16 | D2 | 环氧酚醛 | IR190 | 66.05 | 树脂 | 环氧 | 实测
D2-16 | D2 | 环氧酚醛 | RF401 | 2.24 | 固化剂 | 酚醛 | 实测
D2-16 | D2 | 环氧酚醛 | RF160 | 7.42 | 固化剂 | 酚醛 | 实测
D2-16 | D2 | 环氧酚醛 | IR809 | 0.51 | 树脂 | 环氧 | 实测
D2-16 | D2 | 环氧酚醛 | RF956 | 4.74 | 固化剂 | 酚醛 | 实测
D2-16 | D2 | 环氧酚醛 | RH601 | 2.41 | 固化剂 | 酚醛 | 实测
D2-16 | D2 | 环氧酚醛 | 1510蜡 | 2.42 | 助剂 | 其他 | 实测
D2-16 | D2 | 环氧酚醛 | AZ088 | 0.06 | 助剂 | 其他 | 实测
D2-16 | D2 | 环氧酚醛 | 正丁醇 | 2.56 | 溶剂 | 其他 | 实测
D2-16 | D2 | 环氧酚醛 | 补加混合液 | 10.85 | 溶剂 | 其他 | 实测
D2-16 | D2 | 环氧酚醛 | 10%磷酸 | 2.35 | 助剂 | 其他 | 实测
D2-17 | D2 | 环氧酚醛 | IR190 | 66 | 树脂 | 环氧 | 实测
D2-17 | D2 | 环氧酚醛 | RF160 | 0.25 | 固化剂 | 酚醛 | 实测
D2-17 | D2 | 环氧酚醛 | IR809 | 0.16 | 树脂 | 环氧 | 实测
D2-17 | D2 | 环氧酚醛 | RF516 | 6.66 | 固化剂 | 酚醛 | 实测
D2-17 | D2 | 环氧酚醛 | RF950 | 3.14 | 固化剂 | 酚醛 | 实测
D2-17 | D2 | 环氧酚醛 | RF956 | 6.49 | 固化剂 | 酚醛 | 实测
D2-17 | D2 | 环氧酚醛 | RH601 | 2.13 | 固化剂 | 酚醛 | 实测
D2-17 | D2 | 环氧酚醛 | 住友55754G | 0.63 | 树脂 | 环氧 | 实测
D2-17 | D2 | 环氧酚醛 | 1510蜡 | 3.28 | 助剂 | 其他 | 实测
D2-17 | D2 | 环氧酚醛 | AZ088 | 0.06 | 助剂 | 其他 | 实测
D2-17 | D2 | 环氧酚醛 | 正丁醇 | 3.85 | 溶剂 | 其他 | 实测
D2-17 | D2 | 环氧酚醛 | 补加混合液 | 7.3 | 溶剂 | 其他 | 实测
D2-17 | D2 | 环氧酚醛 | 10%磷酸 | 2.24 | 助剂 | 其他 | 实测
D2-18 | D2 | 环氧酚醛 | IR190 | 65.98 | 树脂 | 环氧 | 实测
D2-18 | D2 | 环氧酚醛 | RF401 | 0.36 | 固化剂 | 酚醛 | 实测
D2-18 | D2 | 环氧酚醛 | RF160 | 11.82 | 固化剂 | 酚醛 | 实测
D2-18 | D2 | 环氧酚醛 | IR809 | 0.44 | 树脂 | 环氧 | 实测
D2-18 | D2 | 环氧酚醛 | RH601 | 0.82 | 固化剂 | 酚醛 | 实测
D2-18 | D2 | 环氧酚醛 | 1510蜡 | 2.95 | 助剂 | 其他 | 实测
D2-18 | D2 | 环氧酚醛 | AZ088 | 0.06 | 助剂 | 其他 | 实测
D2-18 | D2 | 环氧酚醛 | 正丁醇 | 1.99 | 溶剂 | 其他 | 实测
D2-18 | D2 | 环氧酚醛 | 补加混合液 | 9.74 | 溶剂 | 其他 | 实测
D2-18 | D2 | 环氧酚醛 | 10%磷酸 | 0.61 | 助剂 | 其他 | 实测
D2-19 | D2 | 环氧酚醛 | IR190 | 66.05 | 树脂 | 环氧 | 实测
D2-19 | D2 | 环氧酚醛 | RF160 | 4.62 | 固化剂 | 酚醛 | 实测
D2-19 | D2 | 环氧酚醛 | IR809 | 0.4 | 树脂 | 环氧 | 实测
D2-19 | D2 | 环氧酚醛 | RF950 | 5.73 | 固化剂 | 酚醛 | 实测
D2-19 | D2 | 环氧酚醛 | RF956 | 6.51 | 固化剂 | 酚醛 | 实测
D2-19 | D2 | 环氧酚醛 | 1510蜡 | 3.15 | 助剂 | 其他 | 实测
D2-19 | D2 | 环氧酚醛 | AZ088 | 0.06 | 助剂 | 其他 | 实测
D2-19 | D2 | 环氧酚醛 | 正丁醇 | 7.99 | 溶剂 | 其他 | 实测
D2-19 | D2 | 环氧酚醛 | 补加混合液 | 1.43 | 溶剂 | 其他 | 实测
D2-19 | D2 | 环氧酚醛 | 10%磷酸 | 2.16 | 助剂 | 其他 | 实测
D2-20 | D2 | 环氧酚醛 | IR190 | 66.02 | 树脂 | 环氧 | 实测
D2-20 | D2 | 环氧酚醛 | RF401 | 2.9 | 固化剂 | 酚醛 | 实测
D2-20 | D2 | 环氧酚醛 | RF950 | 0.69 | 固化剂 | 酚醛 | 实测
D2-20 | D2 | 环氧酚醛 | RF956 | 6.38 | 固化剂 | 酚醛 | 实测
D2-20 | D2 | 环氧酚醛 | 1510蜡 | 2.57 | 助剂 | 其他 | 实测
D2-20 | D2 | 环氧酚醛 | AZ088 | 0.06 | 助剂 | 其他 | 实测
D2-20 | D2 | 环氧酚醛 | 正丁醇 | 1.15 | 溶剂 | 其他 | 实测
D2-20 | D2 | 环氧酚醛 | 补加混合液 | 5.4 | 溶剂 | 其他 | 实测
D2-20 | D2 | 环氧酚醛 | 10%磷酸 | 1.91 | 助剂 | 其他 | 实测
D2-21 | D2 | 环氧酚醛 | IR190 | 65.99 | 树脂 | 环氧 | 实测
D2-21 | D2 | 环氧酚醛 | RF401 | 0.7 | 固化剂 | 酚醛 | 实测
D2-21 | D2 | 环氧酚醛 | RF160 | 10.62 | 固化剂 | 酚醛 | 实测
D2-21 | D2 | 环氧酚醛 | IR809 | 0.34 | 树脂 | 环氧 | 实测
D2-21 | D2 | 环氧酚醛 | RF516 | 5.86 | 固化剂 | 酚醛 | 实测
D2-21 | D2 | 环氧酚醛 | RH601 | 2.77 | 固化剂 | 酚醛 | 实测
D2-21 | D2 | 环氧酚醛 | 1510蜡 | 3.54 | 助剂 | 其他 | 实测
D2-21 | D2 | 环氧酚醛 | AZ088 | 0.06 | 助剂 | 其他 | 实测
D2-21 | D2 | 环氧酚醛 | 正丁醇 | 12.64 | 溶剂 | 其他 | 实测
D2-21 | D2 | 环氧酚醛 | 补加混合液 | 2.76 | 溶剂 | 其他 | 实测
D2-21 | D2 | 环氧酚醛 | 10%磷酸 | 2.76 | 助剂 | 其他 | 实测
D2-22 | D2 | 环氧酚醛 | IR190 | 65.98 | 树脂 | 环氧 | 实测
D2-22 | D2 | 环氧酚醛 | RF401 | 2.89 | 固化剂 | 酚醛 | 实测
D2-22 | D2 | 环氧酚醛 | IR809 | 0.13 | 树脂 | 环氧 | 实测
D2-22 | D2 | 环氧酚醛 | RF516 | 6.59 | 固化剂 | 酚醛 | 实测
D2-22 | D2 | 环氧酚醛 | RF950 | 7.29 | 固化剂 | 酚醛 | 实测
D2-22 | D2 | 环氧酚醛 | 1510蜡 | 2.97 | 助剂 | 其他 | 实测
D2-22 | D2 | 环氧酚醛 | AZ088 | 0.06 | 助剂 | 其他 | 实测
D2-22 | D2 | 环氧酚醛 | 正丁醇 | 4.81 | 溶剂 | 其他 | 实测
D2-22 | D2 | 环氧酚醛 | 补加混合液 | 2.97 | 溶剂 | 其他 | 实测
D2-22 | D2 | 环氧酚醛 | 10%磷酸 | 0.96 | 助剂 | 其他 | 实测
D2-23 | D2 | 环氧酚醛 | IR190 | 65.98 | 树脂 | 环氧 | 实测
D2-23 | D2 | 环氧酚醛 | RF401 | 0.6 | 固化剂 | 酚醛 | 实测
D2-23 | D2 | 环氧酚醛 | RF160 | 11.03 | 固化剂 | 酚醛 | 实测
D2-23 | D2 | 环氧酚醛 | RF516 | 0.54 | 固化剂 | 酚醛 | 实测
D2-23 | D2 | 环氧酚醛 | RF950 | 4.95 | 固化剂 | 酚醛 | 实测
D2-23 | D2 | 环氧酚醛 | 1510蜡 | 1.26 | 助剂 | 其他 | 实测
D2-23 | D2 | 环氧酚醛 | AZ088 | 0.06 | 助剂 | 其他 | 实测
D2-23 | D2 | 环氧酚醛 | 正丁醇 | 11.62 | 溶剂 | 其他 | 实测
D2-23 | D2 | 环氧酚醛 | 补加混合液 | 1.78 | 溶剂 | 其他 | 实测
D2-24 | D2 | 环氧酚醛 | IR190 | 65.73 | 树脂 | 环氧 | 实测
D2-24 | D2 | 环氧酚醛 | RF401 | 0.91 | 固化剂 | 酚醛 | 实测
D2-24 | D2 | 环氧酚醛 | RF516 | 1.84 | 固化剂 | 酚醛 | 实测
D2-24 | D2 | 环氧酚醛 | RF950 | 4.91 | 固化剂 | 酚醛 | 实测
D2-24 | D2 | 环氧酚醛 | RF956 | 4.51 | 固化剂 | 酚醛 | 实测
D2-24 | D2 | 环氧酚醛 | 1510蜡 | 1.73 | 助剂 | 其他 | 实测
D2-24 | D2 | 环氧酚醛 | AZ088 | 0.06 | 助剂 | 其他 | 实测
D2-24 | D2 | 环氧酚醛 | 正丁醇 | 1.95 | 溶剂 | 其他 | 实测
D2-24 | D2 | 环氧酚醛 | 补加混合液 | 4.39 | 溶剂 | 其他 | 实测
D2-24 | D2 | 环氧酚醛 | 10%磷酸 | 1.46 | 助剂 | 其他 | 实测
D3-1 | D3 | 环氧酚醛 | IR190 | 66.04 | 树脂 | 环氧 | 实测
D3-1 | D3 | 环氧酚醛 | IR809 | 0.44 | 树脂 | 环氧 | 实测
D3-1 | D3 | 环氧酚醛 | RF516 | 4.53 | 固化剂 | 酚醛 | 实测
D3-1 | D3 | 环氧酚醛 | RF956 | 6.6 | 固化剂 | 酚醛 | 实测
D3-1 | D3 | 环氧酚醛 | 1510蜡 | 1.08 | 助剂 | 其他 | 实测
D3-1 | D3 | 环氧酚醛 | AZ088 | 0.06 | 助剂 | 其他 | 实测
D3-1 | D3 | 环氧酚醛 | 正丁醇 | 1.45 | 溶剂 | 其他 | 实测
D3-1 | D3 | 环氧酚醛 | 补加混合液 | 6.67 | 溶剂 | 其他 | 实测
D3-2 | D3 | 环氧酚醛 | IR190 | 66.09 | 树脂 | 环氧 | 实测
D3-2 | D3 | 环氧酚醛 | RF401 | 2.2 | 固化剂 | 酚醛 | 实测
D3-2 | D3 | 环氧酚醛 | IR809 | 0.65 | 树脂 | 环氧 | 实测
D3-2 | D3 | 环氧酚醛 | RH601 | 1.68 | 固化剂 | 酚醛 | 实测
D3-2 | D3 | 环氧酚醛 | 1510蜡 | 0.56 | 助剂 | 其他 | 实测
D3-2 | D3 | 环氧酚醛 | AZ088 | 0.06 | 助剂 | 其他 | 实测
D3-2 | D3 | 环氧酚醛 | 正丁醇 | 2.15 | 溶剂 | 其他 | 实测
D3-2 | D3 | 环氧酚醛 | 补加混合液 | 0.19 | 溶剂 | 其他 | 实测
D3-2 | D3 | 环氧酚醛 | 10%磷酸 | 2.04 | 助剂 | 其他 | 实测
D3-3 | D3 | 环氧酚醛 | IR190 | 66.03 | 树脂 | 环氧 | 实测
D3-3 | D3 | 环氧酚醛 | RF401 | 2.26 | 固化剂 | 酚醛 | 实测
D3-3 | D3 | 环氧酚醛 | RF160 | 6.48 | 固化剂 | 酚醛 | 实测
D3-3 | D3 | 环氧酚醛 | IR809 | 0.47 | 树脂 | 环氧 | 实测
D3-3 | D3 | 环氧酚醛 | RF516 | 5.94 | 固化剂 | 酚醛 | 实测
D3-3 | D3 | 环氧酚醛 | RF956 | 0.77 | 固化剂 | 酚醛 | 实测
D3-3 | D3 | 环氧酚醛 | 住友55754G | 0.38 | 树脂 | 环氧 | 实测
D3-3 | D3 | 环氧酚醛 | 1510蜡 | 3.09 | 助剂 | 其他 | 实测
D3-3 | D3 | 环氧酚醛 | AZ088 | 0.06 | 助剂 | 其他 | 实测
D3-3 | D3 | 环氧酚醛 | 正丁醇 | 1.32 | 溶剂 | 其他 | 实测
D3-3 | D3 | 环氧酚醛 | 补加混合液 | 10.65 | 溶剂 | 其他 | 实测
D3-3 | D3 | 环氧酚醛 | 10%磷酸 | 1.02 | 助剂 | 其他 | 实测
D3-4 | D3 | 环氧酚醛 | IR190 | 66.1 | 树脂 | 环氧 | 实测
D3-4 | D3 | 环氧酚醛 | RF401 | 2.35 | 固化剂 | 酚醛 | 实测
D3-4 | D3 | 环氧酚醛 | IR809 | 0.49 | 树脂 | 环氧 | 实测
D3-4 | D3 | 环氧酚醛 | RF950 | 5.88 | 固化剂 | 酚醛 | 实测
D3-4 | D3 | 环氧酚醛 | RF956 | 6.72 | 固化剂 | 酚醛 | 实测
D3-4 | D3 | 环氧酚醛 | RH601 | 2.89 | 固化剂 | 酚醛 | 实测
D3-4 | D3 | 环氧酚醛 | 1510蜡 | 2.02 | 助剂 | 其他 | 实测
D3-4 | D3 | 环氧酚醛 | AZ088 | 0.06 | 助剂 | 其他 | 实测
D3-4 | D3 | 环氧酚醛 | 正丁醇 | 11.46 | 溶剂 | 其他 | 实测
D3-4 | D3 | 环氧酚醛 | 补加混合液 | 0.47 | 溶剂 | 其他 | 实测
D3-4 | D3 | 环氧酚醛 | 10%磷酸 | 0.59 | 助剂 | 其他 | 实测
D3-5 | D3 | 环氧酚醛 | IR190 | 66.07 | 树脂 | 环氧 | 实测
D3-5 | D3 | 环氧酚醛 | RF160 | 2.24 | 固化剂 | 酚醛 | 实测
D3-5 | D3 | 环氧酚醛 | RF950 | 1.48 | 固化剂 | 酚醛 | 实测
D3-5 | D3 | 环氧酚醛 | RF956 | 6.01 | 固化剂 | 酚醛 | 实测
D3-5 | D3 | 环氧酚醛 | RH601 | 3.35 | 固化剂 | 酚醛 | 实测
D3-5 | D3 | 环氧酚醛 | 住友55754G | 1.56 | 树脂 | 环氧 | 实测
D3-5 | D3 | 环氧酚醛 | 1510蜡 | 1.63 | 助剂 | 其他 | 实测
D3-5 | D3 | 环氧酚醛 | AZ088 | 0.06 | 助剂 | 其他 | 实测
D3-5 | D3 | 环氧酚醛 | 正丁醇 | 11.32 | 溶剂 | 其他 | 实测
D3-5 | D3 | 环氧酚醛 | 补加混合液 | 1 | 溶剂 | 其他 | 实测
D3-6 | D3 | 环氧酚醛 | IR190 | 66.07 | 树脂 | 环氧 | 实测
D3-6 | D3 | 环氧酚醛 | RF401 | 2.6 | 固化剂 | 酚醛 | 实测
D3-6 | D3 | 环氧酚醛 | RF160 | 8.54 | 固化剂 | 酚醛 | 实测
D3-6 | D3 | 环氧酚醛 | IR809 | 0.32 | 树脂 | 环氧 | 实测
D3-6 | D3 | 环氧酚醛 | RF516 | 2.23 | 固化剂 | 酚醛 | 实测
D3-6 | D3 | 环氧酚醛 | RF956 | 1.09 | 固化剂 | 酚醛 | 实测
D3-6 | D3 | 环氧酚醛 | 住友55754G | 0.56 | 树脂 | 环氧 | 实测
D3-6 | D3 | 环氧酚醛 | 1510蜡 | 0.79 | 助剂 | 其他 | 实测
D3-6 | D3 | 环氧酚醛 | AZ088 | 0.06 | 助剂 | 其他 | 实测
D3-6 | D3 | 环氧酚醛 | 正丁醇 | 11.86 | 溶剂 | 其他 | 实测
D3-6 | D3 | 环氧酚醛 | 补加混合液 | 0.58 | 溶剂 | 其他 | 实测
D3-6 | D3 | 环氧酚醛 | 10%磷酸 | 1.57 | 助剂 | 其他 | 实测
D3-7 | D3 | 环氧酚醛 | IR190 | 66.08 | 树脂 | 环氧 | 实测
D3-7 | D3 | 环氧酚醛 | RF516 | 1.92 | 固化剂 | 酚醛 | 实测
D3-7 | D3 | 环氧酚醛 | RF950 | 6.47 | 固化剂 | 酚醛 | 实测
D3-7 | D3 | 环氧酚醛 | RF956 | 6.52 | 固化剂 | 酚醛 | 实测
D3-7 | D3 | 环氧酚醛 | RH601 | 3.03 | 固化剂 | 酚醛 | 实测
D3-7 | D3 | 环氧酚醛 | 1510蜡 | 2.5 | 助剂 | 其他 | 实测
D3-7 | D3 | 环氧酚醛 | AZ088 | 0.06 | 助剂 | 其他 | 实测
D3-7 | D3 | 环氧酚醛 | 正丁醇 | 2.85 | 溶剂 | 其他 | 实测
D3-7 | D3 | 环氧酚醛 | 补加混合液 | 8.56 | 溶剂 | 其他 | 实测
D3-7 | D3 | 环氧酚醛 | 10%磷酸 | 0.35 | 助剂 | 其他 | 实测
D3-8 | D3 | 环氧酚醛 | IR190 | 65.98 | 树脂 | 环氧 | 实测
D3-8 | D3 | 环氧酚醛 | RF401 | 1.36 | 固化剂 | 酚醛 | 实测
D3-8 | D3 | 环氧酚醛 | RF160 | 11.3 | 固化剂 | 酚醛 | 实测
D3-8 | D3 | 环氧酚醛 | RF950 | 2.53 | 固化剂 | 酚醛 | 实测
D3-8 | D3 | 环氧酚醛 | 1510蜡 | 1.01 | 助剂 | 其他 | 实测
D3-8 | D3 | 环氧酚醛 | AZ088 | 0.06 | 助剂 | 其他 | 实测
D3-8 | D3 | 环氧酚醛 | 正丁醇 | 0.99 | 溶剂 | 其他 | 实测
D3-8 | D3 | 环氧酚醛 | 补加混合液 | 12.21 | 溶剂 | 其他 | 实测
D3-9 | D3 | 环氧酚醛 | IR190 | 66.1 | 树脂 | 环氧 | 实测
D3-9 | D3 | 环氧酚醛 | RF401 | 0.51 | 固化剂 | 酚醛 | 实测
D3-9 | D3 | 环氧酚醛 | RF160 | 11.84 | 固化剂 | 酚醛 | 实测
D3-9 | D3 | 环氧酚醛 | IR809 | 0.37 | 树脂 | 环氧 | 实测
D3-9 | D3 | 环氧酚醛 | RF516 | 3.05 | 固化剂 | 酚醛 | 实测
D3-9 | D3 | 环氧酚醛 | RF950 | 7.84 | 固化剂 | 酚醛 | 实测
D3-9 | D3 | 环氧酚醛 | 1510蜡 | 3.41 | 助剂 | 其他 | 实测
D3-9 | D3 | 环氧酚醛 | AZ088 | 0.06 | 助剂 | 其他 | 实测
D3-9 | D3 | 环氧酚醛 | 正丁醇 | 3.89 | 溶剂 | 其他 | 实测
D3-9 | D3 | 环氧酚醛 | 补加混合液 | 12.34 | 溶剂 | 其他 | 实测
D3-10 | D3 | 环氧酚醛 | IR190 | 65.97 | 树脂 | 环氧 | 实测
D3-10 | D3 | 环氧酚醛 | RF401 | 3.27 | 固化剂 | 酚醛 | 实测
D3-10 | D3 | 环氧酚醛 | RF160 | 12.99 | 固化剂 | 酚醛 | 实测
D3-10 | D3 | 环氧酚醛 | IR809 | 0.7 | 树脂 | 环氧 | 实测
D3-10 | D3 | 环氧酚醛 | RF516 | 5.44 | 固化剂 | 酚醛 | 实测
D3-10 | D3 | 环氧酚醛 | RF956 | 0.95 | 固化剂 | 酚醛 | 实测
D3-10 | D3 | 环氧酚醛 | RH601 | 3.94 | 固化剂 | 酚醛 | 实测
D3-10 | D3 | 环氧酚醛 | 住友55754G | 1.6 | 树脂 | 环氧 | 实测
D3-10 | D3 | 环氧酚醛 | 1510蜡 | 4.14 | 助剂 | 其他 | 实测
D3-10 | D3 | 环氧酚醛 | AZ088 | 0.06 | 助剂 | 其他 | 实测
D3-10 | D3 | 环氧酚醛 | 正丁醇 | 5.91 | 溶剂 | 其他 | 实测
D3-10 | D3 | 环氧酚醛 | 补加混合液 | 16.98 | 溶剂 | 其他 | 实测
D3-10 | D3 | 环氧酚醛 | 10%磷酸 | 2.99 | 助剂 | 其他 | 实测
D3-11 | D3 | 环氧酚醛 | IR190 | 66.07 | 树脂 | 环氧 | 实测
D3-11 | D3 | 环氧酚醛 | RF401 | 3.44 | 固化剂 | 酚醛 | 实测
D3-11 | D3 | 环氧酚醛 | RF160 | 13.45 | 固化剂 | 酚醛 | 实测
D3-11 | D3 | 环氧酚醛 | IR809 | 0.68 | 树脂 | 环氧 | 实测
D3-11 | D3 | 环氧酚醛 | RF950 | 1.68 | 固化剂 | 酚醛 | 实测
D3-11 | D3 | 环氧酚醛 | 1510蜡 | 1.23 | 助剂 | 其他 | 实测
D3-11 | D3 | 环氧酚醛 | AZ088 | 0.06 | 助剂 | 其他 | 实测
D3-11 | D3 | 环氧酚醛 | 正丁醇 | 12 | 溶剂 | 其他 | 实测
D3-11 | D3 | 环氧酚醛 | 补加混合液 | 4.31 | 溶剂 | 其他 | 实测
D3-11 | D3 | 环氧酚醛 | 10%磷酸 | 1.11 | 助剂 | 其他 | 实测
D3-12 | D3 | 环氧酚醛 | IR190 | 66.05 | 树脂 | 环氧 | 实测
D3-12 | D3 | 环氧酚醛 | RF401 | 2.69 | 固化剂 | 酚醛 | 实测
D3-12 | D3 | 环氧酚醛 | IR809 | 0.1 | 树脂 | 环氧 | 实测
D3-12 | D3 | 环氧酚醛 | RF516 | 8.23 | 固化剂 | 酚醛 | 实测
D3-12 | D3 | 环氧酚醛 | RF950 | 8.99 | 固化剂 | 酚醛 | 实测
D3-12 | D3 | 环氧酚醛 | RF956 | 4.49 | 固化剂 | 酚醛 | 实测
D3-12 | D3 | 环氧酚醛 | 住友55754G | 0.24 | 树脂 | 环氧 | 实测
D3-12 | D3 | 环氧酚醛 | 1510蜡 | 3.41 | 助剂 | 其他 | 实测
D3-12 | D3 | 环氧酚醛 | AZ088 | 0.06 | 助剂 | 其他 | 实测
D3-12 | D3 | 环氧酚醛 | 正丁醇 | 1.62 | 溶剂 | 其他 | 实测
D3-12 | D3 | 环氧酚醛 | 补加混合液 | 11.01 | 溶剂 | 其他 | 实测
D3-12 | D3 | 环氧酚醛 | 10%磷酸 | 2.92 | 助剂 | 其他 | 实测
D3-13 | D3 | 环氧酚醛 | IR190 | 66.15 | 树脂 | 环氧 | 实测
D3-13 | D3 | 环氧酚醛 | RF401 | 0.72 | 固化剂 | 酚醛 | 实测
D3-13 | D3 | 环氧酚醛 | RF160 | 12.81 | 固化剂 | 酚醛 | 实测
D3-13 | D3 | 环氧酚醛 | IR809 | 0.2 | 树脂 | 环氧 | 实测
D3-13 | D3 | 环氧酚醛 | RF516 | 7.45 | 固化剂 | 酚醛 | 实测
D3-13 | D3 | 环氧酚醛 | RF956 | 0.84 | 固化剂 | 酚醛 | 实测
D3-13 | D3 | 环氧酚醛 | 1510蜡 | 2.8 | 助剂 | 其他 | 实测
D3-13 | D3 | 环氧酚醛 | AZ088 | 0.06 | 助剂 | 其他 | 实测
D3-13 | D3 | 环氧酚醛 | 正丁醇 | 12.49 | 溶剂 | 其他 | 实测
D3-13 | D3 | 环氧酚醛 | 补加混合液 | 4.57 | 溶剂 | 其他 | 实测
D3-13 | D3 | 环氧酚醛 | 10%磷酸 | 1.45 | 助剂 | 其他 | 实测
D3-14 | D3 | 环氧酚醛 | IR190 | 66.01 | 树脂 | 环氧 | 实测
D3-14 | D3 | 环氧酚醛 | RF160 | 2.68 | 固化剂 | 酚醛 | 实测
D3-14 | D3 | 环氧酚醛 | IR809 | 0.56 | 树脂 | 环氧 | 实测
D3-14 | D3 | 环氧酚醛 | RF516 | 8.06 | 固化剂 | 酚醛 | 实测
D3-14 | D3 | 环氧酚醛 | RF950 | 7.95 | 固化剂 | 酚醛 | 实测
D3-14 | D3 | 环氧酚醛 | RF956 | 3.05 | 固化剂 | 酚醛 | 实测
D3-14 | D3 | 环氧酚醛 | RH601 | 2.22 | 固化剂 | 酚醛 | 实测
D3-14 | D3 | 环氧酚醛 | 住友55754G | 1.54 | 树脂 | 环氧 | 实测
D3-14 | D3 | 环氧酚醛 | 1510蜡 | 3.27 | 助剂 | 其他 | 实测
D3-14 | D3 | 环氧酚醛 | AZ088 | 0.06 | 助剂 | 其他 | 实测
D3-14 | D3 | 环氧酚醛 | 正丁醇 | 10.95 | 溶剂 | 其他 | 实测
D3-14 | D3 | 环氧酚醛 | 补加混合液 | 3.55 | 溶剂 | 其他 | 实测
D3-14 | D3 | 环氧酚醛 | 10%磷酸 | 2.96 | 助剂 | 其他 | 实测
D3-15 | D3 | 环氧酚醛 | IR190 | 66.04 | 树脂 | 环氧 | 实测
D3-15 | D3 | 环氧酚醛 | RF401 | 0.49 | 固化剂 | 酚醛 | 实测
D3-15 | D3 | 环氧酚醛 | RF160 | 13.16 | 固化剂 | 酚醛 | 实测
D3-15 | D3 | 环氧酚醛 | IR809 | 0.6 | 树脂 | 环氧 | 实测
D3-15 | D3 | 环氧酚醛 | RF950 | 1.42 | 固化剂 | 酚醛 | 实测
D3-15 | D3 | 环氧酚醛 | RF956 | 7.55 | 固化剂 | 酚醛 | 实测
D3-15 | D3 | 环氧酚醛 | 1510蜡 | 2.46 | 助剂 | 其他 | 实测
D3-15 | D3 | 环氧酚醛 | AZ088 | 0.06 | 助剂 | 其他 | 实测
D3-15 | D3 | 环氧酚醛 | 正丁醇 | 1.02 | 溶剂 | 其他 | 实测
D3-15 | D3 | 环氧酚醛 | 补加混合液 | 16.8 | 溶剂 | 其他 | 实测
D3-15 | D3 | 环氧酚醛 | 10%磷酸 | 2.68 | 助剂 | 其他 | 实测
D3-16 | D3 | 环氧酚醛 | IR190 | 66.06 | 树脂 | 环氧 | 实测
D3-16 | D3 | 环氧酚醛 | RF401 | 0.28 | 固化剂 | 酚醛 | 实测
D3-16 | D3 | 环氧酚醛 | RF160 | 14.98 | 固化剂 | 酚醛 | 实测
D3-16 | D3 | 环氧酚醛 | RF516 | 0.4 | 固化剂 | 酚醛 | 实测
D3-16 | D3 | 环氧酚醛 | RF950 | 4.78 | 固化剂 | 酚醛 | 实测
D3-16 | D3 | 环氧酚醛 | 1510蜡 | 0.87 | 助剂 | 其他 | 实测
D3-16 | D3 | 环氧酚醛 | AZ088 | 0.06 | 助剂 | 其他 | 实测
D3-16 | D3 | 环氧酚醛 | 正丁醇 | 9.87 | 溶剂 | 其他 | 实测
D3-16 | D3 | 环氧酚醛 | 补加混合液 | 5.13 | 溶剂 | 其他 | 实测
D3-16 | D3 | 环氧酚醛 | 10%磷酸 | 2.92 | 助剂 | 其他 | 实测
D3-17 | D3 | 环氧酚醛 | IR190 | 66.04 | 树脂 | 环氧 | 实测
D3-17 | D3 | 环氧酚醛 | RF401 | 2.44 | 固化剂 | 酚醛 | 实测
D3-17 | D3 | 环氧酚醛 | RF160 | 6.39 | 固化剂 | 酚醛 | 实测
D3-17 | D3 | 环氧酚醛 | IR809 | 0.76 | 树脂 | 环氧 | 实测
D3-17 | D3 | 环氧酚醛 | RF516 | 8.02 | 固化剂 | 酚醛 | 实测
D3-17 | D3 | 环氧酚醛 | RH601 | 0.92 | 固化剂 | 酚醛 | 实测
D3-17 | D3 | 环氧酚醛 | 住友55754G | 1.94 | 树脂 | 环氧 | 实测
D3-17 | D3 | 环氧酚醛 | 1510蜡 | 3.58 | 助剂 | 其他 | 实测
D3-17 | D3 | 环氧酚醛 | AZ088 | 0.06 | 助剂 | 其他 | 实测
D3-17 | D3 | 环氧酚醛 | 正丁醇 | 10.87 | 溶剂 | 其他 | 实测
D3-17 | D3 | 环氧酚醛 | 补加混合液 | 4.54 | 溶剂 | 其他 | 实测
D3-18 | D3 | 环氧酚醛 | IR190 | 66.08 | 树脂 | 环氧 | 实测
D3-18 | D3 | 环氧酚醛 | RF401 | 3.54 | 固化剂 | 酚醛 | 实测
D3-18 | D3 | 环氧酚醛 | RF160 | 11.34 | 固化剂 | 酚醛 | 实测
D3-18 | D3 | 环氧酚醛 | RF516 | 1.48 | 固化剂 | 酚醛 | 实测
D3-18 | D3 | 环氧酚醛 | RF950 | 8.55 | 固化剂 | 酚醛 | 实测
D3-18 | D3 | 环氧酚醛 | RH601 | 0.71 | 固化剂 | 酚醛 | 实测
D3-18 | D3 | 环氧酚醛 | 住友55754G | 1.41 | 树脂 | 环氧 | 实测
D3-18 | D3 | 环氧酚醛 | 1510蜡 | 2.54 | 助剂 | 其他 | 实测
D3-18 | D3 | 环氧酚醛 | AZ088 | 0.06 | 助剂 | 其他 | 实测
D3-18 | D3 | 环氧酚醛 | 正丁醇 | 11.19 | 溶剂 | 其他 | 实测
D3-18 | D3 | 环氧酚醛 | 补加混合液 | 7.32 | 溶剂 | 其他 | 实测
D3-18 | D3 | 环氧酚醛 | 10%磷酸 | 2.71 | 助剂 | 其他 | 实测
D3-19 | D3 | 环氧酚醛 | IR190 | 66.19 | 树脂 | 环氧 | 实测
D3-19 | D3 | 环氧酚醛 | RF401 | 1.66 | 固化剂 | 酚醛 | 实测
D3-19 | D3 | 环氧酚醛 | RF160 | 11.42 | 固化剂 | 酚醛 | 实测
D3-19 | D3 | 环氧酚醛 | RF516 | 0.35 | 固化剂 | 酚醛 | 实测
D3-19 | D3 | 环氧酚醛 | RF950 | 2.86 | 固化剂 | 酚醛 | 实测
D3-19 | D3 | 环氧酚醛 | RF956 | 7.54 | 固化剂 | 酚醛 | 实测
D3-19 | D3 | 环氧酚醛 | RH601 | 4.5 | 固化剂 | 酚醛 | 实测
D3-19 | D3 | 环氧酚醛 | 住友55754G | 1.94 | 树脂 | 环氧 | 实测
D3-19 | D3 | 环氧酚醛 | 1510蜡 | 2.03 | 助剂 | 其他 | 实测
D3-19 | D3 | 环氧酚醛 | AZ088 | 0.06 | 助剂 | 其他 | 实测
D3-19 | D3 | 环氧酚醛 | 正丁醇 | 2.71 | 溶剂 | 其他 | 实测
D3-19 | D3 | 环氧酚醛 | 补加混合液 | 23.35 | 溶剂 | 其他 | 实测
D3-19 | D3 | 环氧酚醛 | 10%磷酸 | 0.27 | 助剂 | 其他 | 实测
D3-20 | D3 | 环氧酚醛 | IR190 | 66.08 | 树脂 | 环氧 | 实测
D3-20 | D3 | 环氧酚醛 | RF401 | 3.46 | 固化剂 | 酚醛 | 实测
D3-20 | D3 | 环氧酚醛 | IR809 | 0.21 | 树脂 | 环氧 | 实测
D3-20 | D3 | 环氧酚醛 | RF516 | 5.59 | 固化剂 | 酚醛 | 实测
D3-20 | D3 | 环氧酚醛 | RF950 | 6.3 | 固化剂 | 酚醛 | 实测
D3-20 | D3 | 环氧酚醛 | RF956 | 6.6 | 固化剂 | 酚醛 | 实测
D3-20 | D3 | 环氧酚醛 | RH601 | 4.88 | 固化剂 | 酚醛 | 实测
D3-20 | D3 | 环氧酚醛 | 住友55754G | 1.87 | 树脂 | 环氧 | 实测
D3-20 | D3 | 环氧酚醛 | 1510蜡 | 1.19 | 助剂 | 其他 | 实测
D3-20 | D3 | 环氧酚醛 | AZ088 | 0.06 | 助剂 | 其他 | 实测
D3-20 | D3 | 环氧酚醛 | 正丁醇 | 1.05 | 溶剂 | 其他 | 实测
D3-20 | D3 | 环氧酚醛 | 补加混合液 | 18.54 | 溶剂 | 其他 | 实测
D3-20 | D3 | 环氧酚醛 | 10%磷酸 | 2.57 | 助剂 | 其他 | 实测
D3-21 | D3 | 环氧酚醛 | IR190 | 66.08 | 树脂 | 环氧 | 实测
D3-21 | D3 | 环氧酚醛 | RF401 | 3.3 | 固化剂 | 酚醛 | 实测
D3-21 | D3 | 环氧酚醛 | RF160 | 10.73 | 固化剂 | 酚醛 | 实测
D3-21 | D3 | 环氧酚醛 | RF950 | 1.1 | 固化剂 | 酚醛 | 实测
D3-21 | D3 | 环氧酚醛 | RF956 | 8.29 | 固化剂 | 酚醛 | 实测
D3-21 | D3 | 环氧酚醛 | RH601 | 1.52 | 固化剂 | 酚醛 | 实测
D3-21 | D3 | 环氧酚醛 | 住友55754G | 0.93 | 树脂 | 环氧 | 实测
D3-21 | D3 | 环氧酚醛 | 1510蜡 | 3.77 | 助剂 | 其他 | 实测
D3-21 | D3 | 环氧酚醛 | AZ088 | 0.06 | 助剂 | 其他 | 实测
D3-21 | D3 | 环氧酚醛 | 正丁醇 | 12.29 | 溶剂 | 其他 | 实测
D3-21 | D3 | 环氧酚醛 | 补加混合液 | 9.5 | 溶剂 | 其他 | 实测
D3-21 | D3 | 环氧酚醛 | 10%磷酸 | 0.49 | 助剂 | 其他 | 实测
D3-22 | D3 | 环氧酚醛 | IR190 | 66.04 | 树脂 | 环氧 | 实测
D3-22 | D3 | 环氧酚醛 | RF160 | 1.22 | 固化剂 | 酚醛 | 实测
D3-22 | D3 | 环氧酚醛 | IR809 | 0.57 | 树脂 | 环氧 | 实测
D3-22 | D3 | 环氧酚醛 | RF516 | 7.93 | 固化剂 | 酚醛 | 实测
D3-22 | D3 | 环氧酚醛 | RF950 | 6.67 | 固化剂 | 酚醛 | 实测
D3-22 | D3 | 环氧酚醛 | RF956 | 7.04 | 固化剂 | 酚醛 | 实测
D3-22 | D3 | 环氧酚醛 | RH601 | 4.2 | 固化剂 | 酚醛 | 实测
D3-22 | D3 | 环氧酚醛 | 1510蜡 | 0.89 | 助剂 | 其他 | 实测
D3-22 | D3 | 环氧酚醛 | AZ088 | 0.06 | 助剂 | 其他 | 实测
D3-22 | D3 | 环氧酚醛 | 正丁醇 | 3.38 | 溶剂 | 其他 | 实测
D3-22 | D3 | 环氧酚醛 | 补加混合液 | 15.8 | 溶剂 | 其他 | 实测
D3-23 | D3 | 环氧酚醛 | IR190 | 65.96 | 树脂 | 环氧 | 实测
D3-23 | D3 | 环氧酚醛 | RF401 | 2.6 | 固化剂 | 酚醛 | 实测
D3-23 | D3 | 环氧酚醛 | RF516 | 4.76 | 固化剂 | 酚醛 | 实测
D3-23 | D3 | 环氧酚醛 | RF950 | 8.29 | 固化剂 | 酚醛 | 实测
D3-23 | D3 | 环氧酚醛 | RF956 | 8.48 | 固化剂 | 酚醛 | 实测
D3-23 | D3 | 环氧酚醛 | RH601 | 3.54 | 固化剂 | 酚醛 | 实测
D3-23 | D3 | 环氧酚醛 | 住友55754G | 1.8 | 树脂 | 环氧 | 实测
D3-23 | D3 | 环氧酚醛 | 1510蜡 | 3.79 | 助剂 | 其他 | 实测
D3-23 | D3 | 环氧酚醛 | AZ088 | 0.06 | 助剂 | 其他 | 实测
D3-23 | D3 | 环氧酚醛 | 正丁醇 | 2.58 | 溶剂 | 其他 | 实测
D3-23 | D3 | 环氧酚醛 | 补加混合液 | 18.14 | 溶剂 | 其他 | 实测
D3-23 | D3 | 环氧酚醛 | 10%磷酸 | 0.77 | 助剂 | 其他 | 实测
D3-24 | D3 | 环氧酚醛 | IR190 | 65.87 | 树脂 | 环氧 | 实测
D3-24 | D3 | 环氧酚醛 | RF401 | 1.28 | 固化剂 | 酚醛 | 实测
D3-24 | D3 | 环氧酚醛 | RF160 | 5.12 | 固化剂 | 酚醛 | 实测
D3-24 | D3 | 环氧酚醛 | IR809 | 0.43 | 树脂 | 环氧 | 实测
D3-24 | D3 | 环氧酚醛 | RF516 | 2.65 | 固化剂 | 酚醛 | 实测
D3-24 | D3 | 环氧酚醛 | RF956 | 3.38 | 固化剂 | 酚醛 | 实测
D3-24 | D3 | 环氧酚醛 | RH601 | 2.17 | 固化剂 | 酚醛 | 实测
D3-24 | D3 | 环氧酚醛 | 住友55754G | 0.84 | 树脂 | 环氧 | 实测
D3-24 | D3 | 环氧酚醛 | 1510蜡 | 2.29 | 助剂 | 其他 | 实测
D3-24 | D3 | 环氧酚醛 | AZ088 | 0.06 | 助剂 | 其他 | 实测
D3-24 | D3 | 环氧酚醛 | 正丁醇 | 10.9 | 溶剂 | 其他 | 实测
D3-24 | D3 | 环氧酚醛 | 补加混合液 | 2.23 | 溶剂 | 其他 | 实测
D3-24 | D3 | 环氧酚醛 | 10%磷酸 | 0.37 | 助剂 | 其他 | 实测
D4-1 | D4 | 环氧酚醛 | IR190 | 65.97 | 树脂 | 环氧 | 实测
D4-1 | D4 | 环氧酚醛 | RF401 | 1.42 | 固化剂 | 酚醛 | 实测
D4-1 | D4 | 环氧酚醛 | RF160 | 6.46 | 固化剂 | 酚醛 | 实测
D4-1 | D4 | 环氧酚醛 | IR809 | 0.65 | 树脂 | 环氧 | 实测
D4-1 | D4 | 环氧酚醛 | RF516 | 7 | 固化剂 | 酚醛 | 实测
D4-1 | D4 | 环氧酚醛 | RF950 | 8.98 | 固化剂 | 酚醛 | 实测
D4-1 | D4 | 环氧酚醛 | RH601 | 1.26 | 固化剂 | 酚醛 | 实测
D4-1 | D4 | 环氧酚醛 | 住友55754G | 1.98 | 树脂 | 环氧 | 实测
D4-1 | D4 | 环氧酚醛 | 1510蜡 | 3.09 | 助剂 | 其他 | 实测
D4-1 | D4 | 环氧酚醛 | AZ088 | 0.06 | 助剂 | 其他 | 实测
D4-1 | D4 | 环氧酚醛 | 正丁醇 | 11.84 | 溶剂 | 其他 | 实测
D4-1 | D4 | 环氧酚醛 | 补加混合液 | 5.16 | 溶剂 | 其他 | 实测
D4-1 | D4 | 环氧酚醛 | 10%磷酸 | 2.11 | 助剂 | 其他 | 实测
D4-2 | D4 | 环氧酚醛 | IR190 | 66.04 | 树脂 | 环氧 | 实测
D4-2 | D4 | 环氧酚醛 | RF160 | 14.09 | 固化剂 | 酚醛 | 实测
D4-2 | D4 | 环氧酚醛 | IR809 | 0.32 | 树脂 | 环氧 | 实测
D4-2 | D4 | 环氧酚醛 | RF950 | 1.3 | 固化剂 | 酚醛 | 实测
D4-2 | D4 | 环氧酚醛 | RF956 | 8.86 | 固化剂 | 酚醛 | 实测
D4-2 | D4 | 环氧酚醛 | RH601 | 3.38 | 固化剂 | 酚醛 | 实测
D4-2 | D4 | 环氧酚醛 | 1510蜡 | 3.64 | 助剂 | 其他 | 实测
D4-2 | D4 | 环氧酚醛 | AZ088 | 0.06 | 助剂 | 其他 | 实测
D4-2 | D4 | 环氧酚醛 | 正丁醇 | 4.85 | 溶剂 | 其他 | 实测
D4-2 | D4 | 环氧酚醛 | 补加混合液 | 17.6 | 溶剂 | 其他 | 实测
D4-2 | D4 | 环氧酚醛 | 10%磷酸 | 2.69 | 助剂 | 其他 | 实测
D4-3 | D4 | 环氧酚醛 | IR190 | 66.19 | 树脂 | 环氧 | 实测
D4-3 | D4 | 环氧酚醛 | RF160 | 5.2 | 固化剂 | 酚醛 | 实测
D4-3 | D4 | 环氧酚醛 | RF516 | 7.9 | 固化剂 | 酚醛 | 实测
D4-3 | D4 | 环氧酚醛 | RF950 | 7.81 | 固化剂 | 酚醛 | 实测
D4-3 | D4 | 环氧酚醛 | RF956 | 3.12 | 固化剂 | 酚醛 | 实测
D4-3 | D4 | 环氧酚醛 | 1510蜡 | 1.51 | 助剂 | 其他 | 实测
D4-3 | D4 | 环氧酚醛 | AZ088 | 0.06 | 助剂 | 其他 | 实测
D4-3 | D4 | 环氧酚醛 | 正丁醇 | 8.8 | 溶剂 | 其他 | 实测
D4-3 | D4 | 环氧酚醛 | 补加混合液 | 6.53 | 溶剂 | 其他 | 实测
D4-3 | D4 | 环氧酚醛 | 10%磷酸 | 0.52 | 助剂 | 其他 | 实测
D4-4 | D4 | 环氧酚醛 | IR190 | 65.81 | 树脂 | 环氧 | 实测
D4-4 | D4 | 环氧酚醛 | RF401 | 3.59 | 固化剂 | 酚醛 | 实测
D4-4 | D4 | 环氧酚醛 | IR809 | 0.13 | 树脂 | 环氧 | 实测
D4-4 | D4 | 环氧酚醛 | RF516 | 7.98 | 固化剂 | 酚醛 | 实测
D4-4 | D4 | 环氧酚醛 | RF950 | 7.9 | 固化剂 | 酚醛 | 实测
D4-4 | D4 | 环氧酚醛 | RF956 | 6.36 | 固化剂 | 酚醛 | 实测
D4-4 | D4 | 环氧酚醛 | RH601 | 4.31 | 固化剂 | 酚醛 | 实测
D4-4 | D4 | 环氧酚醛 | 住友55754G | 1.55 | 树脂 | 环氧 | 实测
D4-4 | D4 | 环氧酚醛 | 1510蜡 | 2.95 | 助剂 | 其他 | 实测
D4-4 | D4 | 环氧酚醛 | AZ088 | 0.06 | 助剂 | 其他 | 实测
D4-4 | D4 | 环氧酚醛 | 正丁醇 | 12.39 | 溶剂 | 其他 | 实测
D4-4 | D4 | 环氧酚醛 | 补加混合液 | 9.6 | 溶剂 | 其他 | 实测
D4-4 | D4 | 环氧酚醛 | 10%磷酸 | 0.81 | 助剂 | 其他 | 实测
D4-5 | D4 | 环氧酚醛 | IR190 | 66.2 | 树脂 | 环氧 | 实测
D4-5 | D4 | 环氧酚醛 | RF401 | 3.26 | 固化剂 | 酚醛 | 实测
D4-5 | D4 | 环氧酚醛 | RF160 | 9.83 | 固化剂 | 酚醛 | 实测
D4-5 | D4 | 环氧酚醛 | RF516 | 1.92 | 固化剂 | 酚醛 | 实测
D4-5 | D4 | 环氧酚醛 | RF950 | 7.36 | 固化剂 | 酚醛 | 实测
D4-5 | D4 | 环氧酚醛 | RH601 | 0.87 | 固化剂 | 酚醛 | 实测
D4-5 | D4 | 环氧酚醛 | 住友55754G | 1.37 | 树脂 | 环氧 | 实测
D4-5 | D4 | 环氧酚醛 | 1510蜡 | 2.88 | 助剂 | 其他 | 实测
D4-5 | D4 | 环氧酚醛 | AZ088 | 0.06 | 助剂 | 其他 | 实测
D4-5 | D4 | 环氧酚醛 | 正丁醇 | 5.3 | 溶剂 | 其他 | 实测
D4-5 | D4 | 环氧酚醛 | 补加混合液 | 13.21 | 溶剂 | 其他 | 实测
D4-6 | D4 | 环氧酚醛 | IR190 | 66.03 | 树脂 | 环氧 | 实测
D4-6 | D4 | 环氧酚醛 | RF401 | 2.59 | 固化剂 | 酚醛 | 实测
D4-6 | D4 | 环氧酚醛 | IR809 | 0.41 | 树脂 | 环氧 | 实测
D4-6 | D4 | 环氧酚醛 | RF516 | 5.11 | 固化剂 | 酚醛 | 实测
D4-6 | D4 | 环氧酚醛 | RF950 | 4.12 | 固化剂 | 酚醛 | 实测
D4-6 | D4 | 环氧酚醛 | RF956 | 7.36 | 固化剂 | 酚醛 | 实测
D4-6 | D4 | 环氧酚醛 | 住友55754G | 1.9 | 树脂 | 环氧 | 实测
D4-6 | D4 | 环氧酚醛 | 1510蜡 | 1.05 | 助剂 | 其他 | 实测
D4-6 | D4 | 环氧酚醛 | AZ088 | 0.06 | 助剂 | 其他 | 实测
D4-6 | D4 | 环氧酚醛 | 正丁醇 | 11.35 | 溶剂 | 其他 | 实测
D4-6 | D4 | 环氧酚醛 | 补加混合液 | 4.03 | 溶剂 | 其他 | 实测
D4-6 | D4 | 环氧酚醛 | 10%磷酸 | 0.74 | 助剂 | 其他 | 实测
D4-7 | D4 | 环氧酚醛 | IR190 | 66.04 | 树脂 | 环氧 | 实测
D4-7 | D4 | 环氧酚醛 | RF401 | 0.87 | 固化剂 | 酚醛 | 实测
D4-7 | D4 | 环氧酚醛 | RF160 | 11.52 | 固化剂 | 酚醛 | 实测
D4-7 | D4 | 环氧酚醛 | RF516 | 7.77 | 固化剂 | 酚醛 | 实测
D4-7 | D4 | 环氧酚醛 | RF950 | 3.76 | 固化剂 | 酚醛 | 实测
D4-7 | D4 | 环氧酚醛 | RH601 | 2.88 | 固化剂 | 酚醛 | 实测
D4-7 | D4 | 环氧酚醛 | 住友55754G | 1.77 | 树脂 | 环氧 | 实测
D4-7 | D4 | 环氧酚醛 | 1510蜡 | 3 | 助剂 | 其他 | 实测
D4-7 | D4 | 环氧酚醛 | AZ088 | 0.06 | 助剂 | 其他 | 实测
D4-7 | D4 | 环氧酚醛 | 正丁醇 | 11.36 | 溶剂 | 其他 | 实测
D4-7 | D4 | 环氧酚醛 | 补加混合液 | 9.2 | 溶剂 | 其他 | 实测
D4-7 | D4 | 环氧酚醛 | 10%磷酸 | 2.01 | 助剂 | 其他 | 实测
D4-8 | D4 | 环氧酚醛 | IR190 | 66.02 | 树脂 | 环氧 | 实测
D4-8 | D4 | 环氧酚醛 | RF401 | 0.53 | 固化剂 | 酚醛 | 实测
D4-8 | D4 | 环氧酚醛 | RF160 | 14.35 | 固化剂 | 酚醛 | 实测
D4-8 | D4 | 环氧酚醛 | RF950 | 0.9 | 固化剂 | 酚醛 | 实测
D4-8 | D4 | 环氧酚醛 | RF956 | 6.27 | 固化剂 | 酚醛 | 实测
D4-8 | D4 | 环氧酚醛 | 1510蜡 | 1.59 | 助剂 | 其他 | 实测
D4-8 | D4 | 环氧酚醛 | AZ088 | 0.06 | 助剂 | 其他 | 实测
D4-8 | D4 | 环氧酚醛 | 正丁醇 | 12.47 | 溶剂 | 其他 | 实测
D4-8 | D4 | 环氧酚醛 | 补加混合液 | 5.59 | 溶剂 | 其他 | 实测
D4-8 | D4 | 环氧酚醛 | 10%磷酸 | 2.75 | 助剂 | 其他 | 实测
D4-9 | D4 | 环氧酚醛 | IR190 | 65.99 | 树脂 | 环氧 | 实测
D4-9 | D4 | 环氧酚醛 | IR809 | 0.2 | 树脂 | 环氧 | 实测
D4-9 | D4 | 环氧酚醛 | RF516 | 7.74 | 固化剂 | 酚醛 | 实测
D4-9 | D4 | 环氧酚醛 | RF950 | 7.94 | 固化剂 | 酚醛 | 实测
D4-9 | D4 | 环氧酚醛 | RF956 | 9.99 | 固化剂 | 酚醛 | 实测
D4-9 | D4 | 环氧酚醛 | RH601 | 1.65 | 固化剂 | 酚醛 | 实测
D4-9 | D4 | 环氧酚醛 | 住友55754G | 1.52 | 树脂 | 环氧 | 实测
D4-9 | D4 | 环氧酚醛 | 1510蜡 | 1.43 | 助剂 | 其他 | 实测
D4-9 | D4 | 环氧酚醛 | AZ088 | 0.06 | 助剂 | 其他 | 实测
D4-9 | D4 | 环氧酚醛 | 正丁醇 | 5.55 | 溶剂 | 其他 | 实测
D4-9 | D4 | 环氧酚醛 | 补加混合液 | 11.09 | 溶剂 | 其他 | 实测
D4-9 | D4 | 环氧酚醛 | 10%磷酸 | 2.74 | 助剂 | 其他 | 实测
D4-10 | D4 | 环氧酚醛 | IR190 | 65.97 | 树脂 | 环氧 | 实测
D4-10 | D4 | 环氧酚醛 | RF401 | 3.27 | 固化剂 | 酚醛 | 实测
D4-10 | D4 | 环氧酚醛 | RF160 | 9.56 | 固化剂 | 酚醛 | 实测
D4-10 | D4 | 环氧酚醛 | IR809 | 0.77 | 树脂 | 环氧 | 实测
D4-10 | D4 | 环氧酚醛 | RF950 | 1.49 | 固化剂 | 酚醛 | 实测
D4-10 | D4 | 环氧酚醛 | RF956 | 8.16 | 固化剂 | 酚醛 | 实测
D4-10 | D4 | 环氧酚醛 | 住友55754G | 0.28 | 树脂 | 环氧 | 实测
D4-10 | D4 | 环氧酚醛 | 1510蜡 | 2.94 | 助剂 | 其他 | 实测
D4-10 | D4 | 环氧酚醛 | AZ088 | 0.06 | 助剂 | 其他 | 实测
D4-10 | D4 | 环氧酚醛 | 正丁醇 | 10 | 溶剂 | 其他 | 实测
D4-10 | D4 | 环氧酚醛 | 补加混合液 | 6.76 | 溶剂 | 其他 | 实测
D4-10 | D4 | 环氧酚醛 | 10%磷酸 | 2.76 | 助剂 | 其他 | 实测
D4-11 | D4 | 环氧酚醛 | IR190 | 66.02 | 树脂 | 环氧 | 实测
D4-11 | D4 | 环氧酚醛 | RF401 | 0.43 | 固化剂 | 酚醛 | 实测
D4-11 | D4 | 环氧酚醛 | RF160 | 8.71 | 固化剂 | 酚醛 | 实测
D4-11 | D4 | 环氧酚醛 | RF516 | 1.36 | 固化剂 | 酚醛 | 实测
D4-11 | D4 | 环氧酚醛 | RF950 | 7.48 | 固化剂 | 酚醛 | 实测
D4-11 | D4 | 环氧酚醛 | RF956 | 8.37 | 固化剂 | 酚醛 | 实测
D4-11 | D4 | 环氧酚醛 | RH601 | 3.56 | 固化剂 | 酚醛 | 实测
D4-11 | D4 | 环氧酚醛 | 1510蜡 | 2.14 | 助剂 | 其他 | 实测
D4-11 | D4 | 环氧酚醛 | AZ088 | 0.06 | 助剂 | 其他 | 实测
D4-11 | D4 | 环氧酚醛 | 正丁醇 | 11.29 | 溶剂 | 其他 | 实测
D4-11 | D4 | 环氧酚醛 | 补加混合液 | 10.79 | 溶剂 | 其他 | 实测
D4-11 | D4 | 环氧酚醛 | 10%磷酸 | 1.22 | 助剂 | 其他 | 实测
D4-12 | D4 | 环氧酚醛 | IR190 | 65.87 | 树脂 | 环氧 | 实测
D4-12 | D4 | 环氧酚醛 | RF401 | 3.6 | 固化剂 | 酚醛 | 实测
D4-12 | D4 | 环氧酚醛 | RF160 | 7.77 | 固化剂 | 酚醛 | 实测
D4-12 | D4 | 环氧酚醛 | IR809 | 0.32 | 树脂 | 环氧 | 实测
D4-12 | D4 | 环氧酚醛 | RF516 | 4.82 | 固化剂 | 酚醛 | 实测
D4-12 | D4 | 环氧酚醛 | RF950 | 8.17 | 固化剂 | 酚醛 | 实测
D4-12 | D4 | 环氧酚醛 | RH601 | 1.3 | 固化剂 | 酚醛 | 实测
D4-12 | D4 | 环氧酚醛 | 住友55754G | 1.52 | 树脂 | 环氧 | 实测
D4-12 | D4 | 环氧酚醛 | 1510蜡 | 1.06 | 助剂 | 其他 | 实测
D4-12 | D4 | 环氧酚醛 | AZ088 | 0.06 | 助剂 | 其他 | 实测
D4-12 | D4 | 环氧酚醛 | 正丁醇 | 7.57 | 溶剂 | 其他 | 实测
D4-12 | D4 | 环氧酚醛 | 补加混合液 | 9.65 | 溶剂 | 其他 | 实测
D4-12 | D4 | 环氧酚醛 | 10%磷酸 | 2.09 | 助剂 | 其他 | 实测
D4-13 | D4 | 环氧酚醛 | IR190 | 66.1 | 树脂 | 环氧 | 实测
D4-13 | D4 | 环氧酚醛 | RF401 | 0.58 | 固化剂 | 酚醛 | 实测
D4-13 | D4 | 环氧酚醛 | RF160 | 13.86 | 固化剂 | 酚醛 | 实测
D4-13 | D4 | 环氧酚醛 | IR809 | 0.59 | 树脂 | 环氧 | 实测
D4-13 | D4 | 环氧酚醛 | RF950 | 1.55 | 固化剂 | 酚醛 | 实测
D4-13 | D4 | 环氧酚醛 | RF956 | 7.96 | 固化剂 | 酚醛 | 实测
D4-13 | D4 | 环氧酚醛 | RH601 | 3.14 | 固化剂 | 酚醛 | 实测
D4-13 | D4 | 环氧酚醛 | 1510蜡 | 3.23 | 助剂 | 其他 | 实测
D4-13 | D4 | 环氧酚醛 | AZ088 | 0.06 | 助剂 | 其他 | 实测
D4-13 | D4 | 环氧酚醛 | 正丁醇 | 10.42 | 溶剂 | 其他 | 实测
D4-13 | D4 | 环氧酚醛 | 补加混合液 | 10.6 | 溶剂 | 其他 | 实测
D4-13 | D4 | 环氧酚醛 | 10%磷酸 | 3.03 | 助剂 | 其他 | 实测
D4-14 | D4 | 环氧酚醛 | IR190 | 66.19 | 树脂 | 环氧 | 实测
D4-14 | D4 | 环氧酚醛 | RF160 | 1.02 | 固化剂 | 酚醛 | 实测
D4-14 | D4 | 环氧酚醛 | IR809 | 0.73 | 树脂 | 环氧 | 实测
D4-14 | D4 | 环氧酚醛 | RF516 | 5.79 | 固化剂 | 酚醛 | 实测
D4-14 | D4 | 环氧酚醛 | RF950 | 6.38 | 固化剂 | 酚醛 | 实测
D4-14 | D4 | 环氧酚醛 | RH601 | 0.58 | 固化剂 | 酚醛 | 实测
D4-14 | D4 | 环氧酚醛 | 住友55754G | 1.57 | 树脂 | 环氧 | 实测
D4-14 | D4 | 环氧酚醛 | 1510蜡 | 2.31 | 助剂 | 其他 | 实测
D4-14 | D4 | 环氧酚醛 | AZ088 | 0.06 | 助剂 | 其他 | 实测
D4-14 | D4 | 环氧酚醛 | 正丁醇 | 2.64 | 溶剂 | 其他 | 实测
D4-14 | D4 | 环氧酚醛 | 补加混合液 | 5.23 | 溶剂 | 其他 | 实测
D4-14 | D4 | 环氧酚醛 | 10%磷酸 | 1.54 | 助剂 | 其他 | 实测
D4-15 | D4 | 环氧酚醛 | IR190 | 66.18 | 树脂 | 环氧 | 实测
D4-15 | D4 | 环氧酚醛 | RF401 | 1.08 | 固化剂 | 酚醛 | 实测
D4-15 | D4 | 环氧酚醛 | RF160 | 4.36 | 固化剂 | 酚醛 | 实测
D4-15 | D4 | 环氧酚醛 | IR809 | 0.78 | 树脂 | 环氧 | 实测
D4-15 | D4 | 环氧酚醛 | RF516 | 8.53 | 固化剂 | 酚醛 | 实测
D4-15 | D4 | 环氧酚醛 | RF950 | 7.1 | 固化剂 | 酚醛 | 实测
D4-15 | D4 | 环氧酚醛 | RF956 | 3.58 | 固化剂 | 酚醛 | 实测
D4-15 | D4 | 环氧酚醛 | RH601 | 3.69 | 固化剂 | 酚醛 | 实测
D4-15 | D4 | 环氧酚醛 | 住友55754G | 1.83 | 树脂 | 环氧 | 实测
D4-15 | D4 | 环氧酚醛 | 1510蜡 | 3.05 | 助剂 | 其他 | 实测
D4-15 | D4 | 环氧酚醛 | AZ088 | 0.06 | 助剂 | 其他 | 实测
D4-15 | D4 | 环氧酚醛 | 正丁醇 | 2.86 | 溶剂 | 其他 | 实测
D4-15 | D4 | 环氧酚醛 | 补加混合液 | 19.14 | 溶剂 | 其他 | 实测
D4-16 | D4 | 环氧酚醛 | IR190 | 65.95 | 树脂 | 环氧 | 实测
D4-16 | D4 | 环氧酚醛 | RF401 | 2.87 | 固化剂 | 酚醛 | 实测
D4-16 | D4 | 环氧酚醛 | IR809 | 0.23 | 树脂 | 环氧 | 实测
D4-16 | D4 | 环氧酚醛 | RF516 | 8.54 | 固化剂 | 酚醛 | 实测
D4-16 | D4 | 环氧酚醛 | 1510蜡 | 2.81 | 助剂 | 其他 | 实测
D4-16 | D4 | 环氧酚醛 | AZ088 | 0.06 | 助剂 | 其他 | 实测
D4-16 | D4 | 环氧酚醛 | 正丁醇 | 6.16 | 溶剂 | 其他 | 实测
D4-16 | D4 | 环氧酚醛 | 补加混合液 | 0.59 | 溶剂 | 其他 | 实测
D5-1 | D5 | 环氧酚醛 | IR190 | 66.07 | 树脂 | 环氧 | 实测
D5-1 | D5 | 环氧酚醛 | RF401 | 1.8 | 固化剂 | 酚醛 | 实测
D5-1 | D5 | 环氧酚醛 | RF160 | 13.52 | 固化剂 | 酚醛 | 实测
D5-1 | D5 | 环氧酚醛 | IR809 | 0.67 | 树脂 | 环氧 | 实测
D5-1 | D5 | 环氧酚醛 | RF516 | 6.16 | 固化剂 | 酚醛 | 实测
D5-1 | D5 | 环氧酚醛 | RH601 | 2.21 | 固化剂 | 酚醛 | 实测
D5-1 | D5 | 环氧酚醛 | 住友55754G | 0.82 | 树脂 | 环氧 | 实测
D5-1 | D5 | 环氧酚醛 | 1510蜡 | 3.51 | 助剂 | 其他 | 实测
D5-1 | D5 | 环氧酚醛 | AZ088 | 0.06 | 助剂 | 其他 | 实测
D5-1 | D5 | 环氧酚醛 | 正丁醇 | 3.8 | 溶剂 | 其他 | 实测
D5-1 | D5 | 环氧酚醛 | 补加混合液 | 16.41 | 溶剂 | 其他 | 实测
D5-1 | D5 | 环氧酚醛 | 10%磷酸 | 2.19 | 助剂 | 其他 | 实测
D5-2 | D5 | 环氧酚醛 | IR190 | 65.93 | 树脂 | 环氧 | 实测
D5-2 | D5 | 环氧酚醛 | RF401 | 3.01 | 固化剂 | 酚醛 | 实测
D5-2 | D5 | 环氧酚醛 | RF160 | 13.33 | 固化剂 | 酚醛 | 实测
D5-2 | D5 | 环氧酚醛 | IR809 | 0.66 | 树脂 | 环氧 | 实测
D5-2 | D5 | 环氧酚醛 | RF950 | 2.47 | 固化剂 | 酚醛 | 实测
D5-2 | D5 | 环氧酚醛 | 住友55754G | 0.47 | 树脂 | 环氧 | 实测
D5-2 | D5 | 环氧酚醛 | 1510蜡 | 1.15 | 助剂 | 其他 | 实测
D5-2 | D5 | 环氧酚醛 | AZ088 | 0.06 | 助剂 | 其他 | 实测
D5-2 | D5 | 环氧酚醛 | 正丁醇 | 10.62 | 溶剂 | 其他 | 实测
D5-2 | D5 | 环氧酚醛 | 补加混合液 | 6.3 | 溶剂 | 其他 | 实测
D5-2 | D5 | 环氧酚醛 | 10%磷酸 | 0.19 | 助剂 | 其他 | 实测
D5-3 | D5 | 环氧酚醛 | IR190 | 65.89 | 树脂 | 环氧 | 实测
D5-3 | D5 | 环氧酚醛 | RF401 | 2.77 | 固化剂 | 酚醛 | 实测
D5-3 | D5 | 环氧酚醛 | RF160 | 11.7 | 固化剂 | 酚醛 | 实测
D5-3 | D5 | 环氧酚醛 | IR809 | 0.43 | 树脂 | 环氧 | 实测
D5-3 | D5 | 环氧酚醛 | RH601 | 0.89 | 固化剂 | 酚醛 | 实测
D5-3 | D5 | 环氧酚醛 | 1510蜡 | 2.13 | 助剂 | 其他 | 实测
D5-3 | D5 | 环氧酚醛 | AZ088 | 0.06 | 助剂 | 其他 | 实测
D5-3 | D5 | 环氧酚醛 | 正丁醇 | 3.47 | 溶剂 | 其他 | 实测
D5-3 | D5 | 环氧酚醛 | 补加混合液 | 9.91 | 溶剂 | 其他 | 实测
D5-3 | D5 | 环氧酚醛 | 10%磷酸 | 1.18 | 助剂 | 其他 | 实测
D5-4 | D5 | 环氧酚醛 | IR190 | 66.02 | 树脂 | 环氧 | 实测
D5-4 | D5 | 环氧酚醛 | RF401 | 2.86 | 固化剂 | 酚醛 | 实测
D5-4 | D5 | 环氧酚醛 | IR809 | 0.43 | 树脂 | 环氧 | 实测
D5-4 | D5 | 环氧酚醛 | RF956 | 6.46 | 固化剂 | 酚醛 | 实测
D5-4 | D5 | 环氧酚醛 | RH601 | 1.85 | 固化剂 | 酚醛 | 实测
D5-4 | D5 | 环氧酚醛 | 住友55754G | 1.94 | 树脂 | 环氧 | 实测
D5-4 | D5 | 环氧酚醛 | 1510蜡 | 1.02 | 助剂 | 其他 | 实测
D5-4 | D5 | 环氧酚醛 | AZ088 | 0.06 | 助剂 | 其他 | 实测
D5-4 | D5 | 环氧酚醛 | 正丁醇 | 3.78 | 溶剂 | 其他 | 实测
D5-4 | D5 | 环氧酚醛 | 补加混合液 | 5.76 | 溶剂 | 其他 | 实测
D5-4 | D5 | 环氧酚醛 | 10%磷酸 | 1.42 | 助剂 | 其他 | 实测
D5-5 | D5 | 环氧酚醛 | IR190 | 65.89 | 树脂 | 环氧 | 实测
D5-5 | D5 | 环氧酚醛 | RF401 | 2.08 | 固化剂 | 酚醛 | 实测
D5-5 | D5 | 环氧酚醛 | RF160 | 0.14 | 固化剂 | 酚醛 | 实测
D5-5 | D5 | 环氧酚醛 | IR809 | 0.25 | 树脂 | 环氧 | 实测
D5-5 | D5 | 环氧酚醛 | RF516 | 6.45 | 固化剂 | 酚醛 | 实测
D5-5 | D5 | 环氧酚醛 | RF950 | 6.57 | 固化剂 | 酚醛 | 实测
D5-5 | D5 | 环氧酚醛 | RH601 | 0.69 | 固化剂 | 酚醛 | 实测
D5-5 | D5 | 环氧酚醛 | 住友55754G | 0.37 | 树脂 | 环氧 | 实测
D5-5 | D5 | 环氧酚醛 | 1510蜡 | 2.82 | 助剂 | 其他 | 实测
D5-5 | D5 | 环氧酚醛 | AZ088 | 0.06 | 助剂 | 其他 | 实测
D5-5 | D5 | 环氧酚醛 | 正丁醇 | 5.33 | 溶剂 | 其他 | 实测
D5-5 | D5 | 环氧酚醛 | 补加混合液 | 2.72 | 溶剂 | 其他 | 实测
D5-5 | D5 | 环氧酚醛 | 10%磷酸 | 1.13 | 助剂 | 其他 | 实测
D5-6 | D5 | 环氧酚醛 | IR190 | 65.88 | 树脂 | 环氧 | 实测
D5-6 | D5 | 环氧酚醛 | RF401 | 2.33 | 固化剂 | 酚醛 | 实测
D5-6 | D5 | 环氧酚醛 | IR809 | 0.1 | 树脂 | 环氧 | 实测
D5-6 | D5 | 环氧酚醛 | RF516 | 6.59 | 固化剂 | 酚醛 | 实测
D5-6 | D5 | 环氧酚醛 | RF950 | 7.08 | 固化剂 | 酚醛 | 实测
D5-6 | D5 | 环氧酚醛 | RF956 | 4.73 | 固化剂 | 酚醛 | 实测
D5-6 | D5 | 环氧酚醛 | RH601 | 0.1 | 固化剂 | 酚醛 | 实测
D5-6 | D5 | 环氧酚醛 | 住友55754G | 0.65 | 树脂 | 环氧 | 实测
D5-6 | D5 | 环氧酚醛 | 1510蜡 | 2.87 | 助剂 | 其他 | 实测
D5-6 | D5 | 环氧酚醛 | AZ088 | 0.06 | 助剂 | 其他 | 实测
D5-6 | D5 | 环氧酚醛 | 正丁醇 | 2.94 | 溶剂 | 其他 | 实测
D5-6 | D5 | 环氧酚醛 | 补加混合液 | 8.41 | 溶剂 | 其他 | 实测
D5-6 | D5 | 环氧酚醛 | 10%磷酸 | 2.23 | 助剂 | 其他 | 实测
D5-7 | D5 | 环氧酚醛 | IR190 | 65.93 | 树脂 | 环氧 | 实测
D5-7 | D5 | 环氧酚醛 | RF160 | 3.7 | 固化剂 | 酚醛 | 实测
D5-7 | D5 | 环氧酚醛 | RF516 | 7.43 | 固化剂 | 酚醛 | 实测
D5-7 | D5 | 环氧酚醛 | RF950 | 7.6 | 固化剂 | 酚醛 | 实测
D5-7 | D5 | 环氧酚醛 | RF956 | 2.29 | 固化剂 | 酚醛 | 实测
D5-7 | D5 | 环氧酚醛 | RH601 | 0.12 | 固化剂 | 酚醛 | 实测
D5-7 | D5 | 环氧酚醛 | 住友55754G | 0.61 | 树脂 | 环氧 | 实测
D5-7 | D5 | 环氧酚醛 | 1510蜡 | 0.87 | 助剂 | 其他 | 实测
D5-7 | D5 | 环氧酚醛 | AZ088 | 0.06 | 助剂 | 其他 | 实测
D5-7 | D5 | 环氧酚醛 | 正丁醇 | 7.61 | 溶剂 | 其他 | 实测
D5-7 | D5 | 环氧酚醛 | 补加混合液 | 5.37 | 溶剂 | 其他 | 实测
D5-7 | D5 | 环氧酚醛 | 10%磷酸 | 1 | 助剂 | 其他 | 实测
D5-8 | D5 | 环氧酚醛 | IR190 | 66.04 | 树脂 | 环氧 | 实测
D5-8 | D5 | 环氧酚醛 | RF160 | 2.26 | 固化剂 | 酚醛 | 实测
D5-8 | D5 | 环氧酚醛 | IR809 | 0.68 | 树脂 | 环氧 | 实测
D5-8 | D5 | 环氧酚醛 | RF516 | 7.29 | 固化剂 | 酚醛 | 实测
D5-8 | D5 | 环氧酚醛 | RF950 | 7.61 | 固化剂 | 酚醛 | 实测
D5-8 | D5 | 环氧酚醛 | RF956 | 3.93 | 固化剂 | 酚醛 | 实测
D5-8 | D5 | 环氧酚醛 | RH601 | 0.36 | 固化剂 | 酚醛 | 实测
D5-8 | D5 | 环氧酚醛 | 住友55754G | 0.96 | 树脂 | 环氧 | 实测
D5-8 | D5 | 环氧酚醛 | 1510蜡 | 1.94 | 助剂 | 其他 | 实测
D5-8 | D5 | 环氧酚醛 | AZ088 | 0.06 | 助剂 | 其他 | 实测
D5-8 | D5 | 环氧酚醛 | 正丁醇 | 9.82 | 溶剂 | 其他 | 实测
D5-8 | D5 | 环氧酚醛 | 补加混合液 | 3.06 | 溶剂 | 其他 | 实测
D5-8 | D5 | 环氧酚醛 | 10%磷酸 | 1.08 | 助剂 | 其他 | 实测
D6-1 | D6 | 环氧酚醛 | IR190 | 66 | 树脂 | 环氧 | 实测
D6-1 | D6 | 环氧酚醛 | RF401 | 3.17 | 固化剂 | 酚醛 | 实测
D6-1 | D6 | 环氧酚醛 | RF160 | 6.18 | 固化剂 | 酚醛 | 实测
D6-1 | D6 | 环氧酚醛 | IR809 | 0.68 | 树脂 | 环氧 | 实测
D6-1 | D6 | 环氧酚醛 | RF516 | 5.77 | 固化剂 | 酚醛 | 实测
D6-1 | D6 | 环氧酚醛 | RH601 | 0.54 | 固化剂 | 酚醛 | 实测
D6-1 | D6 | 环氧酚醛 | 1510蜡 | 1.82 | 助剂 | 其他 | 实测
D6-1 | D6 | 环氧酚醛 | AZ088 | 0.06 | 助剂 | 其他 | 实测
D6-1 | D6 | 环氧酚醛 | 正丁醇 | 5.65 | 溶剂 | 其他 | 实测
D6-1 | D6 | 环氧酚醛 | 补加混合液 | 7.12 | 溶剂 | 其他 | 实测
D6-1 | D6 | 环氧酚醛 | 10%磷酸 | 0.64 | 助剂 | 其他 | 实测
D6-2 | D6 | 环氧酚醛 | IR190 | 65.98 | 树脂 | 环氧 | 实测
D6-2 | D6 | 环氧酚醛 | RF401 | 2.31 | 固化剂 | 酚醛 | 实测
D6-2 | D6 | 环氧酚醛 | RF160 | 13.16 | 固化剂 | 酚醛 | 实测
D6-2 | D6 | 环氧酚醛 | IR809 | 0.7 | 树脂 | 环氧 | 实测
D6-2 | D6 | 环氧酚醛 | RF516 | 5.57 | 固化剂 | 酚醛 | 实测
D6-2 | D6 | 环氧酚醛 | RH601 | 3.64 | 固化剂 | 酚醛 | 实测
D6-2 | D6 | 环氧酚醛 | 1510蜡 | 1.21 | 助剂 | 其他 | 实测
D6-2 | D6 | 环氧酚醛 | AZ088 | 0.06 | 助剂 | 其他 | 实测
D6-2 | D6 | 环氧酚醛 | 正丁醇 | 2.52 | 溶剂 | 其他 | 实测
D6-2 | D6 | 环氧酚醛 | 补加混合液 | 21.63 | 溶剂 | 其他 | 实测
D6-3 | D6 | 环氧酚醛 | IR190 | 66.08 | 树脂 | 环氧 | 实测
D6-3 | D6 | 环氧酚醛 | RF160 | 8.52 | 固化剂 | 酚醛 | 实测
D6-3 | D6 | 环氧酚醛 | IR809 | 0.44 | 树脂 | 环氧 | 实测
D6-3 | D6 | 环氧酚醛 | RF950 | 7.99 | 固化剂 | 酚醛 | 实测
D6-3 | D6 | 环氧酚醛 | RF956 | 7.9 | 固化剂 | 酚醛 | 实测
D6-3 | D6 | 环氧酚醛 | 1510蜡 | 1.98 | 助剂 | 其他 | 实测
D6-3 | D6 | 环氧酚醛 | AZ088 | 0.06 | 助剂 | 其他 | 实测
D6-3 | D6 | 环氧酚醛 | 正丁醇 | 11.52 | 溶剂 | 其他 | 实测
D6-3 | D6 | 环氧酚醛 | 补加混合液 | 4.55 | 溶剂 | 其他 | 实测
D6-3 | D6 | 环氧酚醛 | 10%磷酸 | 2.68 | 助剂 | 其他 | 实测
D6-4 | D6 | 环氧酚醛 | IR190 | 66.12 | 树脂 | 环氧 | 实测
D6-4 | D6 | 环氧酚醛 | RF401 | 0.61 | 固化剂 | 酚醛 | 实测
D6-4 | D6 | 环氧酚醛 | RF160 | 8.56 | 固化剂 | 酚醛 | 实测
D6-4 | D6 | 环氧酚醛 | IR809 | 0.7 | 树脂 | 环氧 | 实测
D6-4 | D6 | 环氧酚醛 | RF516 | 7.97 | 固化剂 | 酚醛 | 实测
D6-4 | D6 | 环氧酚醛 | RH601 | 2.76 | 固化剂 | 酚醛 | 实测
D6-4 | D6 | 环氧酚醛 | 1510蜡 | 1.36 | 助剂 | 其他 | 实测
D6-4 | D6 | 环氧酚醛 | AZ088 | 0.06 | 助剂 | 其他 | 实测
D6-4 | D6 | 环氧酚醛 | 正丁醇 | 12.69 | 溶剂 | 其他 | 实测
D6-4 | D6 | 环氧酚醛 | 补加混合液 | 2.56 | 溶剂 | 其他 | 实测
D6-4 | D6 | 环氧酚醛 | 10%磷酸 | 2.67 | 助剂 | 其他 | 实测
D6-5 | D6 | 环氧酚醛 | IR190 | 66.02 | 树脂 | 环氧 | 实测
D6-5 | D6 | 环氧酚醛 | RF401 | 0.61 | 固化剂 | 酚醛 | 实测
D6-5 | D6 | 环氧酚醛 | RF160 | 14.62 | 固化剂 | 酚醛 | 实测
D6-5 | D6 | 环氧酚醛 | RF516 | 1.76 | 固化剂 | 酚醛 | 实测
D6-5 | D6 | 环氧酚醛 | RF956 | 0.43 | 固化剂 | 酚醛 | 实测
D6-5 | D6 | 环氧酚醛 | 1510蜡 | 2.47 | 助剂 | 其他 | 实测
D6-5 | D6 | 环氧酚醛 | AZ088 | 0.06 | 助剂 | 其他 | 实测
D6-5 | D6 | 环氧酚醛 | 正丁醇 | 10.43 | 溶剂 | 其他 | 实测
D6-5 | D6 | 环氧酚醛 | 补加混合液 | 5.08 | 溶剂 | 其他 | 实测
D6-6 | D6 | 环氧酚醛 | IR190 | 66.15 | 树脂 | 环氧 | 实测
D6-6 | D6 | 环氧酚醛 | RF401 | 3.05 | 固化剂 | 酚醛 | 实测
D6-6 | D6 | 环氧酚醛 | RF160 | 13.39 | 固化剂 | 酚醛 | 实测
D6-6 | D6 | 环氧酚醛 | IR809 | 0.45 | 树脂 | 环氧 | 实测
D6-6 | D6 | 环氧酚醛 | RF950 | 5.67 | 固化剂 | 酚醛 | 实测
D6-6 | D6 | 环氧酚醛 | 住友55754G | 1.5 | 树脂 | 环氧 | 实测
D6-6 | D6 | 环氧酚醛 | 1510蜡 | 1 | 助剂 | 其他 | 实测
D6-6 | D6 | 环氧酚醛 | AZ088 | 0.06 | 助剂 | 其他 | 实测
D6-6 | D6 | 环氧酚醛 | 正丁醇 | 4.75 | 溶剂 | 其他 | 实测
D6-6 | D6 | 环氧酚醛 | 补加混合液 | 16.9 | 溶剂 | 其他 | 实测
D6-6 | D6 | 环氧酚醛 | 10%磷酸 | 2.75 | 助剂 | 其他 | 实测
D6-7 | D6 | 环氧酚醛 | IR190 | 66.15 | 树脂 | 环氧 | 实测
D6-7 | D6 | 环氧酚醛 | RF160 | 13.17 | 固化剂 | 酚醛 | 实测
D6-7 | D6 | 环氧酚醛 | IR809 | 0.2 | 树脂 | 环氧 | 实测
D6-7 | D6 | 环氧酚醛 | RF950 | 3.98 | 固化剂 | 酚醛 | 实测
D6-7 | D6 | 环氧酚醛 | RF956 | 5.42 | 固化剂 | 酚醛 | 实测
D6-7 | D6 | 环氧酚醛 | 1510蜡 | 2.04 | 助剂 | 其他 | 实测
D6-7 | D6 | 环氧酚醛 | AZ088 | 0.06 | 助剂 | 其他 | 实测
D6-7 | D6 | 环氧酚醛 | 正丁醇 | 0.45 | 溶剂 | 其他 | 实测
D6-7 | D6 | 环氧酚醛 | 补加混合液 | 18.04 | 溶剂 | 其他 | 实测
D6-8 | D6 | 环氧酚醛 | IR190 | 66.01 | 树脂 | 环氧 | 实测
D6-8 | D6 | 环氧酚醛 | RF401 | 0.92 | 固化剂 | 酚醛 | 实测
D6-8 | D6 | 环氧酚醛 | RF160 | 6.89 | 固化剂 | 酚醛 | 实测
D6-8 | D6 | 环氧酚醛 | IR809 | 0.27 | 树脂 | 环氧 | 实测
D6-8 | D6 | 环氧酚醛 | RH601 | 5.24 | 固化剂 | 酚醛 | 实测
D6-8 | D6 | 环氧酚醛 | 1510蜡 | 0.92 | 助剂 | 其他 | 实测
D6-8 | D6 | 环氧酚醛 | AZ088 | 0.06 | 助剂 | 其他 | 实测
D6-8 | D6 | 环氧酚醛 | 正丁醇 | 6.32 | 溶剂 | 其他 | 实测
D6-8 | D6 | 环氧酚醛 | 补加混合液 | 5.33 | 溶剂 | 其他 | 实测
D6-9 | D6 | 环氧酚醛 | IR190 | 65.9 | 树脂 | 环氧 | 实测
D6-9 | D6 | 环氧酚醛 | RF401 | 1.1 | 固化剂 | 酚醛 | 实测
D6-9 | D6 | 环氧酚醛 | RF160 | 11.44 | 固化剂 | 酚醛 | 实测
D6-9 | D6 | 环氧酚醛 | RF516 | 2.51 | 固化剂 | 酚醛 | 实测
D6-9 | D6 | 环氧酚醛 | RF950 | 6.22 | 固化剂 | 酚醛 | 实测
D6-9 | D6 | 环氧酚醛 | RF956 | 4.06 | 固化剂 | 酚醛 | 实测
D6-9 | D6 | 环氧酚醛 | RH601 | 4.21 | 固化剂 | 酚醛 | 实测
D6-9 | D6 | 环氧酚醛 | 1510蜡 | 1.05 | 助剂 | 其他 | 实测
D6-9 | D6 | 环氧酚醛 | AZ088 | 0.06 | 助剂 | 其他 | 实测
D6-9 | D6 | 环氧酚醛 | 正丁醇 | 3.77 | 溶剂 | 其他 | 实测
D6-9 | D6 | 环氧酚醛 | 补加混合液 | 17.96 | 溶剂 | 其他 | 实测
D6-9 | D6 | 环氧酚醛 | 10%磷酸 | 3.18 | 助剂 | 其他 | 实测
D6-10 | D6 | 环氧酚醛 | IR190 | 66.02 | 树脂 | 环氧 | 实测
D6-10 | D6 | 环氧酚醛 | RF160 | 13.65 | 固化剂 | 酚醛 | 实测
D6-10 | D6 | 环氧酚醛 | IR809 | 0.52 | 树脂 | 环氧 | 实测
D6-10 | D6 | 环氧酚醛 | RF950 | 7.23 | 固化剂 | 酚醛 | 实测
D6-10 | D6 | 环氧酚醛 | RH601 | 3.74 | 固化剂 | 酚醛 | 实测
D6-10 | D6 | 环氧酚醛 | 住友55754G | 1.46 | 树脂 | 环氧 | 实测
D6-10 | D6 | 环氧酚醛 | 1510蜡 | 1.6 | 助剂 | 其他 | 实测
D6-10 | D6 | 环氧酚醛 | AZ088 | 0.06 | 助剂 | 其他 | 实测
D6-10 | D6 | 环氧酚醛 | 正丁醇 | 11.92 | 溶剂 | 其他 | 实测
D6-10 | D6 | 环氧酚醛 | 补加混合液 | 8.82 | 溶剂 | 其他 | 实测
D6-10 | D6 | 环氧酚醛 | 10%磷酸 | 0.48 | 助剂 | 其他 | 实测
D6-11 | D6 | 环氧酚醛 | IR190 | 66.01 | 树脂 | 环氧 | 实测
D6-11 | D6 | 环氧酚醛 | RF401 | 1.56 | 固化剂 | 酚醛 | 实测
D6-11 | D6 | 环氧酚醛 | RF160 | 8.25 | 固化剂 | 酚醛 | 实测
D6-11 | D6 | 环氧酚醛 | RF516 | 1.7 | 固化剂 | 酚醛 | 实测
D6-11 | D6 | 环氧酚醛 | RF950 | 5.78 | 固化剂 | 酚醛 | 实测
D6-11 | D6 | 环氧酚醛 | RF956 | 4.95 | 固化剂 | 酚醛 | 实测
D6-11 | D6 | 环氧酚醛 | RH601 | 2.84 | 固化剂 | 酚醛 | 实测
D6-11 | D6 | 环氧酚醛 | 住友55754G | 1.66 | 树脂 | 环氧 | 实测
D6-11 | D6 | 环氧酚醛 | 1510蜡 | 3.83 | 助剂 | 其他 | 实测
D6-11 | D6 | 环氧酚醛 | AZ088 | 0.06 | 助剂 | 其他 | 实测
D6-11 | D6 | 环氧酚醛 | 正丁醇 | 8.73 | 溶剂 | 其他 | 实测
D6-11 | D6 | 环氧酚醛 | 补加混合液 | 10.24 | 溶剂 | 其他 | 实测
D6-11 | D6 | 环氧酚醛 | 10%磷酸 | 3.2 | 助剂 | 其他 | 实测
D6-12 | D6 | 环氧酚醛 | IR190 | 65.99 | 树脂 | 环氧 | 实测
D6-12 | D6 | 环氧酚醛 | RF401 | 0.51 | 固化剂 | 酚醛 | 实测
D6-12 | D6 | 环氧酚醛 | RF160 | 13.09 | 固化剂 | 酚醛 | 实测
D6-12 | D6 | 环氧酚醛 | RF950 | 7.52 | 固化剂 | 酚醛 | 实测
D6-12 | D6 | 环氧酚醛 | 1510蜡 | 0.92 | 助剂 | 其他 | 实测
D6-12 | D6 | 环氧酚醛 | AZ088 | 0.06 | 助剂 | 其他 | 实测
D6-12 | D6 | 环氧酚醛 | 正丁醇 | 9.99 | 溶剂 | 其他 | 实测
D6-12 | D6 | 环氧酚醛 | 补加混合液 | 3.84 | 溶剂 | 其他 | 实测
D6-12 | D6 | 环氧酚醛 | 10%磷酸 | 2.83 | 助剂 | 其他 | 实测
C4-1 | C4 | 环氧酚醛 | IR190 | 66 | 树脂 | 环氧 | 实测
C4-1 | C4 | 环氧酚醛 | RF401 | 0.7 | 固化剂 | 酚醛 | 实测
C4-1 | C4 | 环氧酚醛 | RF160 | 10.32 | 固化剂 | 酚醛 | 实测
C4-1 | C4 | 环氧酚醛 | IR809 | 0.48 | 树脂 | 环氧 | 实测
C4-1 | C4 | 环氧酚醛 | RF516 | 3.46 | 固化剂 | 酚醛 | 实测
C4-1 | C4 | 环氧酚醛 | RF950 | 5.1 | 固化剂 | 酚醛 | 实测
C4-1 | C4 | 环氧酚醛 | RF956 | 4.48 | 固化剂 | 酚醛 | 实测
C4-1 | C4 | 环氧酚醛 | RH601 | 2.33 | 固化剂 | 酚醛 | 实测
C4-1 | C4 | 环氧酚醛 | 住友55754G | 0.98 | 树脂 | 环氧 | 实测
C4-1 | C4 | 环氧酚醛 | 1510蜡 | 3.37 | 助剂 | 其他 | 实测
C4-1 | C4 | 环氧酚醛 | AZ088 | 0.06 | 助剂 | 其他 | 实测
C4-1 | C4 | 环氧酚醛 | 正丁醇 | 8.3 | 溶剂 | 其他 | 实测
C4-1 | C4 | 环氧酚醛 | 补加混合液 | 11.45 | 溶剂 | 其他 | 实测
C4-1 | C4 | 环氧酚醛 | 10%磷酸 | 2.4 | 助剂 | 其他 | 实测
C4-2 | C4 | 环氧酚醛 | IR190 | 66 | 树脂 | 环氧 | 实测
C4-2 | C4 | 环氧酚醛 | RF160 | 9.95 | 固化剂 | 酚醛 | 实测
C4-2 | C4 | 环氧酚醛 | IR809 | 0.17 | 树脂 | 环氧 | 实测
C4-2 | C4 | 环氧酚醛 | RF516 | 3.66 | 固化剂 | 酚醛 | 实测
C4-2 | C4 | 环氧酚醛 | RF950 | 4.31 | 固化剂 | 酚醛 | 实测
C4-2 | C4 | 环氧酚醛 | RF956 | 6.19 | 固化剂 | 酚醛 | 实测
C4-2 | C4 | 环氧酚醛 | RH601 | 1.81 | 固化剂 | 酚醛 | 实测
C4-2 | C4 | 环氧酚醛 | 1510蜡 | 2.65 | 助剂 | 其他 | 实测
C4-2 | C4 | 环氧酚醛 | AZ088 | 0.06 | 助剂 | 其他 | 实测
C4-2 | C4 | 环氧酚醛 | 正丁醇 | 6.67 | 溶剂 | 其他 | 实测
C4-2 | C4 | 环氧酚醛 | 补加混合液 | 12.44 | 溶剂 | 其他 | 实测
C4-2 | C4 | 环氧酚醛 | 10%磷酸 | 1.68 | 助剂 | 其他 | 实测
C4-3 | C4 | 环氧酚醛 | IR190 | 66 | 树脂 | 环氧 | 实测
C4-3 | C4 | 环氧酚醛 | RF401 | 1.57 | 固化剂 | 酚醛 | 实测
C4-3 | C4 | 环氧酚醛 | RF160 | 2.93 | 固化剂 | 酚醛 | 实测
C4-3 | C4 | 环氧酚醛 | IR809 | 0.06 | 树脂 | 环氧 | 实测
C4-3 | C4 | 环氧酚醛 | RF516 | 7.93 | 固化剂 | 酚醛 | 实测
C4-3 | C4 | 环氧酚醛 | RF950 | 7.85 | 固化剂 | 酚醛 | 实测
C4-3 | C4 | 环氧酚醛 | RF956 | 4.53 | 固化剂 | 酚醛 | 实测
C4-3 | C4 | 环氧酚醛 | RH601 | 1.88 | 固化剂 | 酚醛 | 实测
C4-3 | C4 | 环氧酚醛 | 住友55754G | 0.68 | 树脂 | 环氧 | 实测
C4-3 | C4 | 环氧酚醛 | 1510蜡 | 2.14 | 助剂 | 其他 | 实测
C4-3 | C4 | 环氧酚醛 | AZ088 | 0.06 | 助剂 | 其他 | 实测
C4-3 | C4 | 环氧酚醛 | 正丁醇 | 10.36 | 溶剂 | 其他 | 实测
C4-3 | C4 | 环氧酚醛 | 补加混合液 | 7.87 | 溶剂 | 其他 | 实测
C4-3 | C4 | 环氧酚醛 | 10%磷酸 | 0.65 | 助剂 | 其他 | 实测
C4-4 | C4 | 环氧酚醛 | IR190 | 66 | 树脂 | 环氧 | 实测
C4-4 | C4 | 环氧酚醛 | RF401 | 3.46 | 固化剂 | 酚醛 | 实测
C4-4 | C4 | 环氧酚醛 | RF160 | 4.07 | 固化剂 | 酚醛 | 实测
C4-4 | C4 | 环氧酚醛 | IR809 | 0.08 | 树脂 | 环氧 | 实测
C4-4 | C4 | 环氧酚醛 | RF516 | 5.48 | 固化剂 | 酚醛 | 实测
C4-4 | C4 | 环氧酚醛 | RF950 | 7.68 | 固化剂 | 酚醛 | 实测
C4-4 | C4 | 环氧酚醛 | RF956 | 3.73 | 固化剂 | 酚醛 | 实测
C4-4 | C4 | 环氧酚醛 | RH601 | 2.89 | 固化剂 | 酚醛 | 实测
C4-4 | C4 | 环氧酚醛 | 住友55754G | 1.48 | 树脂 | 环氧 | 实测
C4-4 | C4 | 环氧酚醛 | 1510蜡 | 2.92 | 助剂 | 其他 | 实测
C4-4 | C4 | 环氧酚醛 | AZ088 | 0.06 | 助剂 | 其他 | 实测
C4-4 | C4 | 环氧酚醛 | 正丁醇 | 9.46 | 溶剂 | 其他 | 实测
C4-4 | C4 | 环氧酚醛 | 补加混合液 | 11.1 | 溶剂 | 其他 | 实测
C4-4 | C4 | 环氧酚醛 | 10%磷酸 | 0.48 | 助剂 | 其他 | 实测
C4-5 | C4 | 环氧酚醛 | IR190 | 66 | 树脂 | 环氧 | 实测
C4-5 | C4 | 环氧酚醛 | RF401 | 2.91 | 固化剂 | 酚醛 | 实测
C4-5 | C4 | 环氧酚醛 | RF160 | 4.79 | 固化剂 | 酚醛 | 实测
C4-5 | C4 | 环氧酚醛 | IR809 | 0.21 | 树脂 | 环氧 | 实测
C4-5 | C4 | 环氧酚醛 | RF516 | 3.55 | 固化剂 | 酚醛 | 实测
C4-5 | C4 | 环氧酚醛 | RF950 | 5.69 | 固化剂 | 酚醛 | 实测
C4-5 | C4 | 环氧酚醛 | RF956 | 3.76 | 固化剂 | 酚醛 | 实测
C4-5 | C4 | 环氧酚醛 | RH601 | 0.42 | 固化剂 | 酚醛 | 实测
C4-5 | C4 | 环氧酚醛 | 住友55754G | 1.64 | 树脂 | 环氧 | 实测
C4-5 | C4 | 环氧酚醛 | 1510蜡 | 1.94 | 助剂 | 其他 | 实测
C4-5 | C4 | 环氧酚醛 | AZ088 | 0.06 | 助剂 | 其他 | 实测
C4-5 | C4 | 环氧酚醛 | 正丁醇 | 8.38 | 溶剂 | 其他 | 实测
C4-5 | C4 | 环氧酚醛 | 补加混合液 | 8.5 | 溶剂 | 其他 | 实测
C4-5 | C4 | 环氧酚醛 | 10%磷酸 | 0.38 | 助剂 | 其他 | 实测
C4-6 | C4 | 环氧酚醛 | IR190 | 66 | 树脂 | 环氧 | 实测
C4-6 | C4 | 环氧酚醛 | RF401 | 1.79 | 固化剂 | 酚醛 | 实测
C4-6 | C4 | 环氧酚醛 | RF160 | 5.36 | 固化剂 | 酚醛 | 实测
C4-6 | C4 | 环氧酚醛 | IR809 | 0.22 | 树脂 | 环氧 | 实测
C4-6 | C4 | 环氧酚醛 | RF516 | 6.35 | 固化剂 | 酚醛 | 实测
C4-6 | C4 | 环氧酚醛 | RF950 | 3.95 | 固化剂 | 酚醛 | 实测
C4-6 | C4 | 环氧酚醛 | RF956 | 3.93 | 固化剂 | 酚醛 | 实测
C4-6 | C4 | 环氧酚醛 | RH601 | 1.34 | 固化剂 | 酚醛 | 实测
C4-6 | C4 | 环氧酚醛 | 住友55754G | 1.84 | 树脂 | 环氧 | 实测
C4-6 | C4 | 环氧酚醛 | 1510蜡 | 1.96 | 助剂 | 其他 | 实测
C4-6 | C4 | 环氧酚醛 | AZ088 | 0.06 | 助剂 | 其他 | 实测
C4-6 | C4 | 环氧酚醛 | 正丁醇 | 11.35 | 溶剂 | 其他 | 实测
C4-6 | C4 | 环氧酚醛 | 补加混合液 | 6.43 | 溶剂 | 其他 | 实测
C4-6 | C4 | 环氧酚醛 | 10%磷酸 | 1.33 | 助剂 | 其他 | 实测
C4-7 | C4 | 环氧酚醛 | IR190 | 66 | 树脂 | 环氧 | 实测
C4-7 | C4 | 环氧酚醛 | RF401 | 0.7 | 固化剂 | 酚醛 | 实测
C4-7 | C4 | 环氧酚醛 | RF160 | 12.93 | 固化剂 | 酚醛 | 实测
C4-7 | C4 | 环氧酚醛 | RF516 | 3.89 | 固化剂 | 酚醛 | 实测
C4-7 | C4 | 环氧酚醛 | RF950 | 2.33 | 固化剂 | 酚醛 | 实测
C4-7 | C4 | 环氧酚醛 | RF956 | 3.13 | 固化剂 | 酚醛 | 实测
C4-7 | C4 | 环氧酚醛 | RH601 | 1.44 | 固化剂 | 酚醛 | 实测
C4-7 | C4 | 环氧酚醛 | 住友55754G | 0.89 | 树脂 | 环氧 | 实测
C4-7 | C4 | 环氧酚醛 | 1510蜡 | 2.3 | 助剂 | 其他 | 实测
C4-7 | C4 | 环氧酚醛 | AZ088 | 0.06 | 助剂 | 其他 | 实测
C4-7 | C4 | 环氧酚醛 | 正丁醇 | 11.91 | 溶剂 | 其他 | 实测
C4-7 | C4 | 环氧酚醛 | 补加混合液 | 7.39 | 溶剂 | 其他 | 实测
C4-7 | C4 | 环氧酚醛 | 10%磷酸 | 2.38 | 助剂 | 其他 | 实测
C4-8 | C4 | 环氧酚醛 | IR190 | 66 | 树脂 | 环氧 | 实测
C4-8 | C4 | 环氧酚醛 | RF401 | 0.88 | 固化剂 | 酚醛 | 实测
C4-8 | C4 | 环氧酚醛 | RF160 | 11.27 | 固化剂 | 酚醛 | 实测
C4-8 | C4 | 环氧酚醛 | IR809 | 0.25 | 树脂 | 环氧 | 实测
C4-8 | C4 | 环氧酚醛 | RF516 | 2.73 | 固化剂 | 酚醛 | 实测
C4-8 | C4 | 环氧酚醛 | RF950 | 4.05 | 固化剂 | 酚醛 | 实测
C4-8 | C4 | 环氧酚醛 | RF956 | 3.82 | 固化剂 | 酚醛 | 实测
C4-8 | C4 | 环氧酚醛 | RH601 | 0.49 | 固化剂 | 酚醛 | 实测
C4-8 | C4 | 环氧酚醛 | 住友55754G | 0.77 | 树脂 | 环氧 | 实测
C4-8 | C4 | 环氧酚醛 | 1510蜡 | 2.18 | 助剂 | 其他 | 实测
C4-8 | C4 | 环氧酚醛 | AZ088 | 0.06 | 助剂 | 其他 | 实测
C4-8 | C4 | 环氧酚醛 | 正丁醇 | 12.22 | 溶剂 | 其他 | 实测
C4-8 | C4 | 环氧酚醛 | 补加混合液 | 5.42 | 溶剂 | 其他 | 实测
C4-8 | C4 | 环氧酚醛 | 10%磷酸 | 2.5 | 助剂 | 其他 | 实测
C5-1 | C5 | 环氧酚醛 | IR190 | 66 | 树脂 | 环氧 | 实测
C5-1 | C5 | 环氧酚醛 | RF401 | 2.36 | 固化剂 | 酚醛 | 实测
C5-1 | C5 | 环氧酚醛 | RF160 | 12.47 | 固化剂 | 酚醛 | 实测
C5-1 | C5 | 环氧酚醛 | IR809 | 0.53 | 树脂 | 环氧 | 实测
C5-1 | C5 | 环氧酚醛 | RF516 | 2.58 | 固化剂 | 酚醛 | 实测
C5-1 | C5 | 环氧酚醛 | RH601 | 1.44 | 固化剂 | 酚醛 | 实测
C5-1 | C5 | 环氧酚醛 | 住友55754G | 0.34 | 树脂 | 环氧 | 实测
C5-1 | C5 | 环氧酚醛 | 1510蜡 | 2.71 | 助剂 | 其他 | 实测
C5-1 | C5 | 环氧酚醛 | AZ088 | 0.06 | 助剂 | 其他 | 实测
C5-1 | C5 | 环氧酚醛 | 正丁醇 | 3.61 | 溶剂 | 其他 | 实测
C5-1 | C5 | 环氧酚醛 | 补加混合液 | 12.64 | 溶剂 | 其他 | 实测
C5-1 | C5 | 环氧酚醛 | 10%磷酸 | 1.6 | 助剂 | 其他 | 实测
C5-2 | C5 | 环氧酚醛 | IR190 | 66 | 树脂 | 环氧 | 实测
C5-2 | C5 | 环氧酚醛 | RF401 | 2.82 | 固化剂 | 酚醛 | 实测
C5-2 | C5 | 环氧酚醛 | RF160 | 5.8 | 固化剂 | 酚醛 | 实测
C5-2 | C5 | 环氧酚醛 | IR809 | 0.43 | 树脂 | 环氧 | 实测
C5-2 | C5 | 环氧酚醛 | RF956 | 3.26 | 固化剂 | 酚醛 | 实测
C5-2 | C5 | 环氧酚醛 | RH601 | 1.38 | 固化剂 | 酚醛 | 实测
C5-2 | C5 | 环氧酚醛 | 住友55754G | 0.98 | 树脂 | 环氧 | 实测
C5-2 | C5 | 环氧酚醛 | 1510蜡 | 1.57 | 助剂 | 其他 | 实测
C5-2 | C5 | 环氧酚醛 | AZ088 | 0.06 | 助剂 | 其他 | 实测
C5-2 | C5 | 环氧酚醛 | 正丁醇 | 3.63 | 溶剂 | 其他 | 实测
C5-2 | C5 | 环氧酚醛 | 补加混合液 | 7.82 | 溶剂 | 其他 | 实测
C5-2 | C5 | 环氧酚醛 | 10%磷酸 | 1.3 | 助剂 | 其他 | 实测
C5-3 | C5 | 环氧酚醛 | IR190 | 66 | 树脂 | 环氧 | 实测
C5-3 | C5 | 环氧酚醛 | RF401 | 2.36 | 固化剂 | 酚醛 | 实测
C5-3 | C5 | 环氧酚醛 | RF160 | 9.92 | 固化剂 | 酚醛 | 实测
C5-3 | C5 | 环氧酚醛 | IR809 | 0.54 | 树脂 | 环氧 | 实测
C5-3 | C5 | 环氧酚醛 | RF516 | 2.74 | 固化剂 | 酚醛 | 实测
C5-3 | C5 | 环氧酚醛 | RF956 | 1.43 | 固化剂 | 酚醛 | 实测
C5-3 | C5 | 环氧酚醛 | RH601 | 1.69 | 固化剂 | 酚醛 | 实测
C5-3 | C5 | 环氧酚醛 | 住友55754G | 0.79 | 树脂 | 环氧 | 实测
C5-3 | C5 | 环氧酚醛 | 1510蜡 | 2.5 | 助剂 | 其他 | 实测
C5-3 | C5 | 环氧酚醛 | AZ088 | 0.06 | 助剂 | 其他 | 实测
C5-3 | C5 | 环氧酚醛 | 正丁醇 | 3.69 | 溶剂 | 其他 | 实测
C5-3 | C5 | 环氧酚醛 | 补加混合液 | 11.88 | 溶剂 | 其他 | 实测
C5-3 | C5 | 环氧酚醛 | 10%磷酸 | 1.68 | 助剂 | 其他 | 实测
C5-4 | C5 | 环氧酚醛 | IR190 | 66 | 树脂 | 环氧 | 实测
C5-4 | C5 | 环氧酚醛 | RF401 | 2.48 | 固化剂 | 酚醛 | 实测
C5-4 | C5 | 环氧酚醛 | RF160 | 0.07 | 固化剂 | 酚醛 | 实测
C5-4 | C5 | 环氧酚醛 | IR809 | 0.34 | 树脂 | 环氧 | 实测
C5-4 | C5 | 环氧酚醛 | RF516 | 3.17 | 固化剂 | 酚醛 | 实测
C5-4 | C5 | 环氧酚醛 | RF950 | 3.23 | 固化剂 | 酚醛 | 实测
C5-4 | C5 | 环氧酚醛 | RF956 | 3.29 | 固化剂 | 酚醛 | 实测
C5-4 | C5 | 环氧酚醛 | RH601 | 1.28 | 固化剂 | 酚醛 | 实测
C5-4 | C5 | 环氧酚醛 | 住友55754G | 1.17 | 树脂 | 环氧 | 实测
C5-4 | C5 | 环氧酚醛 | 1510蜡 | 1.91 | 助剂 | 其他 | 实测
C5-4 | C5 | 环氧酚醛 | AZ088 | 0.06 | 助剂 | 其他 | 实测
C5-4 | C5 | 环氧酚醛 | 正丁醇 | 4.55 | 溶剂 | 其他 | 实测
C5-4 | C5 | 环氧酚醛 | 补加混合液 | 4.27 | 溶剂 | 其他 | 实测
C5-4 | C5 | 环氧酚醛 | 10%磷酸 | 1.28 | 助剂 | 其他 | 实测
C5-5 | C5 | 环氧酚醛 | IR190 | 66 | 树脂 | 环氧 | 实测
C5-5 | C5 | 环氧酚醛 | RF401 | 2.23 | 固化剂 | 酚醛 | 实测
C5-5 | C5 | 环氧酚醛 | RF160 | 0.06 | 固化剂 | 酚醛 | 实测
C5-5 | C5 | 环氧酚醛 | IR809 | 0.16 | 树脂 | 环氧 | 实测
C5-5 | C5 | 环氧酚醛 | RF516 | 6.54 | 固化剂 | 酚醛 | 实测
C5-5 | C5 | 环氧酚醛 | RF950 | 6.88 | 固化剂 | 酚醛 | 实测
C5-5 | C5 | 环氧酚醛 | RF956 | 2.8 | 固化剂 | 酚醛 | 实测
C5-5 | C5 | 环氧酚醛 | RH601 | 0.34 | 固化剂 | 酚醛 | 实测
C5-5 | C5 | 环氧酚醛 | 住友55754G | 0.54 | 树脂 | 环氧 | 实测
C5-5 | C5 | 环氧酚醛 | 1510蜡 | 2.85 | 助剂 | 其他 | 实测
C5-5 | C5 | 环氧酚醛 | AZ088 | 0.06 | 助剂 | 其他 | 实测
C5-5 | C5 | 环氧酚醛 | 正丁醇 | 3.92 | 溶剂 | 其他 | 实测
C5-5 | C5 | 环氧酚醛 | 补加混合液 | 6.1 | 溶剂 | 其他 | 实测
C5-5 | C5 | 环氧酚醛 | 10%磷酸 | 1.78 | 助剂 | 其他 | 实测
C5-6 | C5 | 环氧酚醛 | IR190 | 66 | 树脂 | 环氧 | 实测
C5-6 | C5 | 环氧酚醛 | RF401 | 1.15 | 固化剂 | 酚醛 | 实测
C5-6 | C5 | 环氧酚醛 | RF160 | 1.88 | 固化剂 | 酚醛 | 实测
C5-6 | C5 | 环氧酚醛 | IR809 | 0.05 | 树脂 | 环氧 | 实测
C5-6 | C5 | 环氧酚醛 | RF516 | 7.03 | 固化剂 | 酚醛 | 实测
C5-6 | C5 | 环氧酚醛 | RF950 | 7.35 | 固化剂 | 酚醛 | 实测
C5-6 | C5 | 环氧酚醛 | RF956 | 3.5 | 固化剂 | 酚醛 | 实测
C5-6 | C5 | 环氧酚醛 | RH601 | 0.11 | 固化剂 | 酚醛 | 实测
C5-6 | C5 | 环氧酚醛 | 住友55754G | 0.63 | 树脂 | 环氧 | 实测
C5-6 | C5 | 环氧酚醛 | 1510蜡 | 1.86 | 助剂 | 其他 | 实测
C5-6 | C5 | 环氧酚醛 | AZ088 | 0.06 | 助剂 | 其他 | 实测
C5-6 | C5 | 环氧酚醛 | 正丁醇 | 5.31 | 溶剂 | 其他 | 实测
C5-6 | C5 | 环氧酚醛 | 补加混合液 | 6.88 | 溶剂 | 其他 | 实测
C5-6 | C5 | 环氧酚醛 | 10%磷酸 | 1.61 | 助剂 | 其他 | 实测
C5-7 | C5 | 环氧酚醛 | IR190 | 66 | 树脂 | 环氧 | 实测
C5-7 | C5 | 环氧酚醛 | RF160 | 2.98 | 固化剂 | 酚醛 | 实测
C5-7 | C5 | 环氧酚醛 | IR809 | 0.34 | 树脂 | 环氧 | 实测
C5-7 | C5 | 环氧酚醛 | RF516 | 7.36 | 固化剂 | 酚醛 | 实测
C5-7 | C5 | 环氧酚醛 | RF950 | 7.61 | 固化剂 | 酚醛 | 实测
C5-7 | C5 | 环氧酚醛 | RF956 | 3.11 | 固化剂 | 酚醛 | 实测
C5-7 | C5 | 环氧酚醛 | RH601 | 0.24 | 固化剂 | 酚醛 | 实测
C5-7 | C5 | 环氧酚醛 | 住友55754G | 0.79 | 树脂 | 环氧 | 实测
C5-7 | C5 | 环氧酚醛 | 1510蜡 | 1.41 | 助剂 | 其他 | 实测
C5-7 | C5 | 环氧酚醛 | AZ088 | 0.06 | 助剂 | 其他 | 实测
C5-7 | C5 | 环氧酚醛 | 正丁醇 | 8.72 | 溶剂 | 其他 | 实测
C5-7 | C5 | 环氧酚醛 | 补加混合液 | 4.21 | 溶剂 | 其他 | 实测
C5-7 | C5 | 环氧酚醛 | 10%磷酸 | 1.04 | 助剂 | 其他 | 实测
C5-8 | C5 | 环氧酚醛 | IR190 | 66 | 树脂 | 环氧 | 实测
C5-8 | C5 | 环氧酚醛 | RF401 | 0.85 | 固化剂 | 酚醛 | 实测
C5-8 | C5 | 环氧酚醛 | RF160 | 7.61 | 固化剂 | 酚醛 | 实测
C5-8 | C5 | 环氧酚醛 | IR809 | 0.67 | 树脂 | 环氧 | 实测
C5-8 | C5 | 环氧酚醛 | RF516 | 6.75 | 固化剂 | 酚醛 | 实测
C5-8 | C5 | 环氧酚醛 | RF950 | 3.99 | 固化剂 | 酚醛 | 实测
C5-8 | C5 | 环氧酚醛 | RF956 | 2.06 | 固化剂 | 酚醛 | 实测
C5-8 | C5 | 环氧酚醛 | RH601 | 1.24 | 固化剂 | 酚醛 | 实测
C5-8 | C5 | 环氧酚醛 | 住友55754G | 0.89 | 树脂 | 环氧 | 实测
C5-8 | C5 | 环氧酚醛 | 1510蜡 | 2.68 | 助剂 | 其他 | 实测
C5-8 | C5 | 环氧酚醛 | AZ088 | 0.06 | 助剂 | 其他 | 实测
C5-8 | C5 | 环氧酚醛 | 正丁醇 | 6.95 | 溶剂 | 其他 | 实测
C5-8 | C5 | 环氧酚醛 | 补加混合液 | 9.4 | 溶剂 | 其他 | 实测
C5-8 | C5 | 环氧酚醛 | 10%磷酸 | 1.61 | 助剂 | 其他 | 实测
C5-9 | C5 | 环氧酚醛 | IR190 | 66 | 树脂 | 环氧 | 实测
C5-9 | C5 | 环氧酚醛 | RF401 | 2.37 | 固化剂 | 酚醛 | 实测
C5-9 | C5 | 环氧酚醛 | RF160 | 4.92 | 固化剂 | 酚醛 | 实测
C5-9 | C5 | 环氧酚醛 | IR809 | 0.32 | 树脂 | 环氧 | 实测
C5-9 | C5 | 环氧酚醛 | RF516 | 3.79 | 固化剂 | 酚醛 | 实测
C5-9 | C5 | 环氧酚醛 | RF950 | 3.86 | 固化剂 | 酚醛 | 实测
C5-9 | C5 | 环氧酚醛 | RH601 | 0.77 | 固化剂 | 酚醛 | 实测
C5-9 | C5 | 环氧酚醛 | 住友55754G | 0.22 | 树脂 | 环氧 | 实测
C5-9 | C5 | 环氧酚醛 | 1510蜡 | 2.54 | 助剂 | 其他 | 实测
C5-9 | C5 | 环氧酚醛 | AZ088 | 0.06 | 助剂 | 其他 | 实测
C5-9 | C5 | 环氧酚醛 | 正丁醇 | 4.57 | 溶剂 | 其他 | 实测
C5-9 | C5 | 环氧酚醛 | 补加混合液 | 5.7 | 溶剂 | 其他 | 实测
C5-9 | C5 | 环氧酚醛 | 10%磷酸 | 1.15 | 助剂 | 其他 | 实测
C5-10 | C5 | 环氧酚醛 | IR190 | 66 | 树脂 | 环氧 | 实测
C5-10 | C5 | 环氧酚醛 | RF401 | 2.55 | 固化剂 | 酚醛 | 实测
C5-10 | C5 | 环氧酚醛 | IR809 | 0.23 | 树脂 | 环氧 | 实测
C5-10 | C5 | 环氧酚醛 | RF516 | 3.92 | 固化剂 | 酚醛 | 实测
C5-10 | C5 | 环氧酚醛 | RF950 | 4.21 | 固化剂 | 酚醛 | 实测
C5-10 | C5 | 环氧酚醛 | RF956 | 5.44 | 固化剂 | 酚醛 | 实测
C5-10 | C5 | 环氧酚醛 | RH601 | 0.81 | 固化剂 | 酚醛 | 实测
C5-10 | C5 | 环氧酚醛 | 住友55754G | 1.18 | 树脂 | 环氧 | 实测
C5-10 | C5 | 环氧酚醛 | 1510蜡 | 2.12 | 助剂 | 其他 | 实测
C5-10 | C5 | 环氧酚醛 | AZ088 | 0.06 | 助剂 | 其他 | 实测
C5-10 | C5 | 环氧酚醛 | 正丁醇 | 3.28 | 溶剂 | 其他 | 实测
C5-10 | C5 | 环氧酚醛 | 补加混合液 | 7.34 | 溶剂 | 其他 | 实测
C5-10 | C5 | 环氧酚醛 | 10%磷酸 | 1.9 | 助剂 | 其他 | 实测
C5-11 | C5 | 环氧酚醛 | IR190 | 66 | 树脂 | 环氧 | 实测
C5-11 | C5 | 环氧酚醛 | RF401 | 0.96 | 固化剂 | 酚醛 | 实测
C5-11 | C5 | 环氧酚醛 | RF160 | 8.91 | 固化剂 | 酚醛 | 实测
C5-11 | C5 | 环氧酚醛 | IR809 | 0.36 | 树脂 | 环氧 | 实测
C5-11 | C5 | 环氧酚醛 | RF516 | 6.76 | 固化剂 | 酚醛 | 实测
C5-11 | C5 | 环氧酚醛 | RF950 | 3.57 | 固化剂 | 酚醛 | 实测
C5-11 | C5 | 环氧酚醛 | RF956 | 1.07 | 固化剂 | 酚醛 | 实测
C5-11 | C5 | 环氧酚醛 | RH601 | 1.23 | 固化剂 | 酚醛 | 实测
C5-11 | C5 | 环氧酚醛 | 住友55754G | 0.72 | 树脂 | 环氧 | 实测
C5-11 | C5 | 环氧酚醛 | 1510蜡 | 2.27 | 助剂 | 其他 | 实测
C5-11 | C5 | 环氧酚醛 | AZ088 | 0.06 | 助剂 | 其他 | 实测
C5-11 | C5 | 环氧酚醛 | 正丁醇 | 5.59 | 溶剂 | 其他 | 实测
C5-11 | C5 | 环氧酚醛 | 补加混合液 | 11.23 | 溶剂 | 其他 | 实测
C5-11 | C5 | 环氧酚醛 | 10%磷酸 | 1.63 | 助剂 | 其他 | 实测
C5-12 | C5 | 环氧酚醛 | IR190 | 66 | 树脂 | 环氧 | 实测
C5-12 | C5 | 环氧酚醛 | RF401 | 2.44 | 固化剂 | 酚醛 | 实测
C5-12 | C5 | 环氧酚醛 | RF160 | 5.32 | 固化剂 | 酚醛 | 实测
C5-12 | C5 | 环氧酚醛 | IR809 | 0.52 | 树脂 | 环氧 | 实测
C5-12 | C5 | 环氧酚醛 | RF516 | 2.42 | 固化剂 | 酚醛 | 实测
C5-12 | C5 | 环氧酚醛 | RF956 | 3.91 | 固化剂 | 酚醛 | 实测
C5-12 | C5 | 环氧酚醛 | RH601 | 1.99 | 固化剂 | 酚醛 | 实测
C5-12 | C5 | 环氧酚醛 | 住友55754G | 1.5 | 树脂 | 环氧 | 实测
C5-12 | C5 | 环氧酚醛 | 1510蜡 | 2 | 助剂 | 其他 | 实测
C5-12 | C5 | 环氧酚醛 | AZ088 | 0.06 | 助剂 | 其他 | 实测
C5-12 | C5 | 环氧酚醛 | 正丁醇 | 3.79 | 溶剂 | 其他 | 实测
C5-12 | C5 | 环氧酚醛 | 补加混合液 | 9.95 | 溶剂 | 其他 | 实测
C5-12 | C5 | 环氧酚醛 | 10%磷酸 | 1.72 | 助剂 | 其他 | 实测
C5-13 | C5 | 环氧酚醛 | IR190 | 66 | 树脂 | 环氧 | 实测
C5-13 | C5 | 环氧酚醛 | RF401 | 1.32 | 固化剂 | 酚醛 | 实测
C5-13 | C5 | 环氧酚醛 | RF160 | 0.99 | 固化剂 | 酚醛 | 实测
C5-13 | C5 | 环氧酚醛 | IR809 | 0.35 | 树脂 | 环氧 | 实测
C5-13 | C5 | 环氧酚醛 | RF516 | 6.9 | 固化剂 | 酚醛 | 实测
C5-13 | C5 | 环氧酚醛 | RF950 | 7.32 | 固化剂 | 酚醛 | 实测
C5-13 | C5 | 环氧酚醛 | RF956 | 4.38 | 固化剂 | 酚醛 | 实测
C5-13 | C5 | 环氧酚醛 | RH601 | 0.21 | 固化剂 | 酚醛 | 实测
C5-13 | C5 | 环氧酚醛 | 住友55754G | 0.79 | 树脂 | 环氧 | 实测
C5-13 | C5 | 环氧酚醛 | 1510蜡 | 2.47 | 助剂 | 其他 | 实测
C5-13 | C5 | 环氧酚醛 | AZ088 | 0.06 | 助剂 | 其他 | 实测
C5-13 | C5 | 环氧酚醛 | 正丁醇 | 5.94 | 溶剂 | 其他 | 实测
C5-13 | C5 | 环氧酚醛 | 补加混合液 | 6.08 | 溶剂 | 其他 | 实测
C5-13 | C5 | 环氧酚醛 | 10%磷酸 | 1.73 | 助剂 | 其他 | 实测
C5-14 | C5 | 环氧酚醛 | IR190 | 66 | 树脂 | 环氧 | 实测
C5-14 | C5 | 环氧酚醛 | RF401 | 1.17 | 固化剂 | 酚醛 | 实测
C5-14 | C5 | 环氧酚醛 | RF160 | 6.26 | 固化剂 | 酚醛 | 实测
C5-14 | C5 | 环氧酚醛 | IR809 | 0.57 | 树脂 | 环氧 | 实测
C5-14 | C5 | 环氧酚醛 | RF516 | 4.2 | 固化剂 | 酚醛 | 实测
C5-14 | C5 | 环氧酚醛 | RF950 | 4.39 | 固化剂 | 酚醛 | 实测
C5-14 | C5 | 环氧酚醛 | RF956 | 2.26 | 固化剂 | 酚醛 | 实测
C5-14 | C5 | 环氧酚醛 | RH601 | 0.58 | 固化剂 | 酚醛 | 实测
C5-14 | C5 | 环氧酚醛 | 住友55754G | 0.55 | 树脂 | 环氧 | 实测
C5-14 | C5 | 环氧酚醛 | 1510蜡 | 2.02 | 助剂 | 其他 | 实测
C5-14 | C5 | 环氧酚醛 | AZ088 | 0.06 | 助剂 | 其他 | 实测
C5-14 | C5 | 环氧酚醛 | 正丁醇 | 7.13 | 溶剂 | 其他 | 实测
C5-14 | C5 | 环氧酚醛 | 补加混合液 | 5.97 | 溶剂 | 其他 | 实测
C5-14 | C5 | 环氧酚醛 | 10%磷酸 | 1.12 | 助剂 | 其他 | 实测
C5-15 | C5 | 环氧酚醛 | IR190 | 66 | 树脂 | 环氧 | 实测
C5-15 | C5 | 环氧酚醛 | RF401 | 2.1 | 固化剂 | 酚醛 | 实测
C5-15 | C5 | 环氧酚醛 | RF160 | 6.02 | 固化剂 | 酚醛 | 实测
C5-15 | C5 | 环氧酚醛 | IR809 | 0.35 | 树脂 | 环氧 | 实测
C5-15 | C5 | 环氧酚醛 | RF516 | 6.4 | 固化剂 | 酚醛 | 实测
C5-15 | C5 | 环氧酚醛 | RF950 | 3.93 | 固化剂 | 酚醛 | 实测
C5-15 | C5 | 环氧酚醛 | RF956 | 2.63 | 固化剂 | 酚醛 | 实测
C5-15 | C5 | 环氧酚醛 | RH601 | 1.04 | 固化剂 | 酚醛 | 实测
C5-15 | C5 | 环氧酚醛 | 住友55754G | 0.73 | 树脂 | 环氧 | 实测
C5-15 | C5 | 环氧酚醛 | 1510蜡 | 3.16 | 助剂 | 其他 | 实测
C5-15 | C5 | 环氧酚醛 | AZ088 | 0.06 | 助剂 | 其他 | 实测
C5-15 | C5 | 环氧酚醛 | 正丁醇 | 3.32 | 溶剂 | 其他 | 实测
C5-15 | C5 | 环氧酚醛 | 补加混合液 | 11.98 | 溶剂 | 其他 | 实测
C5-15 | C5 | 环氧酚醛 | 10%磷酸 | 2.21 | 助剂 | 其他 | 实测
C5-16 | C5 | 环氧酚醛 | IR190 | 66 | 树脂 | 环氧 | 实测
C5-16 | C5 | 环氧酚醛 | RF401 | 0.38 | 固化剂 | 酚醛 | 实测
C5-16 | C5 | 环氧酚醛 | RF160 | 5.3 | 固化剂 | 酚醛 | 实测
C5-16 | C5 | 环氧酚醛 | IR809 | 0.35 | 树脂 | 环氧 | 实测
C5-16 | C5 | 环氧酚醛 | RF516 | 7.12 | 固化剂 | 酚醛 | 实测
C5-16 | C5 | 环氧酚醛 | RF950 | 6.02 | 固化剂 | 酚醛 | 实测
C5-16 | C5 | 环氧酚醛 | RF956 | 2.33 | 固化剂 | 酚醛 | 实测
C5-16 | C5 | 环氧酚醛 | RH601 | 0.63 | 固化剂 | 酚醛 | 实测
C5-16 | C5 | 环氧酚醛 | 住友55754G | 0.76 | 树脂 | 环氧 | 实测
C5-16 | C5 | 环氧酚醛 | 1510蜡 | 1.76 | 助剂 | 其他 | 实测
C5-16 | C5 | 环氧酚醛 | AZ088 | 0.06 | 助剂 | 其他 | 实测
C5-16 | C5 | 环氧酚醛 | 正丁醇 | 7.51 | 溶剂 | 其他 | 实测
C5-16 | C5 | 环氧酚醛 | 补加混合液 | 6.95 | 溶剂 | 其他 | 实测
C5-16 | C5 | 环氧酚醛 | 10%磷酸 | 1.27 | 助剂 | 其他 | 实测
C6-1 | C6 | 环氧酚醛 | IR190 | 66 | 树脂 | 环氧 | 实测
C6-1 | C6 | 环氧酚醛 | RF401 | 2.85 | 固化剂 | 酚醛 | 实测
C6-1 | C6 | 环氧酚醛 | RF160 | 8.78 | 固化剂 | 酚醛 | 实测
C6-1 | C6 | 环氧酚醛 | IR809 | 0.69 | 树脂 | 环氧 | 实测
C6-1 | C6 | 环氧酚醛 | RF516 | 5.7 | 固化剂 | 酚醛 | 实测
C6-1 | C6 | 环氧酚醛 | RH601 | 1.69 | 固化剂 | 酚醛 | 实测
C6-1 | C6 | 环氧酚醛 | 1510蜡 | 1.59 | 助剂 | 其他 | 实测
C6-1 | C6 | 环氧酚醛 | AZ088 | 0.06 | 助剂 | 其他 | 实测
C6-1 | C6 | 环氧酚醛 | 正丁醇 | 4.49 | 溶剂 | 其他 | 实测
C6-1 | C6 | 环氧酚醛 | 补加混合液 | 12.52 | 溶剂 | 其他 | 实测
C6-1 | C6 | 环氧酚醛 | 10%磷酸 | 0.4 | 助剂 | 其他 | 实测
C6-2 | C6 | 环氧酚醛 | IR190 | 66 | 树脂 | 环氧 | 实测
C6-2 | C6 | 环氧酚醛 | RF401 | 1.17 | 固化剂 | 酚醛 | 实测
C6-2 | C6 | 环氧酚醛 | RF160 | 10.86 | 固化剂 | 酚醛 | 实测
C6-2 | C6 | 环氧酚醛 | IR809 | 0.57 | 树脂 | 环氧 | 实测
C6-2 | C6 | 环氧酚醛 | RF516 | 2.81 | 固化剂 | 酚醛 | 实测
C6-2 | C6 | 环氧酚醛 | RF950 | 3.96 | 固化剂 | 酚醛 | 实测
C6-2 | C6 | 环氧酚醛 | RF956 | 3.91 | 固化剂 | 酚醛 | 实测
C6-2 | C6 | 环氧酚醛 | RH601 | 1.84 | 固化剂 | 酚醛 | 实测
C6-2 | C6 | 环氧酚醛 | 1510蜡 | 1.59 | 助剂 | 其他 | 实测
C6-2 | C6 | 环氧酚醛 | AZ088 | 0.06 | 助剂 | 其他 | 实测
C6-2 | C6 | 环氧酚醛 | 正丁醇 | 6.98 | 溶剂 | 其他 | 实测
C6-2 | C6 | 环氧酚醛 | 补加混合液 | 13.16 | 溶剂 | 其他 | 实测
C6-2 | C6 | 环氧酚醛 | 10%磷酸 | 1.33 | 助剂 | 其他 | 实测
C6-3 | C6 | 环氧酚醛 | IR190 | 66 | 树脂 | 环氧 | 实测
C6-3 | C6 | 环氧酚醛 | RF401 | 0.28 | 固化剂 | 酚醛 | 实测
C6-3 | C6 | 环氧酚醛 | RF160 | 8.53 | 固化剂 | 酚醛 | 实测
C6-3 | C6 | 环氧酚醛 | IR809 | 0.56 | 树脂 | 环氧 | 实测
C6-3 | C6 | 环氧酚醛 | RF516 | 3.69 | 固化剂 | 酚醛 | 实测
C6-3 | C6 | 环氧酚醛 | RF950 | 4.28 | 固化剂 | 酚醛 | 实测
C6-3 | C6 | 环氧酚醛 | RF956 | 4.23 | 固化剂 | 酚醛 | 实测
C6-3 | C6 | 环氧酚醛 | RH601 | 1.28 | 固化剂 | 酚醛 | 实测
C6-3 | C6 | 环氧酚醛 | 1510蜡 | 1.69 | 助剂 | 其他 | 实测
C6-3 | C6 | 环氧酚醛 | AZ088 | 0.06 | 助剂 | 其他 | 实测
C6-3 | C6 | 环氧酚醛 | 正丁醇 | 12.04 | 溶剂 | 其他 | 实测
C6-3 | C6 | 环氧酚醛 | 补加混合液 | 3.62 | 溶剂 | 其他 | 实测
C6-3 | C6 | 环氧酚醛 | 10%磷酸 | 2.67 | 助剂 | 其他 | 实测
C6-4 | C6 | 环氧酚醛 | IR190 | 66 | 树脂 | 环氧 | 实测
C6-4 | C6 | 环氧酚醛 | RF401 | 0.61 | 固化剂 | 酚醛 | 实测
C6-4 | C6 | 环氧酚醛 | RF160 | 11.57 | 固化剂 | 酚醛 | 实测
C6-4 | C6 | 环氧酚醛 | IR809 | 0.35 | 树脂 | 环氧 | 实测
C6-4 | C6 | 环氧酚醛 | RF516 | 4.87 | 固化剂 | 酚醛 | 实测
C6-4 | C6 | 环氧酚醛 | RF956 | 0.21 | 固化剂 | 酚醛 | 实测
C6-4 | C6 | 环氧酚醛 | RH601 | 1.38 | 固化剂 | 酚醛 | 实测
C6-4 | C6 | 环氧酚醛 | 1510蜡 | 1.91 | 助剂 | 其他 | 实测
C6-4 | C6 | 环氧酚醛 | AZ088 | 0.06 | 助剂 | 其他 | 实测
C6-4 | C6 | 环氧酚醛 | 正丁醇 | 11.55 | 溶剂 | 其他 | 实测
C6-4 | C6 | 环氧酚醛 | 补加混合液 | 3.81 | 溶剂 | 其他 | 实测
C6-4 | C6 | 环氧酚醛 | 10%磷酸 | 1.34 | 助剂 | 其他 | 实测
C6-5 | C6 | 环氧酚醛 | IR190 | 66 | 树脂 | 环氧 | 实测
C6-5 | C6 | 环氧酚醛 | RF401 | 1.65 | 固化剂 | 酚醛 | 实测
C6-5 | C6 | 环氧酚醛 | RF160 | 14.08 | 固化剂 | 酚醛 | 实测
C6-5 | C6 | 环氧酚醛 | IR809 | 0.19 | 树脂 | 环氧 | 实测
C6-5 | C6 | 环氧酚醛 | RF516 | 1.01 | 固化剂 | 酚醛 | 实测
C6-5 | C6 | 环氧酚醛 | RF950 | 2.42 | 固化剂 | 酚醛 | 实测
C6-5 | C6 | 环氧酚醛 | RF956 | 0.25 | 固化剂 | 酚醛 | 实测
C6-5 | C6 | 环氧酚醛 | 住友55754G | 0.64 | 树脂 | 环氧 | 实测
C6-5 | C6 | 环氧酚醛 | 1510蜡 | 1.84 | 助剂 | 其他 | 实测
C6-5 | C6 | 环氧酚醛 | AZ088 | 0.06 | 助剂 | 其他 | 实测
C6-5 | C6 | 环氧酚醛 | 正丁醇 | 7.99 | 溶剂 | 其他 | 实测
C6-5 | C6 | 环氧酚醛 | 补加混合液 | 10.12 | 溶剂 | 其他 | 实测
C6-5 | C6 | 环氧酚醛 | 10%磷酸 | 1.17 | 助剂 | 其他 | 实测
C6-6 | C6 | 环氧酚醛 | IR190 | 66 | 树脂 | 环氧 | 实测
C6-6 | C6 | 环氧酚醛 | RF401 | 1.66 | 固化剂 | 酚醛 | 实测
C6-6 | C6 | 环氧酚醛 | RF160 | 13.26 | 固化剂 | 酚醛 | 实测
C6-6 | C6 | 环氧酚醛 | IR809 | 0.34 | 树脂 | 环氧 | 实测
C6-6 | C6 | 环氧酚醛 | RF950 | 4.89 | 固化剂 | 酚醛 | 实测
C6-6 | C6 | 环氧酚醛 | RF956 | 2.46 | 固化剂 | 酚醛 | 实测
C6-6 | C6 | 环氧酚醛 | 住友55754G | 0.82 | 树脂 | 环氧 | 实测
C6-6 | C6 | 环氧酚醛 | 1510蜡 | 1.47 | 助剂 | 其他 | 实测
C6-6 | C6 | 环氧酚醛 | AZ088 | 0.06 | 助剂 | 其他 | 实测
C6-6 | C6 | 环氧酚醛 | 正丁醇 | 2.79 | 溶剂 | 其他 | 实测
C6-6 | C6 | 环氧酚醛 | 补加混合液 | 17.38 | 溶剂 | 其他 | 实测
C6-6 | C6 | 环氧酚醛 | 10%磷酸 | 1.5 | 助剂 | 其他 | 实测
C6-7 | C6 | 环氧酚醛 | IR190 | 66 | 树脂 | 环氧 | 实测
C6-7 | C6 | 环氧酚醛 | RF401 | 0.52 | 固化剂 | 酚醛 | 实测
C6-7 | C6 | 环氧酚醛 | RF160 | 9.62 | 固化剂 | 酚醛 | 实测
C6-7 | C6 | 环氧酚醛 | IR809 | 0.24 | 树脂 | 环氧 | 实测
C6-7 | C6 | 环氧酚醛 | RF950 | 1.73 | 固化剂 | 酚醛 | 实测
C6-7 | C6 | 环氧酚醛 | RF956 | 2.36 | 固化剂 | 酚醛 | 实测
C6-7 | C6 | 环氧酚醛 | RH601 | 2.95 | 固化剂 | 酚醛 | 实测
C6-7 | C6 | 环氧酚醛 | 1510蜡 | 1.41 | 助剂 | 其他 | 实测
C6-7 | C6 | 环氧酚醛 | AZ088 | 0.06 | 助剂 | 其他 | 实测
C6-7 | C6 | 环氧酚醛 | 正丁醇 | 3.76 | 溶剂 | 其他 | 实测
C6-7 | C6 | 环氧酚醛 | 补加混合液 | 10.86 | 溶剂 | 其他 | 实测
C6-8 | C6 | 环氧酚醛 | IR190 | 66 | 树脂 | 环氧 | 实测
C6-8 | C6 | 环氧酚醛 | RF401 | 1.8 | 固化剂 | 酚醛 | 实测
C6-8 | C6 | 环氧酚醛 | RF160 | 6.61 | 固化剂 | 酚醛 | 实测
C6-8 | C6 | 环氧酚醛 | IR809 | 0.43 | 树脂 | 环氧 | 实测
C6-8 | C6 | 环氧酚醛 | RF516 | 2.25 | 固化剂 | 酚醛 | 实测
C6-8 | C6 | 环氧酚醛 | RH601 | 3.41 | 固化剂 | 酚醛 | 实测
C6-8 | C6 | 环氧酚醛 | 1510蜡 | 1.27 | 助剂 | 其他 | 实测
C6-8 | C6 | 环氧酚醛 | AZ088 | 0.06 | 助剂 | 其他 | 实测
C6-8 | C6 | 环氧酚醛 | 正丁醇 | 6.06 | 溶剂 | 其他 | 实测
C6-8 | C6 | 环氧酚醛 | 补加混合液 | 6.03 | 溶剂 | 其他 | 实测
C6-8 | C6 | 环氧酚醛 | 10%磷酸 | 0.25 | 助剂 | 其他 | 实测
D7-1 | D7 | 环氧酚醛 | IR190 | 66.11 | 树脂 | 环氧 | 实测
D7-1 | D7 | 环氧酚醛 | RF401 | 1.66 | 固化剂 | 酚醛 | 实测
D7-1 | D7 | 环氧酚醛 | 1510蜡 | 1.98 | 助剂 | 其他 | 实测
D7-1 | D7 | 环氧酚醛 | AZ088 | 0.06 | 助剂 | 其他 | 实测
D7-1 | D7 | 环氧酚醛 | 补加混合液 | 0.63 | 溶剂 | 其他 | 实测
D7-1 | D7 | 环氧酚醛 | 10%磷酸 | 0.5 | 助剂 | 其他 | 实测
D7-2 | D7 | 环氧酚醛 | IR190 | 65.87 | 树脂 | 环氧 | 实测
D7-2 | D7 | 环氧酚醛 | RF401 | 4.95 | 固化剂 | 酚醛 | 实测
D7-2 | D7 | 环氧酚醛 | 1510蜡 | 1.99 | 助剂 | 其他 | 实测
D7-2 | D7 | 环氧酚醛 | AZ088 | 0.06 | 助剂 | 其他 | 实测
D7-2 | D7 | 环氧酚醛 | 补加混合液 | 3.95 | 溶剂 | 其他 | 实测
D7-2 | D7 | 环氧酚醛 | 10%磷酸 | 0.5 | 助剂 | 其他 | 实测
D7-3 | D7 | 环氧酚醛 | IR190 | 66.09 | 树脂 | 环氧 | 实测
D7-3 | D7 | 环氧酚醛 | RF401 | 9.96 | 固化剂 | 酚醛 | 实测
D7-3 | D7 | 环氧酚醛 | 1510蜡 | 1.99 | 助剂 | 其他 | 实测
D7-3 | D7 | 环氧酚醛 | AZ088 | 0.06 | 助剂 | 其他 | 实测
D7-3 | D7 | 环氧酚醛 | 补加混合液 | 8.87 | 溶剂 | 其他 | 实测
D7-3 | D7 | 环氧酚醛 | 10%磷酸 | 0.56 | 助剂 | 其他 | 实测
D7-4 | D7 | 环氧酚醛 | IR190 | 65.94 | 树脂 | 环氧 | 实测
D7-4 | D7 | 环氧酚醛 | RF401 | 16.47 | 固化剂 | 酚醛 | 实测
D7-4 | D7 | 环氧酚醛 | 1510蜡 | 2.01 | 助剂 | 其他 | 实测
D7-4 | D7 | 环氧酚醛 | AZ088 | 0.06 | 助剂 | 其他 | 实测
D7-4 | D7 | 环氧酚醛 | 补加混合液 | 15.49 | 溶剂 | 其他 | 实测
D7-4 | D7 | 环氧酚醛 | 10%磷酸 | 0.51 | 助剂 | 其他 | 实测
D7-5 | D7 | 环氧酚醛 | IR190 | 65.94 | 树脂 | 环氧 | 实测
D7-5 | D7 | 环氧酚醛 | RF160 | 1.64 | 固化剂 | 酚醛 | 实测
D7-5 | D7 | 环氧酚醛 | 1510蜡 | 2.03 | 助剂 | 其他 | 实测
D7-5 | D7 | 环氧酚醛 | AZ088 | 0.06 | 助剂 | 其他 | 实测
D7-5 | D7 | 环氧酚醛 | 补加混合液 | 0.65 | 溶剂 | 其他 | 实测
D7-5 | D7 | 环氧酚醛 | 10%磷酸 | 0.56 | 助剂 | 其他 | 实测
D7-6 | D7 | 环氧酚醛 | IR190 | 65.95 | 树脂 | 环氧 | 实测
D7-6 | D7 | 环氧酚醛 | RF160 | 5.02 | 固化剂 | 酚醛 | 实测
D7-6 | D7 | 环氧酚醛 | 1510蜡 | 2.11 | 助剂 | 其他 | 实测
D7-6 | D7 | 环氧酚醛 | AZ088 | 0.06 | 助剂 | 其他 | 实测
D7-6 | D7 | 环氧酚醛 | 补加混合液 | 3.91 | 溶剂 | 其他 | 实测
D7-6 | D7 | 环氧酚醛 | 10%磷酸 | 0.52 | 助剂 | 其他 | 实测
D7-7 | D7 | 环氧酚醛 | IR190 | 65.87 | 树脂 | 环氧 | 实测
D7-7 | D7 | 环氧酚醛 | RF160 | 9.91 | 固化剂 | 酚醛 | 实测
D7-7 | D7 | 环氧酚醛 | 1510蜡 | 2 | 助剂 | 其他 | 实测
D7-7 | D7 | 环氧酚醛 | AZ088 | 0.06 | 助剂 | 其他 | 实测
D7-7 | D7 | 环氧酚醛 | 补加混合液 | 8.89 | 溶剂 | 其他 | 实测
D7-7 | D7 | 环氧酚醛 | 10%磷酸 | 0.52 | 助剂 | 其他 | 实测
D7-8 | D7 | 环氧酚醛 | IR190 | 65.99 | 树脂 | 环氧 | 实测
D7-8 | D7 | 环氧酚醛 | RF160 | 16.48 | 固化剂 | 酚醛 | 实测
D7-8 | D7 | 环氧酚醛 | 1510蜡 | 1.98 | 助剂 | 其他 | 实测
D7-8 | D7 | 环氧酚醛 | AZ088 | 0.06 | 助剂 | 其他 | 实测
D7-8 | D7 | 环氧酚醛 | 补加混合液 | 15.48 | 溶剂 | 其他 | 实测
D7-8 | D7 | 环氧酚醛 | 10%磷酸 | 0.51 | 助剂 | 其他 | 实测
D7-9 | D7 | 环氧酚醛 | IR190 | 66.17 | 树脂 | 环氧 | 实测
D7-9 | D7 | 环氧酚醛 | IR809 | 3.82 | 树脂 | 环氧 | 实测
D7-9 | D7 | 环氧酚醛 | RH601 | 3.3 | 固化剂 | 酚醛 | 实测
D7-9 | D7 | 环氧酚醛 | 1510蜡 | 1.99 | 助剂 | 其他 | 实测
D7-9 | D7 | 环氧酚醛 | AZ088 | 0.06 | 助剂 | 其他 | 实测
D7-9 | D7 | 环氧酚醛 | 补加混合液 | 2.13 | 溶剂 | 其他 | 实测
D7-9 | D7 | 环氧酚醛 | 10%磷酸 | 0.52 | 助剂 | 其他 | 实测
D7-10 | D7 | 环氧酚醛 | IR190 | 65.93 | 树脂 | 环氧 | 实测
D7-10 | D7 | 环氧酚醛 | IR809 | 11.26 | 树脂 | 环氧 | 实测
D7-10 | D7 | 环氧酚醛 | RH601 | 3.08 | 固化剂 | 酚醛 | 实测
D7-10 | D7 | 环氧酚醛 | 1510蜡 | 2.01 | 助剂 | 其他 | 实测
D7-10 | D7 | 环氧酚醛 | AZ088 | 0.06 | 助剂 | 其他 | 实测
D7-10 | D7 | 环氧酚醛 | 补加混合液 | 1.8 | 溶剂 | 其他 | 实测
D7-10 | D7 | 环氧酚醛 | 10%磷酸 | 0.53 | 助剂 | 其他 | 实测
D7-11 | D7 | 环氧酚醛 | IR190 | 65.88 | 树脂 | 环氧 | 实测
D7-11 | D7 | 环氧酚醛 | IR809 | 22.48 | 树脂 | 环氧 | 实测
D7-11 | D7 | 环氧酚醛 | RH601 | 3.01 | 固化剂 | 酚醛 | 实测
D7-11 | D7 | 环氧酚醛 | 1510蜡 | 2.09 | 助剂 | 其他 | 实测
D7-11 | D7 | 环氧酚醛 | AZ088 | 0.06 | 助剂 | 其他 | 实测
D7-11 | D7 | 环氧酚醛 | 补加混合液 | 1.41 | 溶剂 | 其他 | 实测
D7-11 | D7 | 环氧酚醛 | 10%磷酸 | 0.52 | 助剂 | 其他 | 实测
D7-12 | D7 | 环氧酚醛 | IR190 | 66.15 | 树脂 | 环氧 | 实测
D7-12 | D7 | 环氧酚醛 | IR809 | 37.49 | 树脂 | 环氧 | 实测
D7-12 | D7 | 环氧酚醛 | RH601 | 3.01 | 固化剂 | 酚醛 | 实测
D7-12 | D7 | 环氧酚醛 | 1510蜡 | 2.27 | 助剂 | 其他 | 实测
D7-12 | D7 | 环氧酚醛 | AZ088 | 0.06 | 助剂 | 其他 | 实测
D7-12 | D7 | 环氧酚醛 | 补加混合液 | 0.83 | 溶剂 | 其他 | 实测
D7-12 | D7 | 环氧酚醛 | 10%磷酸 | 0.54 | 助剂 | 其他 | 实测
D7-13 | D7 | 环氧酚醛 | IR190 | 65.81 | 树脂 | 环氧 | 实测
D7-13 | D7 | 环氧酚醛 | RF516 | 1.98 | 固化剂 | 酚醛 | 实测
D7-13 | D7 | 环氧酚醛 | 1510蜡 | 1.98 | 助剂 | 其他 | 实测
D7-13 | D7 | 环氧酚醛 | AZ088 | 0.06 | 助剂 | 其他 | 实测
D7-13 | D7 | 环氧酚醛 | 补加混合液 | 0.28 | 溶剂 | 其他 | 实测
D7-13 | D7 | 环氧酚醛 | 10%磷酸 | 0.55 | 助剂 | 其他 | 实测
D7-14 | D7 | 环氧酚醛 | IR190 | 66.13 | 树脂 | 环氧 | 实测
D7-14 | D7 | 环氧酚醛 | RF516 | 6.04 | 固化剂 | 酚醛 | 实测
D7-14 | D7 | 环氧酚醛 | 1510蜡 | 1.97 | 助剂 | 其他 | 实测
D7-14 | D7 | 环氧酚醛 | AZ088 | 0.06 | 助剂 | 其他 | 实测
D7-14 | D7 | 环氧酚醛 | 补加混合液 | 2.98 | 溶剂 | 其他 | 实测
D7-14 | D7 | 环氧酚醛 | 10%磷酸 | 0.49 | 助剂 | 其他 | 实测
D7-15 | D7 | 环氧酚醛 | IR190 | 65.9 | 树脂 | 环氧 | 实测
D7-15 | D7 | 环氧酚醛 | RF516 | 11.92 | 固化剂 | 酚醛 | 实测
D7-15 | D7 | 环氧酚醛 | 1510蜡 | 2.01 | 助剂 | 其他 | 实测
D7-15 | D7 | 环氧酚醛 | AZ088 | 0.06 | 助剂 | 其他 | 实测
D7-15 | D7 | 环氧酚醛 | 补加混合液 | 6.87 | 溶剂 | 其他 | 实测
D7-15 | D7 | 环氧酚醛 | 10%磷酸 | 0.53 | 助剂 | 其他 | 实测
D7-16 | D7 | 环氧酚醛 | IR190 | 65.86 | 树脂 | 环氧 | 实测
D7-16 | D7 | 环氧酚醛 | RF516 | 19.81 | 固化剂 | 酚醛 | 实测
D7-16 | D7 | 环氧酚醛 | 1510蜡 | 2.13 | 助剂 | 其他 | 实测
D7-16 | D7 | 环氧酚醛 | AZ088 | 0.06 | 助剂 | 其他 | 实测
D7-16 | D7 | 环氧酚醛 | 补加混合液 | 12.16 | 溶剂 | 其他 | 实测
D7-16 | D7 | 环氧酚醛 | 10%磷酸 | 0.55 | 助剂 | 其他 | 实测
D7-17 | D7 | 环氧酚醛 | IR190 | 66.02 | 树脂 | 环氧 | 实测
D7-17 | D7 | 环氧酚醛 | RF950 | 2.4 | 固化剂 | 酚醛 | 实测
D7-17 | D7 | 环氧酚醛 | 1510蜡 | 2.04 | 助剂 | 其他 | 实测
D7-17 | D7 | 环氧酚醛 | AZ088 | 0.06 | 助剂 | 其他 | 实测
D7-17 | D7 | 环氧酚醛 | 补加混合液 | 0.04 | 溶剂 | 其他 | 实测
D7-17 | D7 | 环氧酚醛 | 10%磷酸 | 0.32 | 助剂 | 其他 | 实测
D7-18 | D7 | 环氧酚醛 | IR190 | 66.07 | 树脂 | 环氧 | 实测
D7-18 | D7 | 环氧酚醛 | RF950 | 7.13 | 固化剂 | 酚醛 | 实测
D7-18 | D7 | 环氧酚醛 | 1510蜡 | 2.03 | 助剂 | 其他 | 实测
D7-18 | D7 | 环氧酚醛 | AZ088 | 0.06 | 助剂 | 其他 | 实测
D7-18 | D7 | 环氧酚醛 | 补加混合液 | 1.83 | 溶剂 | 其他 | 实测
D7-18 | D7 | 环氧酚醛 | 10%磷酸 | 0.59 | 助剂 | 其他 | 实测
D7-19 | D7 | 环氧酚醛 | IR190 | 66.03 | 树脂 | 环氧 | 实测
D7-19 | D7 | 环氧酚醛 | RF950 | 14.36 | 固化剂 | 酚醛 | 实测
D7-19 | D7 | 环氧酚醛 | 1510蜡 | 2.01 | 助剂 | 其他 | 实测
D7-19 | D7 | 环氧酚醛 | AZ088 | 0.06 | 助剂 | 其他 | 实测
D7-19 | D7 | 环氧酚醛 | 补加混合液 | 4.7 | 溶剂 | 其他 | 实测
D7-19 | D7 | 环氧酚醛 | 10%磷酸 | 0.5 | 助剂 | 其他 | 实测
D7-20 | D7 | 环氧酚醛 | IR190 | 66.14 | 树脂 | 环氧 | 实测
D7-20 | D7 | 环氧酚醛 | RF950 | 23.87 | 固化剂 | 酚醛 | 实测
D7-20 | D7 | 环氧酚醛 | 1510蜡 | 1.99 | 助剂 | 其他 | 实测
D7-20 | D7 | 环氧酚醛 | AZ088 | 0.06 | 助剂 | 其他 | 实测
D7-20 | D7 | 环氧酚醛 | 补加混合液 | 8.22 | 溶剂 | 其他 | 实测
D7-20 | D7 | 环氧酚醛 | 10%磷酸 | 0.51 | 助剂 | 其他 | 实测
D7-21 | D7 | 环氧酚醛 | IR190 | 66.03 | 树脂 | 环氧 | 实测
D7-21 | D7 | 环氧酚醛 | RF956 | 1.81 | 固化剂 | 酚醛 | 实测
D7-21 | D7 | 环氧酚醛 | 1510蜡 | 2 | 助剂 | 其他 | 实测
D7-21 | D7 | 环氧酚醛 | AZ088 | 0.06 | 助剂 | 其他 | 实测
D7-21 | D7 | 环氧酚醛 | 补加混合液 | 0.46 | 溶剂 | 其他 | 实测
D7-21 | D7 | 环氧酚醛 | 10%磷酸 | 0.55 | 助剂 | 其他 | 实测
D7-22 | D7 | 环氧酚醛 | IR190 | 66.06 | 树脂 | 环氧 | 实测
D7-22 | D7 | 环氧酚醛 | RF956 | 5.63 | 固化剂 | 酚醛 | 实测
D7-22 | D7 | 环氧酚醛 | 1510蜡 | 2.03 | 助剂 | 其他 | 实测
D7-22 | D7 | 环氧酚醛 | AZ088 | 0.06 | 助剂 | 其他 | 实测
D7-22 | D7 | 环氧酚醛 | 补加混合液 | 3.5 | 溶剂 | 其他 | 实测
D7-22 | D7 | 环氧酚醛 | 10%磷酸 | 0.56 | 助剂 | 其他 | 实测
D7-23 | D7 | 环氧酚醛 | IR190 | 65.96 | 树脂 | 环氧 | 实测
D7-23 | D7 | 环氧酚醛 | RF956 | 10.86 | 固化剂 | 酚醛 | 实测
D7-23 | D7 | 环氧酚醛 | 1510蜡 | 1.98 | 助剂 | 其他 | 实测
D7-23 | D7 | 环氧酚醛 | AZ088 | 0.06 | 助剂 | 其他 | 实测
D7-23 | D7 | 环氧酚醛 | 补加混合液 | 8.05 | 溶剂 | 其他 | 实测
D7-23 | D7 | 环氧酚醛 | 10%磷酸 | 0.54 | 助剂 | 其他 | 实测
D7-24 | D7 | 环氧酚醛 | IR190 | 66.19 | 树脂 | 环氧 | 实测
D7-24 | D7 | 环氧酚醛 | RF956 | 18.07 | 固化剂 | 酚醛 | 实测
D7-24 | D7 | 环氧酚醛 | 1510蜡 | 2.04 | 助剂 | 其他 | 实测
D7-24 | D7 | 环氧酚醛 | AZ088 | 0.06 | 助剂 | 其他 | 实测
D7-24 | D7 | 环氧酚醛 | 补加混合液 | 14.05 | 溶剂 | 其他 | 实测
D7-24 | D7 | 环氧酚醛 | 10%磷酸 | 0.54 | 助剂 | 其他 | 实测
D7-25 | D7 | 环氧酚醛 | IR190 | 65.95 | 树脂 | 环氧 | 实测
D7-25 | D7 | 环氧酚醛 | 住友55754G | 1.68 | 树脂 | 环氧 | 实测
D7-25 | D7 | 环氧酚醛 | 1510蜡 | 2.09 | 助剂 | 其他 | 实测
D7-25 | D7 | 环氧酚醛 | AZ088 | 0.06 | 助剂 | 其他 | 实测
D7-25 | D7 | 环氧酚醛 | 补加混合液 | 0.66 | 溶剂 | 其他 | 实测
D7-25 | D7 | 环氧酚醛 | 10%磷酸 | 0.49 | 助剂 | 其他 | 实测
D7-26 | D7 | 环氧酚醛 | IR190 | 66.05 | 树脂 | 环氧 | 实测
D7-26 | D7 | 环氧酚醛 | 住友55754G | 4.79 | 树脂 | 环氧 | 实测
D7-26 | D7 | 环氧酚醛 | 1510蜡 | 2.01 | 助剂 | 其他 | 实测
D7-26 | D7 | 环氧酚醛 | AZ088 | 0.06 | 助剂 | 其他 | 实测
D7-26 | D7 | 环氧酚醛 | 补加混合液 | 4.23 | 溶剂 | 其他 | 实测
D7-26 | D7 | 环氧酚醛 | 10%磷酸 | 0.5 | 助剂 | 其他 | 实测
D7-27 | D7 | 环氧酚醛 | IR190 | 65.97 | 树脂 | 环氧 | 实测
D7-27 | D7 | 环氧酚醛 | 住友55754G | 9.51 | 树脂 | 环氧 | 实测
D7-27 | D7 | 环氧酚醛 | 1510蜡 | 1.99 | 助剂 | 其他 | 实测
D7-27 | D7 | 环氧酚醛 | AZ088 | 0.06 | 助剂 | 其他 | 实测
D7-27 | D7 | 环氧酚醛 | 补加混合液 | 9.27 | 溶剂 | 其他 | 实测
D7-27 | D7 | 环氧酚醛 | 10%磷酸 | 0.54 | 助剂 | 其他 | 实测
D7-28 | D7 | 环氧酚醛 | IR190 | 65.96 | 树脂 | 环氧 | 实测
D7-28 | D7 | 环氧酚醛 | 住友55754G | 15.89 | 树脂 | 环氧 | 实测
D7-28 | D7 | 环氧酚醛 | 1510蜡 | 2.01 | 助剂 | 其他 | 实测
D7-28 | D7 | 环氧酚醛 | AZ088 | 0.06 | 助剂 | 其他 | 实测
D7-28 | D7 | 环氧酚醛 | 补加混合液 | 16.18 | 溶剂 | 其他 | 实测
D7-28 | D7 | 环氧酚醛 | 10%磷酸 | 0.51 | 助剂 | 其他 | 实测
D7-29 | D7 | 环氧酚醛 | IR190 | 65.88 | 树脂 | 环氧 | 实测
D7-29 | D7 | 环氧酚醛 | RF401 | 7.3 | 固化剂 | 酚醛 | 实测
D7-29 | D7 | 环氧酚醛 | RH601 | 15.02 | 固化剂 | 酚醛 | 实测
D7-29 | D7 | 环氧酚醛 | 1510蜡 | 2.19 | 助剂 | 其他 | 实测
D7-29 | D7 | 环氧酚醛 | AZ088 | 0.06 | 助剂 | 其他 | 实测
D7-29 | D7 | 环氧酚醛 | 补加混合液 | 22.52 | 溶剂 | 其他 | 实测
D7-29 | D7 | 环氧酚醛 | 10%磷酸 | 0.49 | 助剂 | 其他 | 实测
D7-30 | D7 | 环氧酚醛 | IR190 | 66.03 | 树脂 | 环氧 | 实测
D7-30 | D7 | 环氧酚醛 | RF160 | 7.86 | 固化剂 | 酚醛 | 实测
D7-30 | D7 | 环氧酚醛 | RH601 | 15.15 | 固化剂 | 酚醛 | 实测
D7-30 | D7 | 环氧酚醛 | 1510蜡 | 2.05 | 助剂 | 其他 | 实测
D7-30 | D7 | 环氧酚醛 | AZ088 | 0.06 | 助剂 | 其他 | 实测
D7-30 | D7 | 环氧酚醛 | 补加混合液 | 22.76 | 溶剂 | 其他 | 实测
D7-30 | D7 | 环氧酚醛 | 10%磷酸 | 0.55 | 助剂 | 其他 | 实测
D7-31 | D7 | 环氧酚醛 | IR190 | 66.06 | 树脂 | 环氧 | 实测
D7-31 | D7 | 环氧酚醛 | IR809 | 15.16 | 树脂 | 环氧 | 实测
D7-31 | D7 | 环氧酚醛 | RH601 | 15.03 | 固化剂 | 酚醛 | 实测
D7-31 | D7 | 环氧酚醛 | 1510蜡 | 1.97 | 助剂 | 其他 | 实测
D7-31 | D7 | 环氧酚醛 | AZ088 | 0.06 | 助剂 | 其他 | 实测
D7-31 | D7 | 环氧酚醛 | 补加混合液 | 14.75 | 溶剂 | 其他 | 实测
D7-31 | D7 | 环氧酚醛 | 10%磷酸 | 0.54 | 助剂 | 其他 | 实测
D7-32 | D7 | 环氧酚醛 | IR190 | 66.07 | 树脂 | 环氧 | 实测
D7-32 | D7 | 环氧酚醛 | RF516 | 8.77 | 固化剂 | 酚醛 | 实测
D7-32 | D7 | 环氧酚醛 | RH601 | 15.15 | 固化剂 | 酚醛 | 实测
D7-32 | D7 | 环氧酚醛 | 1510蜡 | 2.08 | 助剂 | 其他 | 实测
D7-32 | D7 | 环氧酚醛 | AZ088 | 0.06 | 助剂 | 其他 | 实测
D7-32 | D7 | 环氧酚醛 | 补加混合液 | 21.67 | 溶剂 | 其他 | 实测
D7-32 | D7 | 环氧酚醛 | 10%磷酸 | 0.54 | 助剂 | 其他 | 实测
D7-33 | D7 | 环氧酚醛 | IR190 | 66.19 | 树脂 | 环氧 | 实测
D7-33 | D7 | 环氧酚醛 | RF950 | 10.67 | 固化剂 | 酚醛 | 实测
D7-33 | D7 | 环氧酚醛 | RH601 | 15.05 | 固化剂 | 酚醛 | 实测
D7-33 | D7 | 环氧酚醛 | 1510蜡 | 2.03 | 助剂 | 其他 | 实测
D7-33 | D7 | 环氧酚醛 | AZ088 | 0.06 | 助剂 | 其他 | 实测
D7-33 | D7 | 环氧酚醛 | 补加混合液 | 19.38 | 溶剂 | 其他 | 实测
D7-33 | D7 | 环氧酚醛 | 10%磷酸 | 0.49 | 助剂 | 其他 | 实测
D7-34 | D7 | 环氧酚醛 | IR190 | 65.99 | 树脂 | 环氧 | 实测
D7-34 | D7 | 环氧酚醛 | RF956 | 8.03 | 固化剂 | 酚醛 | 实测
D7-34 | D7 | 环氧酚醛 | RH601 | 15.24 | 固化剂 | 酚醛 | 实测
D7-34 | D7 | 环氧酚醛 | 1510蜡 | 2.03 | 助剂 | 其他 | 实测
D7-34 | D7 | 环氧酚醛 | AZ088 | 0.06 | 助剂 | 其他 | 实测
D7-34 | D7 | 环氧酚醛 | 补加混合液 | 21.8 | 溶剂 | 其他 | 实测
D7-34 | D7 | 环氧酚醛 | 10%磷酸 | 0.51 | 助剂 | 其他 | 实测
D7-35 | D7 | 环氧酚醛 | IR190 | 65.9 | 树脂 | 环氧 | 实测
D7-35 | D7 | 环氧酚醛 | RH601 | 15.54 | 固化剂 | 酚醛 | 实测
D7-35 | D7 | 环氧酚醛 | 住友55754G | 7.03 | 树脂 | 环氧 | 实测
D7-35 | D7 | 环氧酚醛 | 1510蜡 | 1.99 | 助剂 | 其他 | 实测
D7-35 | D7 | 环氧酚醛 | AZ088 | 0.06 | 助剂 | 其他 | 实测
D7-35 | D7 | 环氧酚醛 | 补加混合液 | 23.04 | 溶剂 | 其他 | 实测
D7-35 | D7 | 环氧酚醛 | 10%磷酸 | 0.53 | 助剂 | 其他 | 实测
C7-1 | C7 | 环氧酚醛 | IR190 | 66 | 树脂 | 环氧 | 实测
C7-1 | C7 | 环氧酚醛 | RF401 | 5.84 | 固化剂 | 酚醛 | 实测
C7-1 | C7 | 环氧酚醛 | RH601 | 5.78 | 固化剂 | 酚醛 | 实测
C7-1 | C7 | 环氧酚醛 | 1510蜡 | 2.07 | 助剂 | 其他 | 实测
C7-1 | C7 | 环氧酚醛 | AZ088 | 0.06 | 助剂 | 其他 | 实测
C7-1 | C7 | 环氧酚醛 | 补加混合液 | 13.66 | 溶剂 | 其他 | 实测
C7-1 | C7 | 环氧酚醛 | 10%磷酸 | 0.5 | 助剂 | 其他 | 实测
C7-2 | C7 | 环氧酚醛 | IR190 | 66 | 树脂 | 环氧 | 实测
C7-2 | C7 | 环氧酚醛 | RF401 | 6.58 | 固化剂 | 酚醛 | 实测
C7-2 | C7 | 环氧酚醛 | RH601 | 10.13 | 固化剂 | 酚醛 | 实测
C7-2 | C7 | 环氧酚醛 | 1510蜡 | 2.13 | 助剂 | 其他 | 实测
C7-2 | C7 | 环氧酚醛 | AZ088 | 0.06 | 助剂 | 其他 | 实测
C7-2 | C7 | 环氧酚醛 | 补加混合液 | 18.15 | 溶剂 | 其他 | 实测
C7-2 | C7 | 环氧酚醛 | 10%磷酸 | 0.5 | 助剂 | 其他 | 实测
C7-3 | C7 | 环氧酚醛 | IR190 | 66 | 树脂 | 环氧 | 实测
C7-3 | C7 | 环氧酚醛 | RF160 | 5.96 | 固化剂 | 酚醛 | 实测
C7-3 | C7 | 环氧酚醛 | RH601 | 4.95 | 固化剂 | 酚醛 | 实测
C7-3 | C7 | 环氧酚醛 | 1510蜡 | 2.08 | 助剂 | 其他 | 实测
C7-3 | C7 | 环氧酚醛 | AZ088 | 0.06 | 助剂 | 其他 | 实测
C7-3 | C7 | 环氧酚醛 | 补加混合液 | 10.99 | 溶剂 | 其他 | 实测
C7-3 | C7 | 环氧酚醛 | 10%磷酸 | 0.53 | 助剂 | 其他 | 实测
C7-4 | C7 | 环氧酚醛 | IR190 | 66 | 树脂 | 环氧 | 实测
C7-4 | C7 | 环氧酚醛 | RF160 | 6.98 | 固化剂 | 酚醛 | 实测
C7-4 | C7 | 环氧酚醛 | RH601 | 9.62 | 固化剂 | 酚醛 | 实测
C7-4 | C7 | 环氧酚醛 | 1510蜡 | 2.06 | 助剂 | 其他 | 实测
C7-4 | C7 | 环氧酚醛 | AZ088 | 0.06 | 助剂 | 其他 | 实测
C7-4 | C7 | 环氧酚醛 | 补加混合液 | 16.04 | 溶剂 | 其他 | 实测
C7-4 | C7 | 环氧酚醛 | 10%磷酸 | 0.54 | 助剂 | 其他 | 实测
C7-5 | C7 | 环氧酚醛 | IR190 | 66 | 树脂 | 环氧 | 实测
C7-5 | C7 | 环氧酚醛 | IR809 | 12.69 | 树脂 | 环氧 | 实测
C7-5 | C7 | 环氧酚醛 | RH601 | 7.44 | 固化剂 | 酚醛 | 实测
C7-5 | C7 | 环氧酚醛 | 1510蜡 | 2 | 助剂 | 其他 | 实测
C7-5 | C7 | 环氧酚醛 | AZ088 | 0.06 | 助剂 | 其他 | 实测
C7-5 | C7 | 环氧酚醛 | 补加混合液 | 6.52 | 溶剂 | 其他 | 实测
C7-5 | C7 | 环氧酚醛 | 10%磷酸 | 0.53 | 助剂 | 其他 | 实测
C7-6 | C7 | 环氧酚醛 | IR190 | 66 | 树脂 | 环氧 | 实测
C7-6 | C7 | 环氧酚醛 | IR809 | 13.82 | 树脂 | 环氧 | 实测
C7-6 | C7 | 环氧酚醛 | RH601 | 10.94 | 固化剂 | 酚醛 | 实测
C7-6 | C7 | 环氧酚醛 | 1510蜡 | 1.98 | 助剂 | 其他 | 实测
C7-6 | C7 | 环氧酚醛 | AZ088 | 0.06 | 助剂 | 其他 | 实测
C7-6 | C7 | 环氧酚醛 | 补加混合液 | 10.31 | 溶剂 | 其他 | 实测
C7-6 | C7 | 环氧酚醛 | 10%磷酸 | 0.54 | 助剂 | 其他 | 实测
C7-7 | C7 | 环氧酚醛 | IR190 | 66 | 树脂 | 环氧 | 实测
C7-7 | C7 | 环氧酚醛 | RF516 | 7.67 | 固化剂 | 酚醛 | 实测
C7-7 | C7 | 环氧酚醛 | RH601 | 5.29 | 固化剂 | 酚醛 | 实测
C7-7 | C7 | 环氧酚醛 | 1510蜡 | 2.01 | 助剂 | 其他 | 实测
C7-7 | C7 | 环氧酚醛 | AZ088 | 0.06 | 助剂 | 其他 | 实测
C7-7 | C7 | 环氧酚醛 | 补加混合液 | 9.5 | 溶剂 | 其他 | 实测
C7-7 | C7 | 环氧酚醛 | 10%磷酸 | 0.51 | 助剂 | 其他 | 实测
C7-8 | C7 | 环氧酚醛 | IR190 | 66 | 树脂 | 环氧 | 实测
C7-8 | C7 | 环氧酚醛 | RF516 | 8.37 | 固化剂 | 酚醛 | 实测
C7-8 | C7 | 环氧酚醛 | RH601 | 10.15 | 固化剂 | 酚醛 | 实测
C7-8 | C7 | 环氧酚醛 | 1510蜡 | 2.04 | 助剂 | 其他 | 实测
C7-8 | C7 | 环氧酚醛 | AZ088 | 0.06 | 助剂 | 其他 | 实测
C7-8 | C7 | 环氧酚醛 | 补加混合液 | 15.49 | 溶剂 | 其他 | 实测
C7-8 | C7 | 环氧酚醛 | 10%磷酸 | 0.52 | 助剂 | 其他 | 实测
R01-01 | R01 | 环氧酚醛 | IR190 | 66 | 树脂 | 环氧 | 实测
R01-01 | R01 | 环氧酚醛 | IR809 | 0.13 | 树脂 | 环氧 | 实测
R01-01 | R01 | 环氧酚醛 | RF516 | 2.61 | 固化剂 | 酚醛 | 实测
R01-01 | R01 | 环氧酚醛 | RF956 | 1.5 | 固化剂 | 酚醛 | 实测
R01-01 | R01 | 环氧酚醛 | 1510蜡 | 0.78 | 助剂 | 其他 | 实测
R01-01 | R01 | 环氧酚醛 | AZ088 | 0.06 | 助剂 | 其他 | 实测
R01-01 | R01 | 环氧酚醛 | 正丁醇 | 1.5 | 溶剂 | 其他 | 实测
R01-01 | R01 | 环氧酚醛 | 补加混合液 | 1.2559 | 溶剂 | 其他 | 实测
R01-02 | R01 | 环氧酚醛 | IR190 | 66 | 树脂 | 环氧 | 实测
R01-02 | R01 | 环氧酚醛 | RF401 | 0.93 | 固化剂 | 酚醛 | 实测
R01-02 | R01 | 环氧酚醛 | RF516 | 0.44 | 固化剂 | 酚醛 | 实测
R01-02 | R01 | 环氧酚醛 | RF950 | 6.29 | 固化剂 | 酚醛 | 实测
R01-02 | R01 | 环氧酚醛 | RF956 | 6.6 | 固化剂 | 酚醛 | 实测
R01-02 | R01 | 环氧酚醛 | 住友55754G | 0.33 | 树脂 | 环氧 | 实测
R01-02 | R01 | 环氧酚醛 | 1510蜡 | 2.99 | 助剂 | 其他 | 实测
R01-02 | R01 | 环氧酚醛 | AZ088 | 0.06 | 助剂 | 其他 | 实测
R01-02 | R01 | 环氧酚醛 | 正丁醇 | 5.4 | 溶剂 | 其他 | 实测
R01-02 | R01 | 环氧酚醛 | 补加混合液 | 1.2963 | 溶剂 | 其他 | 实测
R01-02 | R01 | 环氧酚醛 | 10%磷酸 | 2.3581 | 助剂 | 其他 | 实测
R01-03 | R01 | 环氧酚醛 | IR190 | 66 | 树脂 | 环氧 | 实测
R01-03 | R01 | 环氧酚醛 | IR809 | 0.43 | 树脂 | 环氧 | 实测
R01-03 | R01 | 环氧酚醛 | RF516 | 2.2 | 固化剂 | 酚醛 | 实测
R01-03 | R01 | 环氧酚醛 | RF950 | 4.91 | 固化剂 | 酚醛 | 实测
R01-03 | R01 | 环氧酚醛 | RH601 | 0.46 | 固化剂 | 酚醛 | 实测
R01-03 | R01 | 环氧酚醛 | 1510蜡 | 2.09 | 助剂 | 其他 | 实测
R01-03 | R01 | 环氧酚醛 | AZ088 | 0.06 | 助剂 | 其他 | 实测
R01-03 | R01 | 环氧酚醛 | 正丁醇 | 0.06 | 溶剂 | 其他 | 实测
R01-03 | R01 | 环氧酚醛 | 补加混合液 | 3.3247 | 溶剂 | 其他 | 实测
R01-04 | R01 | 环氧酚醛 | IR190 | 66 | 树脂 | 环氧 | 实测
R01-04 | R01 | 环氧酚醛 | RF401 | 0.31 | 固化剂 | 酚醛 | 实测
R01-04 | R01 | 环氧酚醛 | RF160 | 11.7 | 固化剂 | 酚醛 | 实测
R01-04 | R01 | 环氧酚醛 | RF950 | 0.42 | 固化剂 | 酚醛 | 实测
R01-04 | R01 | 环氧酚醛 | 1510蜡 | 2.98 | 助剂 | 其他 | 实测
R01-04 | R01 | 环氧酚醛 | AZ088 | 0.06 | 助剂 | 其他 | 实测
R01-04 | R01 | 环氧酚醛 | 正丁醇 | 3.67 | 溶剂 | 其他 | 实测
R01-04 | R01 | 环氧酚醛 | 补加混合液 | 6.2339 | 溶剂 | 其他 | 实测
R01-04 | R01 | 环氧酚醛 | 10%磷酸 | 1.781 | 助剂 | 其他 | 实测
R01-05 | R01 | 环氧酚醛 | IR190 | 66 | 树脂 | 环氧 | 实测
R01-05 | R01 | 环氧酚醛 | RF160 | 0.96 | 固化剂 | 酚醛 | 实测
R01-05 | R01 | 环氧酚醛 | IR809 | 0.51 | 树脂 | 环氧 | 实测
R01-05 | R01 | 环氧酚醛 | RF516 | 6.12 | 固化剂 | 酚醛 | 实测
R01-05 | R01 | 环氧酚醛 | RF950 | 3.19 | 固化剂 | 酚醛 | 实测
R01-05 | R01 | 环氧酚醛 | RF956 | 6.74 | 固化剂 | 酚醛 | 实测
R01-05 | R01 | 环氧酚醛 | RH601 | 3.18 | 固化剂 | 酚醛 | 实测
R01-05 | R01 | 环氧酚醛 | 住友55754G | 1.2 | 树脂 | 环氧 | 实测
R01-05 | R01 | 环氧酚醛 | 1510蜡 | 3.59 | 助剂 | 其他 | 实测
R01-05 | R01 | 环氧酚醛 | AZ088 | 0.06 | 助剂 | 其他 | 实测
R01-05 | R01 | 环氧酚醛 | 正丁醇 | 7.15 | 溶剂 | 其他 | 实测
R01-05 | R01 | 环氧酚醛 | 补加混合液 | 6.4097 | 溶剂 | 其他 | 实测
R01-05 | R01 | 环氧酚醛 | 10%磷酸 | 2.5015 | 助剂 | 其他 | 实测
R01-06 | R01 | 环氧酚醛 | IR190 | 66 | 树脂 | 环氧 | 实测
R01-06 | R01 | 环氧酚醛 | RF160 | 1.02 | 固化剂 | 酚醛 | 实测
R01-06 | R01 | 环氧酚醛 | IR809 | 0.5 | 树脂 | 环氧 | 实测
R01-06 | R01 | 环氧酚醛 | RF950 | 0.21 | 固化剂 | 酚醛 | 实测
R01-06 | R01 | 环氧酚醛 | RF956 | 3.9 | 固化剂 | 酚醛 | 实测
R01-06 | R01 | 环氧酚醛 | RH601 | 2.2 | 固化剂 | 酚醛 | 实测
R01-06 | R01 | 环氧酚醛 | 1510蜡 | 0.68 | 助剂 | 其他 | 实测
R01-06 | R01 | 环氧酚醛 | AZ088 | 0.06 | 助剂 | 其他 | 实测
R01-06 | R01 | 环氧酚醛 | 正丁醇 | 0.35 | 溶剂 | 其他 | 实测
R01-06 | R01 | 环氧酚醛 | 补加混合液 | 6.1003 | 溶剂 | 其他 | 实测
R01-06 | R01 | 环氧酚醛 | 10%磷酸 | 0.3455 | 助剂 | 其他 | 实测
R01-07 | R01 | 环氧酚醛 | IR190 | 66 | 树脂 | 环氧 | 实测
R01-07 | R01 | 环氧酚醛 | RF401 | 2.35 | 固化剂 | 酚醛 | 实测
R01-07 | R01 | 环氧酚醛 | RH601 | 0.4 | 固化剂 | 酚醛 | 实测
R01-07 | R01 | 环氧酚醛 | 住友55754G | 0.91 | 树脂 | 环氧 | 实测
R01-07 | R01 | 环氧酚醛 | 1510蜡 | 2.05 | 助剂 | 其他 | 实测
R01-07 | R01 | 环氧酚醛 | AZ088 | 0.06 | 助剂 | 其他 | 实测
R01-07 | R01 | 环氧酚醛 | 正丁醇 | 0.55 | 溶剂 | 其他 | 实测
R01-07 | R01 | 环氧酚醛 | 补加混合液 | 2.4449 | 溶剂 | 其他 | 实测
R01-08 | R01 | 环氧酚醛 | IR190 | 66 | 树脂 | 环氧 | 实测
R01-08 | R01 | 环氧酚醛 | RF160 | 1.11 | 固化剂 | 酚醛 | 实测
R01-08 | R01 | 环氧酚醛 | IR809 | 0.19 | 树脂 | 环氧 | 实测
R01-08 | R01 | 环氧酚醛 | RF950 | 0.82 | 固化剂 | 酚醛 | 实测
R01-08 | R01 | 环氧酚醛 | RF956 | 6.5 | 固化剂 | 酚醛 | 实测
R01-08 | R01 | 环氧酚醛 | 1510蜡 | 0.68 | 助剂 | 其他 | 实测
R01-08 | R01 | 环氧酚醛 | AZ088 | 0.06 | 助剂 | 其他 | 实测
R01-08 | R01 | 环氧酚醛 | 正丁醇 | 5.73 | 溶剂 | 其他 | 实测
R01-08 | R01 | 环氧酚醛 | 补加混合液 | 0.9481 | 溶剂 | 其他 | 实测
R01-09 | R01 | 环氧酚醛 | IR190 | 66 | 树脂 | 环氧 | 实测
R01-09 | R01 | 环氧酚醛 | RF401 | 2.64 | 固化剂 | 酚醛 | 实测
R01-09 | R01 | 环氧酚醛 | RF516 | 6.42 | 固化剂 | 酚醛 | 实测
R01-09 | R01 | 环氧酚醛 | RF950 | 5.91 | 固化剂 | 酚醛 | 实测
R01-09 | R01 | 环氧酚醛 | 住友55754G | 0.09 | 树脂 | 环氧 | 实测
R01-09 | R01 | 环氧酚醛 | 1510蜡 | 2.56 | 助剂 | 其他 | 实测
R01-09 | R01 | 环氧酚醛 | AZ088 | 0.06 | 助剂 | 其他 | 实测
R01-09 | R01 | 环氧酚醛 | 正丁醇 | 4.76 | 溶剂 | 其他 | 实测
R01-09 | R01 | 环氧酚醛 | 补加混合液 | 2.4316 | 溶剂 | 其他 | 实测
R01-09 | R01 | 环氧酚醛 | 10%磷酸 | 1.5692 | 助剂 | 其他 | 实测
R01-10 | R01 | 环氧酚醛 | IR190 | 66 | 树脂 | 环氧 | 实测
R01-10 | R01 | 环氧酚醛 | RF401 | 2.1 | 固化剂 | 酚醛 | 实测
R01-10 | R01 | 环氧酚醛 | IR809 | 0.2 | 树脂 | 环氧 | 实测
R01-10 | R01 | 环氧酚醛 | RF956 | 5.33 | 固化剂 | 酚醛 | 实测
R01-10 | R01 | 环氧酚醛 | RH601 | 1.67 | 固化剂 | 酚醛 | 实测
R01-10 | R01 | 环氧酚醛 | 1510蜡 | 2.76 | 助剂 | 其他 | 实测
R01-10 | R01 | 环氧酚醛 | AZ088 | 0.06 | 助剂 | 其他 | 实测
R01-10 | R01 | 环氧酚醛 | 正丁醇 | 5.96 | 溶剂 | 其他 | 实测
R01-10 | R01 | 环氧酚醛 | 补加混合液 | 0.1087 | 溶剂 | 其他 | 实测
R01-10 | R01 | 环氧酚醛 | 10%磷酸 | 2.014 | 助剂 | 其他 | 实测
R01-11 | R01 | 环氧酚醛 | IR190 | 66 | 树脂 | 环氧 | 实测
R01-11 | R01 | 环氧酚醛 | RF160 | 2.73 | 固化剂 | 酚醛 | 实测
R01-11 | R01 | 环氧酚醛 | IR809 | 0.56 | 树脂 | 环氧 | 实测
R01-11 | R01 | 环氧酚醛 | RF516 | 5.61 | 固化剂 | 酚醛 | 实测
R01-11 | R01 | 环氧酚醛 | RF950 | 4.78 | 固化剂 | 酚醛 | 实测
R01-11 | R01 | 环氧酚醛 | RF956 | 3.34 | 固化剂 | 酚醛 | 实测
R01-11 | R01 | 环氧酚醛 | 1510蜡 | 1 | 助剂 | 其他 | 实测
R01-11 | R01 | 环氧酚醛 | AZ088 | 0.06 | 助剂 | 其他 | 实测
R01-11 | R01 | 环氧酚醛 | 正丁醇 | 8.92 | 溶剂 | 其他 | 实测
R01-11 | R01 | 环氧酚醛 | 补加混合液 | 2.0492 | 溶剂 | 其他 | 实测
R01-12 | R01 | 环氧酚醛 | IR190 | 66 | 树脂 | 环氧 | 实测
R01-12 | R01 | 环氧酚醛 | RF160 | 0.28 | 固化剂 | 酚醛 | 实测
R01-12 | R01 | 环氧酚醛 | RF516 | 0.48 | 固化剂 | 酚醛 | 实测
R01-12 | R01 | 环氧酚醛 | RF950 | 6.58 | 固化剂 | 酚醛 | 实测
R01-12 | R01 | 环氧酚醛 | RF956 | 2.37 | 固化剂 | 酚醛 | 实测
R01-12 | R01 | 环氧酚醛 | 1510蜡 | 0.96 | 助剂 | 其他 | 实测
R01-12 | R01 | 环氧酚醛 | AZ088 | 0.06 | 助剂 | 其他 | 实测
R01-12 | R01 | 环氧酚醛 | 正丁醇 | 3.86 | 溶剂 | 其他 | 实测
R01-12 | R01 | 环氧酚醛 | 补加混合液 | 0.8037 | 溶剂 | 其他 | 实测
R01-13 | R01 | 环氧酚醛 | IR190 | 66 | 树脂 | 环氧 | 实测
R01-13 | R01 | 环氧酚醛 | IR809 | 0.41 | 树脂 | 环氧 | 实测
R01-13 | R01 | 环氧酚醛 | RF516 | 6.25 | 固化剂 | 酚醛 | 实测
R01-13 | R01 | 环氧酚醛 | RH601 | 2.51 | 固化剂 | 酚醛 | 实测
R01-13 | R01 | 环氧酚醛 | 1510蜡 | 0.66 | 助剂 | 其他 | 实测
R01-13 | R01 | 环氧酚醛 | AZ088 | 0.06 | 助剂 | 其他 | 实测
R01-13 | R01 | 环氧酚醛 | 正丁醇 | 0.73 | 溶剂 | 其他 | 实测
R01-13 | R01 | 环氧酚醛 | 补加混合液 | 5.8811 | 溶剂 | 其他 | 实测
R01-14 | R01 | 环氧酚醛 | IR190 | 66 | 树脂 | 环氧 | 实测
R01-14 | R01 | 环氧酚醛 | RF401 | 2.22 | 固化剂 | 酚醛 | 实测
R01-14 | R01 | 环氧酚醛 | RF950 | 1.24 | 固化剂 | 酚醛 | 实测
R01-14 | R01 | 环氧酚醛 | RF956 | 2.35 | 固化剂 | 酚醛 | 实测
R01-14 | R01 | 环氧酚醛 | 住友55754G | 0.44 | 树脂 | 环氧 | 实测
R01-14 | R01 | 环氧酚醛 | 1510蜡 | 1.72 | 助剂 | 其他 | 实测
R01-14 | R01 | 环氧酚醛 | AZ088 | 0.06 | 助剂 | 其他 | 实测
R01-14 | R01 | 环氧酚醛 | 正丁醇 | 0.74 | 溶剂 | 其他 | 实测
R01-14 | R01 | 环氧酚醛 | 补加混合液 | 2.282 | 溶剂 | 其他 | 实测
R01-14 | R01 | 环氧酚醛 | 10%磷酸 | 1.8385 | 助剂 | 其他 | 实测
R01-15 | R01 | 环氧酚醛 | IR190 | 66 | 树脂 | 环氧 | 实测
R01-15 | R01 | 环氧酚醛 | RF160 | 2.89 | 固化剂 | 酚醛 | 实测
R01-15 | R01 | 环氧酚醛 | IR809 | 0.41 | 树脂 | 环氧 | 实测
R01-15 | R01 | 环氧酚醛 | RF516 | 6.6 | 固化剂 | 酚醛 | 实测
R01-15 | R01 | 环氧酚醛 | RH601 | 0.22 | 固化剂 | 酚醛 | 实测
R01-15 | R01 | 环氧酚醛 | 1510蜡 | 0.7 | 助剂 | 其他 | 实测
R01-15 | R01 | 环氧酚醛 | AZ088 | 0.06 | 助剂 | 其他 | 实测
R01-15 | R01 | 环氧酚醛 | 正丁醇 | 3.49 | 溶剂 | 其他 | 实测
R01-15 | R01 | 环氧酚醛 | 补加混合液 | 3.6968 | 溶剂 | 其他 | 实测
R01-15 | R01 | 环氧酚醛 | 10%磷酸 | 0.1786 | 助剂 | 其他 | 实测
R01-16 | R01 | 环氧酚醛 | IR190 | 66 | 树脂 | 环氧 | 实测
R01-16 | R01 | 环氧酚醛 | RF160 | 2.57 | 固化剂 | 酚醛 | 实测
R01-16 | R01 | 环氧酚醛 | IR809 | 0.42 | 树脂 | 环氧 | 实测
R01-16 | R01 | 环氧酚醛 | RF950 | 0.31 | 固化剂 | 酚醛 | 实测
R01-16 | R01 | 环氧酚醛 | RH601 | 0.32 | 固化剂 | 酚醛 | 实测
R01-16 | R01 | 环氧酚醛 | 住友55754G | 1.1 | 树脂 | 环氧 | 实测
R01-16 | R01 | 环氧酚醛 | 1510蜡 | 1.07 | 助剂 | 其他 | 实测
R01-16 | R01 | 环氧酚醛 | AZ088 | 0.06 | 助剂 | 其他 | 实测
R01-16 | R01 | 环氧酚醛 | 正丁醇 | 1.84 | 溶剂 | 其他 | 实测
R01-16 | R01 | 环氧酚醛 | 补加混合液 | 2.0587 | 溶剂 | 其他 | 实测
R01-16 | R01 | 环氧酚醛 | 10%磷酸 | 0.1607 | 助剂 | 其他 | 实测
R01-17 | R01 | 环氧酚醛 | IR190 | 66 | 树脂 | 环氧 | 实测
R01-17 | R01 | 环氧酚醛 | RF401 | 1.35 | 固化剂 | 酚醛 | 实测
R01-17 | R01 | 环氧酚醛 | RF160 | 3.79 | 固化剂 | 酚醛 | 实测
R01-17 | R01 | 环氧酚醛 | IR809 | 0.41 | 树脂 | 环氧 | 实测
R01-17 | R01 | 环氧酚醛 | RF516 | 6.1 | 固化剂 | 酚醛 | 实测
R01-17 | R01 | 环氧酚醛 | RF956 | 0.24 | 固化剂 | 酚醛 | 实测
R01-17 | R01 | 环氧酚醛 | RH601 | 3.11 | 固化剂 | 酚醛 | 实测
R01-17 | R01 | 环氧酚醛 | 住友55754G | 1.51 | 树脂 | 环氧 | 实测
R01-17 | R01 | 环氧酚醛 | 1510蜡 | 3.04 | 助剂 | 其他 | 实测
R01-17 | R01 | 环氧酚醛 | AZ088 | 0.06 | 助剂 | 其他 | 实测
R01-17 | R01 | 环氧酚醛 | 正丁醇 | 11.36 | 溶剂 | 其他 | 实测
R01-17 | R01 | 环氧酚醛 | 补加混合液 | 0.517 | 溶剂 | 其他 | 实测
R01-17 | R01 | 环氧酚醛 | 10%磷酸 | 2.3295 | 助剂 | 其他 | 实测
R01-18 | R01 | 环氧酚醛 | IR190 | 66 | 树脂 | 环氧 | 实测
R01-18 | R01 | 环氧酚醛 | RF401 | 2.29 | 固化剂 | 酚醛 | 实测
R01-18 | R01 | 环氧酚醛 | RF516 | 4.39 | 固化剂 | 酚醛 | 实测
R01-18 | R01 | 环氧酚醛 | RF950 | 3.91 | 固化剂 | 酚醛 | 实测
R01-18 | R01 | 环氧酚醛 | RF956 | 4.01 | 固化剂 | 酚醛 | 实测
R01-18 | R01 | 环氧酚醛 | RH601 | 2.67 | 固化剂 | 酚醛 | 实测
R01-18 | R01 | 环氧酚醛 | 住友55754G | 0.91 | 树脂 | 环氧 | 实测
R01-18 | R01 | 环氧酚醛 | 1510蜡 | 1.38 | 助剂 | 其他 | 实测
R01-18 | R01 | 环氧酚醛 | AZ088 | 0.06 | 助剂 | 其他 | 实测
R01-18 | R01 | 环氧酚醛 | 正丁醇 | 12.02 | 溶剂 | 其他 | 实测
R01-18 | R01 | 环氧酚醛 | 补加混合液 | 1.3144 | 溶剂 | 其他 | 实测
R01-19 | R01 | 环氧酚醛 | IR190 | 66 | 树脂 | 环氧 | 实测
R01-19 | R01 | 环氧酚醛 | RF401 | 1.05 | 固化剂 | 酚醛 | 实测
R01-19 | R01 | 环氧酚醛 | RF160 | 6.19 | 固化剂 | 酚醛 | 实测
R01-19 | R01 | 环氧酚醛 | IR809 | 0.31 | 树脂 | 环氧 | 实测
R01-19 | R01 | 环氧酚醛 | RF516 | 6.01 | 固化剂 | 酚醛 | 实测
R01-19 | R01 | 环氧酚醛 | RF950 | 5.43 | 固化剂 | 酚醛 | 实测
R01-19 | R01 | 环氧酚醛 | RH601 | 2.79 | 固化剂 | 酚醛 | 实测
R01-19 | R01 | 环氧酚醛 | 1510蜡 | 3.2 | 助剂 | 其他 | 实测
R01-19 | R01 | 环氧酚醛 | AZ088 | 0.06 | 助剂 | 其他 | 实测
R01-19 | R01 | 环氧酚醛 | 正丁醇 | 7.85 | 溶剂 | 其他 | 实测
R01-19 | R01 | 环氧酚醛 | 补加混合液 | 5.9598 | 溶剂 | 其他 | 实测
R01-19 | R01 | 环氧酚醛 | 10%磷酸 | 2.0387 | 助剂 | 其他 | 实测
R01-20 | R01 | 环氧酚醛 | IR190 | 66 | 树脂 | 环氧 | 实测
R01-20 | R01 | 环氧酚醛 | RF401 | 2 | 固化剂 | 酚醛 | 实测
R01-20 | R01 | 环氧酚醛 | IR809 | 0.41 | 树脂 | 环氧 | 实测
R01-20 | R01 | 环氧酚醛 | RF950 | 5 | 固化剂 | 酚醛 | 实测
R01-20 | R01 | 环氧酚醛 | RH601 | 2.9 | 固化剂 | 酚醛 | 实测
R01-20 | R01 | 环氧酚醛 | 住友55754G | 1.2 | 树脂 | 环氧 | 实测
R01-20 | R01 | 环氧酚醛 | 1510蜡 | 1.74 | 助剂 | 其他 | 实测
R01-20 | R01 | 环氧酚醛 | AZ088 | 0.06 | 助剂 | 其他 | 实测
R01-20 | R01 | 环氧酚醛 | 正丁醇 | 0.64 | 溶剂 | 其他 | 实测
R01-20 | R01 | 环氧酚醛 | 补加混合液 | 5.7349 | 溶剂 | 其他 | 实测
R01-20 | R01 | 环氧酚醛 | 10%磷酸 | 2.2421 | 助剂 | 其他 | 实测
R01-21 | R01 | 环氧酚醛 | IR190 | 66 | 树脂 | 环氧 | 实测
R01-21 | R01 | 环氧酚醛 | RF401 | 2.45 | 固化剂 | 酚醛 | 实测
R01-21 | R01 | 环氧酚醛 | RF950 | 0.5 | 固化剂 | 酚醛 | 实测
R01-21 | R01 | 环氧酚醛 | RH601 | 0.45 | 固化剂 | 酚醛 | 实测
R01-21 | R01 | 环氧酚醛 | 住友55754G | 0.9 | 树脂 | 环氧 | 实测
R01-21 | R01 | 环氧酚醛 | 1510蜡 | 0.94 | 助剂 | 其他 | 实测
R01-21 | R01 | 环氧酚醛 | AZ088 | 0.06 | 助剂 | 其他 | 实测
R01-21 | R01 | 环氧酚醛 | 正丁醇 | 0.25 | 溶剂 | 其他 | 实测
R01-21 | R01 | 环氧酚醛 | 补加混合液 | 2.9388 | 溶剂 | 其他 | 实测
R01-21 | R01 | 环氧酚醛 | 10%磷酸 | 0.6371 | 助剂 | 其他 | 实测
R01-22 | R01 | 环氧酚醛 | IR190 | 66 | 树脂 | 环氧 | 实测
R01-22 | R01 | 环氧酚醛 | RF401 | 1.44 | 固化剂 | 酚醛 | 实测
R01-22 | R01 | 环氧酚醛 | RF160 | 9.42 | 固化剂 | 酚醛 | 实测
R01-22 | R01 | 环氧酚醛 | IR809 | 0.32 | 树脂 | 环氧 | 实测
R01-22 | R01 | 环氧酚醛 | RF950 | 4.52 | 固化剂 | 酚醛 | 实测
R01-22 | R01 | 环氧酚醛 | RH601 | 2.1 | 固化剂 | 酚醛 | 实测
R01-22 | R01 | 环氧酚醛 | 住友55754G | 0.68 | 树脂 | 环氧 | 实测
R01-22 | R01 | 环氧酚醛 | 1510蜡 | 1.84 | 助剂 | 其他 | 实测
R01-22 | R01 | 环氧酚醛 | AZ088 | 0.06 | 助剂 | 其他 | 实测
R01-22 | R01 | 环氧酚醛 | 正丁醇 | 5.25 | 溶剂 | 其他 | 实测
R01-22 | R01 | 环氧酚醛 | 补加混合液 | 7.9966 | 溶剂 | 其他 | 实测
R01-22 | R01 | 环氧酚醛 | 10%磷酸 | 2.3788 | 助剂 | 其他 | 实测
R01-23 | R01 | 环氧酚醛 | IR190 | 66 | 树脂 | 环氧 | 实测
R01-23 | R01 | 环氧酚醛 | RF401 | 1.08 | 固化剂 | 酚醛 | 实测
R01-23 | R01 | 环氧酚醛 | RF160 | 5.95 | 固化剂 | 酚醛 | 实测
R01-23 | R01 | 环氧酚醛 | IR809 | 0.42 | 树脂 | 环氧 | 实测
R01-23 | R01 | 环氧酚醛 | RF516 | 2.18 | 固化剂 | 酚醛 | 实测
R01-23 | R01 | 环氧酚醛 | RF950 | 2.67 | 固化剂 | 酚醛 | 实测
R01-23 | R01 | 环氧酚醛 | RF956 | 2.71 | 固化剂 | 酚醛 | 实测
R01-23 | R01 | 环氧酚醛 | RH601 | 2.05 | 固化剂 | 酚醛 | 实测
R01-23 | R01 | 环氧酚醛 | 住友55754G | 0.72 | 树脂 | 环氧 | 实测
R01-23 | R01 | 环氧酚醛 | 1510蜡 | 1.82 | 助剂 | 其他 | 实测
R01-23 | R01 | 环氧酚醛 | AZ088 | 0.06 | 助剂 | 其他 | 实测
R01-23 | R01 | 环氧酚醛 | 正丁醇 | 4.7 | 溶剂 | 其他 | 实测
R01-23 | R01 | 环氧酚醛 | 补加混合液 | 8.535 | 溶剂 | 其他 | 实测
R01-23 | R01 | 环氧酚醛 | 10%磷酸 | 1.4911 | 助剂 | 其他 | 实测
R01-24 | R01 | 环氧酚醛 | IR190 | 66 | 树脂 | 环氧 | 实测
R01-24 | R01 | 环氧酚醛 | RF401 | 1.3 | 固化剂 | 酚醛 | 实测
R01-24 | R01 | 环氧酚醛 | RF160 | 5.92 | 固化剂 | 酚醛 | 实测
R01-24 | R01 | 环氧酚醛 | IR809 | 0.4 | 树脂 | 环氧 | 实测
R01-24 | R01 | 环氧酚醛 | RF516 | 2.18 | 固化剂 | 酚醛 | 实测
R01-24 | R01 | 环氧酚醛 | RF950 | 2.59 | 固化剂 | 酚醛 | 实测
R01-24 | R01 | 环氧酚醛 | RF956 | 2.71 | 固化剂 | 酚醛 | 实测
R01-24 | R01 | 环氧酚醛 | RH601 | 2.11 | 固化剂 | 酚醛 | 实测
R01-24 | R01 | 环氧酚醛 | 住友55754G | 0.79 | 树脂 | 环氧 | 实测
R01-24 | R01 | 环氧酚醛 | 1510蜡 | 1.89 | 助剂 | 其他 | 实测
R01-24 | R01 | 环氧酚醛 | AZ088 | 0.06 | 助剂 | 其他 | 实测
R01-24 | R01 | 环氧酚醛 | 正丁醇 | 4.7 | 溶剂 | 其他 | 实测
R01-24 | R01 | 环氧酚醛 | 补加混合液 | 8.535 | 溶剂 | 其他 | 实测
R01-24 | R01 | 环氧酚醛 | 10%磷酸 | 1.4911 | 助剂 | 其他 | 实测
R01-25 | R01 | 环氧酚醛 | IR190 | 66 | 树脂 | 环氧 | 实测
R01-25 | R01 | 环氧酚醛 | RF401 | 1.27 | 固化剂 | 酚醛 | 实测
R01-25 | R01 | 环氧酚醛 | RF160 | 5.93 | 固化剂 | 酚醛 | 实测
R01-25 | R01 | 环氧酚醛 | IR809 | 0.41 | 树脂 | 环氧 | 实测
R01-25 | R01 | 环氧酚醛 | RF516 | 2.19 | 固化剂 | 酚醛 | 实测
R01-25 | R01 | 环氧酚醛 | RF950 | 3.34 | 固化剂 | 酚醛 | 实测
R01-25 | R01 | 环氧酚醛 | RF956 | 2.72 | 固化剂 | 酚醛 | 实测
R01-25 | R01 | 环氧酚醛 | RH601 | 2.17 | 固化剂 | 酚醛 | 实测
R01-25 | R01 | 环氧酚醛 | 住友55754G | 0.73 | 树脂 | 环氧 | 实测
R01-25 | R01 | 环氧酚醛 | 1510蜡 | 1.82 | 助剂 | 其他 | 实测
R01-25 | R01 | 环氧酚醛 | AZ088 | 0.06 | 助剂 | 其他 | 实测
R01-25 | R01 | 环氧酚醛 | 正丁醇 | 4.7 | 溶剂 | 其他 | 实测
R01-25 | R01 | 环氧酚醛 | 补加混合液 | 8.535 | 溶剂 | 其他 | 实测
R01-25 | R01 | 环氧酚醛 | 10%磷酸 | 1.4911 | 助剂 | 其他 | 实测
R02-01 | R02 | 环氧酚醛 | IR190 | 66.03 | 树脂 | 环氧 | 实测
R02-01 | R02 | 环氧酚醛 | RF401 | 0.71 | 固化剂 | 酚醛 | 实测
R02-01 | R02 | 环氧酚醛 | RF516 | 6.5 | 固化剂 | 酚醛 | 实测
R02-01 | R02 | 环氧酚醛 | RF950 | 3.79 | 固化剂 | 酚醛 | 实测
R02-01 | R02 | 环氧酚醛 | RF956 | 7.01 | 固化剂 | 酚醛 | 实测
R02-01 | R02 | 环氧酚醛 | RH601 | 1.27 | 固化剂 | 酚醛 | 实测
R02-01 | R02 | 环氧酚醛 | 1510蜡 | 3.25 | 助剂 | 其他 | 实测
R02-01 | R02 | 环氧酚醛 | AZ088 | 0.06 | 助剂 | 其他 | 实测
R02-01 | R02 | 环氧酚醛 | 正丁醇 | 6.78 | 溶剂 | 其他 | 实测
R02-01 | R02 | 环氧酚醛 | 补加混合液 | 4.43 | 溶剂 | 其他 | 实测
R02-01 | R02 | 环氧酚醛 | 10%磷酸 | 1.91 | 助剂 | 其他 | 实测
R02-02 | R02 | 环氧酚醛 | IR190 | 66.01 | 树脂 | 环氧 | 实测
R02-02 | R02 | 环氧酚醛 | RF160 | 10.97 | 固化剂 | 酚醛 | 实测
R02-02 | R02 | 环氧酚醛 | IR809 | 0.39 | 树脂 | 环氧 | 实测
R02-02 | R02 | 环氧酚醛 | RF950 | 1.6 | 固化剂 | 酚醛 | 实测
R02-02 | R02 | 环氧酚醛 | RF956 | 1.99 | 固化剂 | 酚醛 | 实测
R02-02 | R02 | 环氧酚醛 | 1510蜡 | 3.06 | 助剂 | 其他 | 实测
R02-02 | R02 | 环氧酚醛 | AZ088 | 0.06 | 助剂 | 其他 | 实测
R02-02 | R02 | 环氧酚醛 | 正丁醇 | 0.93 | 溶剂 | 其他 | 实测
R02-02 | R02 | 环氧酚醛 | 补加混合液 | 9.8 | 溶剂 | 其他 | 实测
R02-02 | R02 | 环氧酚醛 | 10%磷酸 | 2.48 | 助剂 | 其他 | 实测
R02-03 | R02 | 环氧酚醛 | IR190 | 66.04 | 树脂 | 环氧 | 实测
R02-03 | R02 | 环氧酚醛 | RF401 | 0.1 | 固化剂 | 酚醛 | 实测
R02-03 | R02 | 环氧酚醛 | RF516 | 0.44 | 固化剂 | 酚醛 | 实测
R02-03 | R02 | 环氧酚醛 | RF950 | 6.53 | 固化剂 | 酚醛 | 实测
R02-03 | R02 | 环氧酚醛 | 1510蜡 | 1.14 | 助剂 | 其他 | 实测
R02-03 | R02 | 环氧酚醛 | AZ088 | 0.06 | 助剂 | 其他 | 实测
R02-03 | R02 | 环氧酚醛 | 正丁醇 | 2.38 | 溶剂 | 其他 | 实测
R02-03 | R02 | 环氧酚醛 | 补加混合液 | 0.31 | 溶剂 | 其他 | 实测
R02-04 | R02 | 环氧酚醛 | IR190 | 66.11 | 树脂 | 环氧 | 实测
R02-04 | R02 | 环氧酚醛 | RF401 | 2.54 | 固化剂 | 酚醛 | 实测
R02-04 | R02 | 环氧酚醛 | RF950 | 1.04 | 固化剂 | 酚醛 | 实测
R02-04 | R02 | 环氧酚醛 | RF956 | 6.88 | 固化剂 | 酚醛 | 实测
R02-04 | R02 | 环氧酚醛 | 住友55754G | 0.1 | 树脂 | 环氧 | 实测
R02-04 | R02 | 环氧酚醛 | 1510蜡 | 2.62 | 助剂 | 其他 | 实测
R02-04 | R02 | 环氧酚醛 | AZ088 | 0.06 | 助剂 | 其他 | 实测
R02-04 | R02 | 环氧酚醛 | 正丁醇 | 7.12 | 溶剂 | 其他 | 实测
R02-04 | R02 | 环氧酚醛 | 补加混合液 | 0.1 | 溶剂 | 其他 | 实测
R02-04 | R02 | 环氧酚醛 | 10%磷酸 | 0.72 | 助剂 | 其他 | 实测
R02-05 | R02 | 环氧酚醛 | IR190 | 66.01 | 树脂 | 环氧 | 实测
R02-05 | R02 | 环氧酚醛 | RF401 | 0.59 | 固化剂 | 酚醛 | 实测
R02-05 | R02 | 环氧酚醛 | RF160 | 7.87 | 固化剂 | 酚醛 | 实测
R02-05 | R02 | 环氧酚醛 | IR809 | 0.47 | 树脂 | 环氧 | 实测
R02-05 | R02 | 环氧酚醛 | RF516 | 6.62 | 固化剂 | 酚醛 | 实测
R02-05 | R02 | 环氧酚醛 | RH601 | 0.6 | 固化剂 | 酚醛 | 实测
R02-05 | R02 | 环氧酚醛 | 1510蜡 | 3.1 | 助剂 | 其他 | 实测
R02-05 | R02 | 环氧酚醛 | AZ088 | 0.06 | 助剂 | 其他 | 实测
R02-05 | R02 | 环氧酚醛 | 正丁醇 | 9.84 | 溶剂 | 其他 | 实测
R02-05 | R02 | 环氧酚醛 | 补加混合液 | 1.99 | 溶剂 | 其他 | 实测
R02-05 | R02 | 环氧酚醛 | 10%磷酸 | 1.5 | 助剂 | 其他 | 实测
R02-06 | R02 | 环氧酚醛 | IR190 | 66.1 | 树脂 | 环氧 | 实测
R02-06 | R02 | 环氧酚醛 | RF401 | 2.31 | 固化剂 | 酚醛 | 实测
R02-06 | R02 | 环氧酚醛 | IR809 | 0.49 | 树脂 | 环氧 | 实测
R02-06 | R02 | 环氧酚醛 | RH601 | 2.13 | 固化剂 | 酚醛 | 实测
R02-06 | R02 | 环氧酚醛 | 1510蜡 | 0.65 | 助剂 | 其他 | 实测
R02-06 | R02 | 环氧酚醛 | AZ088 | 0.06 | 助剂 | 其他 | 实测
R02-06 | R02 | 环氧酚醛 | 正丁醇 | 2.47 | 溶剂 | 其他 | 实测
R02-06 | R02 | 环氧酚醛 | 补加混合液 | 0.62 | 溶剂 | 其他 | 实测
R02-06 | R02 | 环氧酚醛 | 10%磷酸 | 1.94 | 助剂 | 其他 | 实测
R02-07 | R02 | 环氧酚醛 | IR190 | 65.98 | 树脂 | 环氧 | 实测
R02-07 | R02 | 环氧酚醛 | RF401 | 0.63 | 固化剂 | 酚醛 | 实测
R02-07 | R02 | 环氧酚醛 | RF160 | 5.67 | 固化剂 | 酚醛 | 实测
R02-07 | R02 | 环氧酚醛 | IR809 | 0.2 | 树脂 | 环氧 | 实测
R02-07 | R02 | 环氧酚醛 | RF516 | 4.87 | 固化剂 | 酚醛 | 实测
R02-07 | R02 | 环氧酚醛 | RF950 | 6.67 | 固化剂 | 酚醛 | 实测
R02-07 | R02 | 环氧酚醛 | RH601 | 0.51 | 固化剂 | 酚醛 | 实测
R02-07 | R02 | 环氧酚醛 | 1510蜡 | 3.17 | 助剂 | 其他 | 实测
R02-07 | R02 | 环氧酚醛 | AZ088 | 0.06 | 助剂 | 其他 | 实测
R02-07 | R02 | 环氧酚醛 | 正丁醇 | 9.37 | 溶剂 | 其他 | 实测
R02-07 | R02 | 环氧酚醛 | 补加混合液 | 0.86 | 溶剂 | 其他 | 实测
R02-07 | R02 | 环氧酚醛 | 10%磷酸 | 2.13 | 助剂 | 其他 | 实测
R02-08 | R02 | 环氧酚醛 | IR190 | 65.92 | 树脂 | 环氧 | 实测
R02-08 | R02 | 环氧酚醛 | IR809 | 0.41 | 树脂 | 环氧 | 实测
R02-08 | R02 | 环氧酚醛 | RF516 | 4.18 | 固化剂 | 酚醛 | 实测
R02-08 | R02 | 环氧酚醛 | RF956 | 5.89 | 固化剂 | 酚醛 | 实测
R02-08 | R02 | 环氧酚醛 | 1510蜡 | 0.67 | 助剂 | 其他 | 实测
R02-08 | R02 | 环氧酚醛 | AZ088 | 0.06 | 助剂 | 其他 | 实测
R02-08 | R02 | 环氧酚醛 | 正丁醇 | 3.7 | 溶剂 | 其他 | 实测
R02-08 | R02 | 环氧酚醛 | 补加混合液 | 4.3 | 溶剂 | 其他 | 实测
R02-09 | R02 | 环氧酚醛 | IR190 | 66.02 | 树脂 | 环氧 | 实测
R02-09 | R02 | 环氧酚醛 | RF401 | 0.49 | 固化剂 | 酚醛 | 实测
R02-09 | R02 | 环氧酚醛 | RF160 | 11.71 | 固化剂 | 酚醛 | 实测
R02-09 | R02 | 环氧酚醛 | IR809 | 0.29 | 树脂 | 环氧 | 实测
R02-09 | R02 | 环氧酚醛 | 1510蜡 | 0.89 | 助剂 | 其他 | 实测
R02-09 | R02 | 环氧酚醛 | AZ088 | 0.06 | 助剂 | 其他 | 实测
R02-09 | R02 | 环氧酚醛 | 正丁醇 | 10.5 | 溶剂 | 其他 | 实测
R02-09 | R02 | 环氧酚醛 | 补加混合液 | 1.63 | 溶剂 | 其他 | 实测
R02-09 | R02 | 环氧酚醛 | 10%磷酸 | 0.19 | 助剂 | 其他 | 实测
R02-10 | R02 | 环氧酚醛 | IR190 | 66 | 树脂 | 环氧 | 实测
R02-10 | R02 | 环氧酚醛 | RF160 | 1.35 | 固化剂 | 酚醛 | 实测
R02-10 | R02 | 环氧酚醛 | RF516 | 0.71 | 固化剂 | 酚醛 | 实测
R02-10 | R02 | 环氧酚醛 | RF950 | 6.1 | 固化剂 | 酚醛 | 实测
R02-10 | R02 | 环氧酚醛 | RF956 | 6.5 | 固化剂 | 酚醛 | 实测
R02-10 | R02 | 环氧酚醛 | 住友55754G | 0.24 | 树脂 | 环氧 | 实测
R02-10 | R02 | 环氧酚醛 | 1510蜡 | 2.92 | 助剂 | 其他 | 实测
R02-10 | R02 | 环氧酚醛 | AZ088 | 0.06 | 助剂 | 其他 | 实测
R02-10 | R02 | 环氧酚醛 | 正丁醇 | 7.78 | 溶剂 | 其他 | 实测
R02-10 | R02 | 环氧酚醛 | 补加混合液 | 0.07 | 溶剂 | 其他 | 实测
R02-10 | R02 | 环氧酚醛 | 10%磷酸 | 1.35 | 助剂 | 其他 | 实测
R02-11 | R02 | 环氧酚醛 | IR190 | 66.1 | 树脂 | 环氧 | 实测
R02-11 | R02 | 环氧酚醛 | RF401 | 2.69 | 固化剂 | 酚醛 | 实测
R02-11 | R02 | 环氧酚醛 | RF516 | 0.27 | 固化剂 | 酚醛 | 实测
R02-11 | R02 | 环氧酚醛 | RF950 | 6.58 | 固化剂 | 酚醛 | 实测
R02-11 | R02 | 环氧酚醛 | RF956 | 6.03 | 固化剂 | 酚醛 | 实测
R02-11 | R02 | 环氧酚醛 | RH601 | 2.83 | 固化剂 | 酚醛 | 实测
R02-11 | R02 | 环氧酚醛 | 住友55754G | 1.21 | 树脂 | 环氧 | 实测
R02-11 | R02 | 环氧酚醛 | 1510蜡 | 0.8 | 助剂 | 其他 | 实测
R02-11 | R02 | 环氧酚醛 | AZ088 | 0.06 | 助剂 | 其他 | 实测
R02-11 | R02 | 环氧酚醛 | 正丁醇 | 2.96 | 溶剂 | 其他 | 实测
R02-11 | R02 | 环氧酚醛 | 补加混合液 | 11.2 | 溶剂 | 其他 | 实测
R02-11 | R02 | 环氧酚醛 | 10%磷酸 | 0.23 | 助剂 | 其他 | 实测
R02-12 | R02 | 环氧酚醛 | IR190 | 66.11 | 树脂 | 环氧 | 实测
R02-12 | R02 | 环氧酚醛 | RF401 | 0.11 | 固化剂 | 酚醛 | 实测
R02-12 | R02 | 环氧酚醛 | RF160 | 7.46 | 固化剂 | 酚醛 | 实测
R02-12 | R02 | 环氧酚醛 | RF516 | 0.17 | 固化剂 | 酚醛 | 实测
R02-12 | R02 | 环氧酚醛 | RF950 | 6.41 | 固化剂 | 酚醛 | 实测
R02-12 | R02 | 环氧酚醛 | RF956 | 4.47 | 固化剂 | 酚醛 | 实测
R02-12 | R02 | 环氧酚醛 | RH601 | 3.16 | 固化剂 | 酚醛 | 实测
R02-12 | R02 | 环氧酚醛 | 1510蜡 | 3.42 | 助剂 | 其他 | 实测
R02-12 | R02 | 环氧酚醛 | AZ088 | 0.06 | 助剂 | 其他 | 实测
R02-12 | R02 | 环氧酚醛 | 正丁醇 | 6.4 | 溶剂 | 其他 | 实测
R02-12 | R02 | 环氧酚醛 | 补加混合液 | 9.37 | 溶剂 | 其他 | 实测
R02-12 | R02 | 环氧酚醛 | 10%磷酸 | 0.93 | 助剂 | 其他 | 实测
R02-13 | R02 | 环氧酚醛 | IR190 | 66.05 | 树脂 | 环氧 | 实测
R02-13 | R02 | 环氧酚醛 | RF401 | 0.83 | 固化剂 | 酚醛 | 实测
R02-13 | R02 | 环氧酚醛 | RF160 | 11.24 | 固化剂 | 酚醛 | 实测
R02-13 | R02 | 环氧酚醛 | IR809 | 0.31 | 树脂 | 环氧 | 实测
R02-13 | R02 | 环氧酚醛 | RH601 | 2.97 | 固化剂 | 酚醛 | 实测
R02-13 | R02 | 环氧酚醛 | 1510蜡 | 3.18 | 助剂 | 其他 | 实测
R02-13 | R02 | 环氧酚醛 | AZ088 | 0.06 | 助剂 | 其他 | 实测
R02-13 | R02 | 环氧酚醛 | 正丁醇 | 12.22 | 溶剂 | 其他 | 实测
R02-13 | R02 | 环氧酚醛 | 补加混合液 | 0.51 | 溶剂 | 其他 | 实测
R02-13 | R02 | 环氧酚醛 | 10%磷酸 | 2.1 | 助剂 | 其他 | 实测
R02-14 | R02 | 环氧酚醛 | IR190 | 65.98 | 树脂 | 环氧 | 实测
R02-14 | R02 | 环氧酚醛 | RF401 | 1.19 | 固化剂 | 酚醛 | 实测
R02-14 | R02 | 环氧酚醛 | RF160 | 8.74 | 固化剂 | 酚醛 | 实测
R02-14 | R02 | 环氧酚醛 | IR809 | 0.4 | 树脂 | 环氧 | 实测
R02-14 | R02 | 环氧酚醛 | RF516 | 6.04 | 固化剂 | 酚醛 | 实测
R02-14 | R02 | 环氧酚醛 | RH601 | 2.7 | 固化剂 | 酚醛 | 实测
R02-14 | R02 | 环氧酚醛 | 1510蜡 | 3.47 | 助剂 | 其他 | 实测
R02-14 | R02 | 环氧酚醛 | AZ088 | 0.06 | 助剂 | 其他 | 实测
R02-14 | R02 | 环氧酚醛 | 正丁醇 | 0.27 | 溶剂 | 其他 | 实测
R02-14 | R02 | 环氧酚醛 | 补加混合液 | 14.43 | 溶剂 | 其他 | 实测
R02-14 | R02 | 环氧酚醛 | 10%磷酸 | 1.79 | 助剂 | 其他 | 实测
R02-15 | R02 | 环氧酚醛 | IR190 | 66.2 | 树脂 | 环氧 | 实测
R02-15 | R02 | 环氧酚醛 | RF401 | 2.24 | 固化剂 | 酚醛 | 实测
R02-15 | R02 | 环氧酚醛 | RF160 | 7.25 | 固化剂 | 酚醛 | 实测
R02-15 | R02 | 环氧酚醛 | IR809 | 0.44 | 树脂 | 环氧 | 实测
R02-15 | R02 | 环氧酚醛 | RF956 | 4.61 | 固化剂 | 酚醛 | 实测
R02-15 | R02 | 环氧酚醛 | RH601 | 2.34 | 固化剂 | 酚醛 | 实测
R02-15 | R02 | 环氧酚醛 | 1510蜡 | 2.43 | 助剂 | 其他 | 实测
R02-15 | R02 | 环氧酚醛 | AZ088 | 0.06 | 助剂 | 其他 | 实测
R02-15 | R02 | 环氧酚醛 | 正丁醇 | 2.52 | 溶剂 | 其他 | 实测
R02-15 | R02 | 环氧酚醛 | 补加混合液 | 10.92 | 溶剂 | 其他 | 实测
R02-15 | R02 | 环氧酚醛 | 10%磷酸 | 2.36 | 助剂 | 其他 | 实测
R02-16 | R02 | 环氧酚醛 | IR190 | 65.98 | 树脂 | 环氧 | 实测
R02-16 | R02 | 环氧酚醛 | RF401 | 0.84 | 固化剂 | 酚醛 | 实测
R02-16 | R02 | 环氧酚醛 | RF516 | 1.83 | 固化剂 | 酚醛 | 实测
R02-16 | R02 | 环氧酚醛 | RF950 | 4.87 | 固化剂 | 酚醛 | 实测
R02-16 | R02 | 环氧酚醛 | RF956 | 4.47 | 固化剂 | 酚醛 | 实测
R02-16 | R02 | 环氧酚醛 | 1510蜡 | 1.73 | 助剂 | 其他 | 实测
R02-16 | R02 | 环氧酚醛 | AZ088 | 0.06 | 助剂 | 其他 | 实测
R02-16 | R02 | 环氧酚醛 | 正丁醇 | 1.77 | 溶剂 | 其他 | 实测
R02-16 | R02 | 环氧酚醛 | 补加混合液 | 4.52 | 溶剂 | 其他 | 实测
R02-16 | R02 | 环氧酚醛 | 10%磷酸 | 1.46 | 助剂 | 其他 | 实测
R03-01 | R03 | 环氧酚醛 | IR190 | 66.04 | 树脂 | 环氧 | 实测
R03-01 | R03 | 环氧酚醛 | RF160 | 0.1 | 固化剂 | 酚醛 | 实测
R03-01 | R03 | 环氧酚醛 | IR809 | 0.15 | 树脂 | 环氧 | 实测
R03-01 | R03 | 环氧酚醛 | RF516 | 6.43 | 固化剂 | 酚醛 | 实测
R03-01 | R03 | 环氧酚醛 | RF950 | 3.1 | 固化剂 | 酚醛 | 实测
R03-01 | R03 | 环氧酚醛 | RF956 | 6.32 | 固化剂 | 酚醛 | 实测
R03-01 | R03 | 环氧酚醛 | RH601 | 2.09 | 固化剂 | 酚醛 | 实测
R03-01 | R03 | 环氧酚醛 | 住友55754G | 0.51 | 树脂 | 环氧 | 实测
R03-01 | R03 | 环氧酚醛 | 1510蜡 | 3.29 | 助剂 | 其他 | 实测
R03-01 | R03 | 环氧酚醛 | AZ088 | 0.06 | 助剂 | 其他 | 实测
R03-01 | R03 | 环氧酚醛 | 正丁醇 | 3.79 | 溶剂 | 其他 | 实测
R03-01 | R03 | 环氧酚醛 | 补加混合液 | 6.78 | 溶剂 | 其他 | 实测
R03-01 | R03 | 环氧酚醛 | 10%磷酸 | 2.16 | 助剂 | 其他 | 实测
R03-02 | R03 | 环氧酚醛 | IR190 | 66.02 | 树脂 | 环氧 | 实测
R03-02 | R03 | 环氧酚醛 | RF401 | 0.34 | 固化剂 | 酚醛 | 实测
R03-02 | R03 | 环氧酚醛 | RF160 | 11.81 | 固化剂 | 酚醛 | 实测
R03-02 | R03 | 环氧酚醛 | IR809 | 0.41 | 树脂 | 环氧 | 实测
R03-02 | R03 | 环氧酚醛 | RH601 | 0.11 | 固化剂 | 酚醛 | 实测
R03-02 | R03 | 环氧酚醛 | 1510蜡 | 2.91 | 助剂 | 其他 | 实测
R03-02 | R03 | 环氧酚醛 | AZ088 | 0.06 | 助剂 | 其他 | 实测
R03-02 | R03 | 环氧酚醛 | 正丁醇 | 1.24 | 溶剂 | 其他 | 实测
R03-02 | R03 | 环氧酚醛 | 补加混合液 | 9.74 | 溶剂 | 其他 | 实测
R03-02 | R03 | 环氧酚醛 | 10%磷酸 | 0.61 | 助剂 | 其他 | 实测
R03-03 | R03 | 环氧酚醛 | IR190 | 66.01 | 树脂 | 环氧 | 实测
R03-03 | R03 | 环氧酚醛 | RF160 | 4.4 | 固化剂 | 酚醛 | 实测
R03-03 | R03 | 环氧酚醛 | IR809 | 0.39 | 树脂 | 环氧 | 实测
R03-03 | R03 | 环氧酚醛 | RF950 | 5.68 | 固化剂 | 酚醛 | 实测
R03-03 | R03 | 环氧酚醛 | RF956 | 6.35 | 固化剂 | 酚醛 | 实测
R03-03 | R03 | 环氧酚醛 | 1510蜡 | 3.17 | 助剂 | 其他 | 实测
R03-03 | R03 | 环氧酚醛 | AZ088 | 0.06 | 助剂 | 其他 | 实测
R03-03 | R03 | 环氧酚醛 | 正丁醇 | 7.83 | 溶剂 | 其他 | 实测
R03-03 | R03 | 环氧酚醛 | 补加混合液 | 1.83 | 溶剂 | 其他 | 实测
R03-03 | R03 | 环氧酚醛 | 10%磷酸 | 2.18 | 助剂 | 其他 | 实测
R03-04 | R03 | 环氧酚醛 | IR190 | 66.03 | 树脂 | 环氧 | 实测
R03-04 | R03 | 环氧酚醛 | RF401 | 2.75 | 固化剂 | 酚醛 | 实测
R03-04 | R03 | 环氧酚醛 | RF950 | 0.68 | 固化剂 | 酚醛 | 实测
R03-04 | R03 | 环氧酚醛 | RF956 | 6.09 | 固化剂 | 酚醛 | 实测
R03-04 | R03 | 环氧酚醛 | 1510蜡 | 2.55 | 助剂 | 其他 | 实测
R03-04 | R03 | 环氧酚醛 | AZ088 | 0.06 | 助剂 | 其他 | 实测
R03-04 | R03 | 环氧酚醛 | 正丁醇 | 0.75 | 溶剂 | 其他 | 实测
R03-04 | R03 | 环氧酚醛 | 补加混合液 | 4.88 | 溶剂 | 其他 | 实测
R03-04 | R03 | 环氧酚醛 | 10%磷酸 | 1.81 | 助剂 | 其他 | 实测
R03-05 | R03 | 环氧酚醛 | IR190 | 66.04 | 树脂 | 环氧 | 实测
R03-05 | R03 | 环氧酚醛 | RF401 | 0.62 | 固化剂 | 酚醛 | 实测
R03-05 | R03 | 环氧酚醛 | RF160 | 10.6 | 固化剂 | 酚醛 | 实测
R03-05 | R03 | 环氧酚醛 | IR809 | 0.31 | 树脂 | 环氧 | 实测
R03-05 | R03 | 环氧酚醛 | RF516 | 5.89 | 固化剂 | 酚醛 | 实测
R03-05 | R03 | 环氧酚醛 | RH601 | 2.72 | 固化剂 | 酚醛 | 实测
R03-05 | R03 | 环氧酚醛 | 1510蜡 | 3.54 | 助剂 | 其他 | 实测
R03-05 | R03 | 环氧酚醛 | AZ088 | 0.06 | 助剂 | 其他 | 实测
R03-05 | R03 | 环氧酚醛 | 正丁醇 | 12.53 | 溶剂 | 其他 | 实测
R03-05 | R03 | 环氧酚醛 | 补加混合液 | 2.59 | 溶剂 | 其他 | 实测
R03-05 | R03 | 环氧酚醛 | 10%磷酸 | 2.76 | 助剂 | 其他 | 实测
R03-06 | R03 | 环氧酚醛 | IR190 | 65.99 | 树脂 | 环氧 | 实测
R03-06 | R03 | 环氧酚醛 | RF401 | 2.51 | 固化剂 | 酚醛 | 实测
R03-06 | R03 | 环氧酚醛 | IR809 | 0.1 | 树脂 | 环氧 | 实测
R03-06 | R03 | 环氧酚醛 | RF516 | 6.43 | 固化剂 | 酚醛 | 实测
R03-06 | R03 | 环氧酚醛 | RF950 | 6.01 | 固化剂 | 酚醛 | 实测
R03-06 | R03 | 环氧酚醛 | 1510蜡 | 2.9 | 助剂 | 其他 | 实测
R03-06 | R03 | 环氧酚醛 | AZ088 | 0.06 | 助剂 | 其他 | 实测
R03-06 | R03 | 环氧酚醛 | 正丁醇 | 4.62 | 溶剂 | 其他 | 实测
R03-06 | R03 | 环氧酚醛 | 补加混合液 | 2.84 | 溶剂 | 其他 | 实测
R03-06 | R03 | 环氧酚醛 | 10%磷酸 | 0.8 | 助剂 | 其他 | 实测
R03-07 | R03 | 环氧酚醛 | IR190 | 66.07 | 树脂 | 环氧 | 实测
R03-07 | R03 | 环氧酚醛 | RF401 | 0.56 | 固化剂 | 酚醛 | 实测
R03-07 | R03 | 环氧酚醛 | RF160 | 10.91 | 固化剂 | 酚醛 | 实测
R03-07 | R03 | 环氧酚醛 | RF516 | 0.54 | 固化剂 | 酚醛 | 实测
R03-07 | R03 | 环氧酚醛 | RF950 | 4.84 | 固化剂 | 酚醛 | 实测
R03-07 | R03 | 环氧酚醛 | 1510蜡 | 1.1 | 助剂 | 其他 | 实测
R03-07 | R03 | 环氧酚醛 | AZ088 | 0.06 | 助剂 | 其他 | 实测
R03-07 | R03 | 环氧酚醛 | 正丁醇 | 11.53 | 溶剂 | 其他 | 实测
R03-07 | R03 | 环氧酚醛 | 补加混合液 | 1.32 | 溶剂 | 其他 | 实测
R03-08 | R03 | 环氧酚醛 | IR190 | 65.98 | 树脂 | 环氧 | 实测
R03-08 | R03 | 环氧酚醛 | IR809 | 0.41 | 树脂 | 环氧 | 实测
R03-08 | R03 | 环氧酚醛 | RF516 | 4.53 | 固化剂 | 酚醛 | 实测
R03-08 | R03 | 环氧酚醛 | RF956 | 6.59 | 固化剂 | 酚醛 | 实测
R03-08 | R03 | 环氧酚醛 | 1510蜡 | 1.1 | 助剂 | 其他 | 实测
R03-08 | R03 | 环氧酚醛 | AZ088 | 0.06 | 助剂 | 其他 | 实测
R03-08 | R03 | 环氧酚醛 | 正丁醇 | 1.41 | 溶剂 | 其他 | 实测
R03-08 | R03 | 环氧酚醛 | 补加混合液 | 8.13 | 溶剂 | 其他 | 实测
R03-09 | R03 | 环氧酚醛 | IR190 | 66 | 树脂 | 环氧 | 实测
R03-09 | R03 | 环氧酚醛 | RF401 | 2.22 | 固化剂 | 酚醛 | 实测
R03-09 | R03 | 环氧酚醛 | IR809 | 0.54 | 树脂 | 环氧 | 实测
R03-09 | R03 | 环氧酚醛 | RH601 | 1.62 | 固化剂 | 酚醛 | 实测
R03-09 | R03 | 环氧酚醛 | 1510蜡 | 0.58 | 助剂 | 其他 | 实测
R03-09 | R03 | 环氧酚醛 | AZ088 | 0.06 | 助剂 | 其他 | 实测
R03-09 | R03 | 环氧酚醛 | 正丁醇 | 2.11 | 溶剂 | 其他 | 实测
R03-09 | R03 | 环氧酚醛 | 补加混合液 | 0.82 | 溶剂 | 其他 | 实测
R03-09 | R03 | 环氧酚醛 | 10%磷酸 | 1.95 | 助剂 | 其他 | 实测
R03-10 | R03 | 环氧酚醛 | IR190 | 66.1 | 树脂 | 环氧 | 实测
R03-10 | R03 | 环氧酚醛 | RF401 | 2.24 | 固化剂 | 酚醛 | 实测
R03-10 | R03 | 环氧酚醛 | RF160 | 6.5 | 固化剂 | 酚醛 | 实测
R03-10 | R03 | 环氧酚醛 | IR809 | 0.43 | 树脂 | 环氧 | 实测
R03-10 | R03 | 环氧酚醛 | RF516 | 5.96 | 固化剂 | 酚醛 | 实测
R03-10 | R03 | 环氧酚醛 | RF956 | 0.76 | 固化剂 | 酚醛 | 实测
R03-10 | R03 | 环氧酚醛 | 住友55754G | 0.36 | 树脂 | 环氧 | 实测
R03-10 | R03 | 环氧酚醛 | 1510蜡 | 3.11 | 助剂 | 其他 | 实测
R03-10 | R03 | 环氧酚醛 | AZ088 | 0.06 | 助剂 | 其他 | 实测
R03-10 | R03 | 环氧酚醛 | 正丁醇 | 1.36 | 溶剂 | 其他 | 实测
R03-10 | R03 | 环氧酚醛 | 补加混合液 | 10.51 | 溶剂 | 其他 | 实测
R03-10 | R03 | 环氧酚醛 | 10%磷酸 | 1.02 | 助剂 | 其他 | 实测
R03-11 | R03 | 环氧酚醛 | IR190 | 66.02 | 树脂 | 环氧 | 实测
R03-11 | R03 | 环氧酚醛 | RF401 | 2.29 | 固化剂 | 酚醛 | 实测
R03-11 | R03 | 环氧酚醛 | IR809 | 0.5 | 树脂 | 环氧 | 实测
R03-11 | R03 | 环氧酚醛 | RF950 | 5.85 | 固化剂 | 酚醛 | 实测
R03-11 | R03 | 环氧酚醛 | RF956 | 6.7 | 固化剂 | 酚醛 | 实测
R03-11 | R03 | 环氧酚醛 | RH601 | 2.65 | 固化剂 | 酚醛 | 实测
R03-11 | R03 | 环氧酚醛 | 1510蜡 | 2.01 | 助剂 | 其他 | 实测
R03-11 | R03 | 环氧酚醛 | AZ088 | 0.06 | 助剂 | 其他 | 实测
R03-11 | R03 | 环氧酚醛 | 正丁醇 | 11.42 | 溶剂 | 其他 | 实测
R03-11 | R03 | 环氧酚醛 | 补加混合液 | 0.93 | 溶剂 | 其他 | 实测
R03-11 | R03 | 环氧酚醛 | 10%磷酸 | 0.59 | 助剂 | 其他 | 实测
R03-12 | R03 | 环氧酚醛 | IR190 | 66 | 树脂 | 环氧 | 实测
R03-12 | R03 | 环氧酚醛 | RF160 | 1.97 | 固化剂 | 酚醛 | 实测
R03-12 | R03 | 环氧酚醛 | RF950 | 1.45 | 固化剂 | 酚醛 | 实测
R03-12 | R03 | 环氧酚醛 | RF956 | 5.94 | 固化剂 | 酚醛 | 实测
R03-12 | R03 | 环氧酚醛 | RH601 | 3.29 | 固化剂 | 酚醛 | 实测
R03-12 | R03 | 环氧酚醛 | 住友55754G | 1.54 | 树脂 | 环氧 | 实测
R03-12 | R03 | 环氧酚醛 | 1510蜡 | 1.66 | 助剂 | 其他 | 实测
R03-12 | R03 | 环氧酚醛 | AZ088 | 0.06 | 助剂 | 其他 | 实测
R03-12 | R03 | 环氧酚醛 | 正丁醇 | 11.34 | 溶剂 | 其他 | 实测
R03-12 | R03 | 环氧酚醛 | 补加混合液 | 0.92 | 溶剂 | 其他 | 实测
R03-13 | R03 | 环氧酚醛 | IR190 | 66.09 | 树脂 | 环氧 | 实测
R03-13 | R03 | 环氧酚醛 | RF401 | 2.57 | 固化剂 | 酚醛 | 实测
R03-13 | R03 | 环氧酚醛 | RF160 | 8.27 | 固化剂 | 酚醛 | 实测
R03-13 | R03 | 环氧酚醛 | IR809 | 0.3 | 树脂 | 环氧 | 实测
R03-13 | R03 | 环氧酚醛 | RF516 | 1.95 | 固化剂 | 酚醛 | 实测
R03-13 | R03 | 环氧酚醛 | RF956 | 1.05 | 固化剂 | 酚醛 | 实测
R03-13 | R03 | 环氧酚醛 | 住友55754G | 0.57 | 树脂 | 环氧 | 实测
R03-13 | R03 | 环氧酚醛 | 1510蜡 | 0.76 | 助剂 | 其他 | 实测
R03-13 | R03 | 环氧酚醛 | AZ088 | 0.06 | 助剂 | 其他 | 实测
R03-13 | R03 | 环氧酚醛 | 正丁醇 | 11.92 | 溶剂 | 其他 | 实测
R03-13 | R03 | 环氧酚醛 | 补加混合液 | 0.03 | 溶剂 | 其他 | 实测
R03-13 | R03 | 环氧酚醛 | 10%磷酸 | 1.58 | 助剂 | 其他 | 实测
R03-14 | R03 | 环氧酚醛 | IR190 | 65.97 | 树脂 | 环氧 | 实测
R03-14 | R03 | 环氧酚醛 | RF516 | 1.9 | 固化剂 | 酚醛 | 实测
R03-14 | R03 | 环氧酚醛 | RF950 | 6.48 | 固化剂 | 酚醛 | 实测
R03-14 | R03 | 环氧酚醛 | RF956 | 6.28 | 固化剂 | 酚醛 | 实测
R03-14 | R03 | 环氧酚醛 | RH601 | 2.83 | 固化剂 | 酚醛 | 实测
R03-14 | R03 | 环氧酚醛 | 1510蜡 | 2.49 | 助剂 | 其他 | 实测
R03-14 | R03 | 环氧酚醛 | AZ088 | 0.06 | 助剂 | 其他 | 实测
R03-14 | R03 | 环氧酚醛 | 正丁醇 | 2.74 | 溶剂 | 其他 | 实测
R03-14 | R03 | 环氧酚醛 | 补加混合液 | 7.88 | 溶剂 | 其他 | 实测
R03-14 | R03 | 环氧酚醛 | 10%磷酸 | 0.21 | 助剂 | 其他 | 实测
R03-15 | R03 | 环氧酚醛 | IR190 | 66.09 | 树脂 | 环氧 | 实测
R03-15 | R03 | 环氧酚醛 | RF401 | 1.22 | 固化剂 | 酚醛 | 实测
R03-15 | R03 | 环氧酚醛 | RF160 | 11.32 | 固化剂 | 酚醛 | 实测
R03-15 | R03 | 环氧酚醛 | RF950 | 2.26 | 固化剂 | 酚醛 | 实测
R03-15 | R03 | 环氧酚醛 | 1510蜡 | 0.91 | 助剂 | 其他 | 实测
R03-15 | R03 | 环氧酚醛 | AZ088 | 0.06 | 助剂 | 其他 | 实测
R03-15 | R03 | 环氧酚醛 | 正丁醇 | 0.9 | 溶剂 | 其他 | 实测
R03-15 | R03 | 环氧酚醛 | 补加混合液 | 12.69 | 溶剂 | 其他 | 实测
R03-16 | R03 | 环氧酚醛 | IR190 | 66.15 | 树脂 | 环氧 | 实测
R03-16 | R03 | 环氧酚醛 | RF401 | 1.22 | 固化剂 | 酚醛 | 实测
R03-16 | R03 | 环氧酚醛 | RF160 | 5 | 固化剂 | 酚醛 | 实测
R03-16 | R03 | 环氧酚醛 | IR809 | 0.39 | 树脂 | 环氧 | 实测
R03-16 | R03 | 环氧酚醛 | RF516 | 2.3 | 固化剂 | 酚醛 | 实测
R03-16 | R03 | 环氧酚醛 | RF956 | 3.21 | 固化剂 | 酚醛 | 实测
R03-16 | R03 | 环氧酚醛 | RH601 | 2.08 | 固化剂 | 酚醛 | 实测
R03-16 | R03 | 环氧酚醛 | 住友55754G | 0.81 | 树脂 | 环氧 | 实测
R03-16 | R03 | 环氧酚醛 | 1510蜡 | 2.25 | 助剂 | 其他 | 实测
R03-16 | R03 | 环氧酚醛 | AZ088 | 0.06 | 助剂 | 其他 | 实测
R03-16 | R03 | 环氧酚醛 | 正丁醇 | 10.75 | 溶剂 | 其他 | 实测
R03-16 | R03 | 环氧酚醛 | 补加混合液 | 1.32 | 溶剂 | 其他 | 实测
R03-16 | R03 | 环氧酚醛 | 10%磷酸 | 0.31 | 助剂 | 其他 | 实测
R4-01 | R4 | 环氧酚醛 | IR190 | 66.13 | 树脂 | 环氧 | 实测
R4-01 | R4 | 环氧酚醛 | RF401 | 0.51 | 固化剂 | 酚醛 | 实测
R4-01 | R4 | 环氧酚醛 | RF160 | 11.8 | 固化剂 | 酚醛 | 实测
R4-01 | R4 | 环氧酚醛 | IR809 | 0.29 | 树脂 | 环氧 | 实测
R4-01 | R4 | 环氧酚醛 | RF516 | 2.92 | 固化剂 | 酚醛 | 实测
R4-01 | R4 | 环氧酚醛 | RF950 | 7.85 | 固化剂 | 酚醛 | 实测
R4-01 | R4 | 环氧酚醛 | 1510蜡 | 3.44 | 助剂 | 其他 | 实测
R4-01 | R4 | 环氧酚醛 | AZ088 | 0.06 | 助剂 | 其他 | 实测
R4-01 | R4 | 环氧酚醛 | 正丁醇 | 3.85 | 溶剂 | 其他 | 实测
R4-01 | R4 | 环氧酚醛 | 补加混合液 | 12.71 | 溶剂 | 其他 | 实测
R4-02 | R4 | 环氧酚醛 | IR190 | 66.01 | 树脂 | 环氧 | 实测
R4-02 | R4 | 环氧酚醛 | RF401 | 3.14 | 固化剂 | 酚醛 | 实测
R4-02 | R4 | 环氧酚醛 | RF160 | 12.92 | 固化剂 | 酚醛 | 实测
R4-02 | R4 | 环氧酚醛 | IR809 | 0.69 | 树脂 | 环氧 | 实测
R4-02 | R4 | 环氧酚醛 | RF516 | 5.38 | 固化剂 | 酚醛 | 实测
R4-02 | R4 | 环氧酚醛 | RF956 | 0.81 | 固化剂 | 酚醛 | 实测
R4-02 | R4 | 环氧酚醛 | RH601 | 3.91 | 固化剂 | 酚醛 | 实测
R4-02 | R4 | 环氧酚醛 | 住友55754G | 1.52 | 树脂 | 环氧 | 实测
R4-02 | R4 | 环氧酚醛 | 1510蜡 | 4.08 | 助剂 | 其他 | 实测
R4-02 | R4 | 环氧酚醛 | AZ088 | 0.06 | 助剂 | 其他 | 实测
R4-02 | R4 | 环氧酚醛 | 正丁醇 | 5.94 | 溶剂 | 其他 | 实测
R4-02 | R4 | 环氧酚醛 | 补加混合液 | 17.53 | 溶剂 | 其他 | 实测
R4-02 | R4 | 环氧酚醛 | 10%磷酸 | 2.91 | 助剂 | 其他 | 实测
R4-03 | R4 | 环氧酚醛 | IR190 | 66.13 | 树脂 | 环氧 | 实测
R4-03 | R4 | 环氧酚醛 | RF401 | 3.35 | 固化剂 | 酚醛 | 实测
R4-03 | R4 | 环氧酚醛 | RF160 | 13.29 | 固化剂 | 酚醛 | 实测
R4-03 | R4 | 环氧酚醛 | IR809 | 0.62 | 树脂 | 环氧 | 实测
R4-03 | R4 | 环氧酚醛 | RF950 | 1.4 | 固化剂 | 酚醛 | 实测
R4-03 | R4 | 环氧酚醛 | 1510蜡 | 1.23 | 助剂 | 其他 | 实测
R4-03 | R4 | 环氧酚醛 | AZ088 | 0.06 | 助剂 | 其他 | 实测
R4-03 | R4 | 环氧酚醛 | 正丁醇 | 11.76 | 溶剂 | 其他 | 实测
R4-03 | R4 | 环氧酚醛 | 补加混合液 | 5.07 | 溶剂 | 其他 | 实测
R4-03 | R4 | 环氧酚醛 | 10%磷酸 | 1.05 | 助剂 | 其他 | 实测
R4-04 | R4 | 环氧酚醛 | IR190 | 66.07 | 树脂 | 环氧 | 实测
R4-04 | R4 | 环氧酚醛 | RF401 | 2.69 | 固化剂 | 酚醛 | 实测
R4-04 | R4 | 环氧酚醛 | IR809 | 0.1 | 树脂 | 环氧 | 实测
R4-04 | R4 | 环氧酚醛 | RF516 | 8.2 | 固化剂 | 酚醛 | 实测
R4-04 | R4 | 环氧酚醛 | RF950 | 8.81 | 固化剂 | 酚醛 | 实测
R4-04 | R4 | 环氧酚醛 | RF956 | 4.35 | 固化剂 | 酚醛 | 实测
R4-04 | R4 | 环氧酚醛 | 住友55754G | 0.21 | 树脂 | 环氧 | 实测
R4-04 | R4 | 环氧酚醛 | 1510蜡 | 3.41 | 助剂 | 其他 | 实测
R4-04 | R4 | 环氧酚醛 | AZ088 | 0.06 | 助剂 | 其他 | 实测
R4-04 | R4 | 环氧酚醛 | 正丁醇 | 1.38 | 溶剂 | 其他 | 实测
R4-04 | R4 | 环氧酚醛 | 补加混合液 | 10.8 | 溶剂 | 其他 | 实测
R4-04 | R4 | 环氧酚醛 | 10%磷酸 | 2.83 | 助剂 | 其他 | 实测
R4-05 | R4 | 环氧酚醛 | IR190 | 66.17 | 树脂 | 环氧 | 实测
R4-05 | R4 | 环氧酚醛 | RF401 | 0.66 | 固化剂 | 酚醛 | 实测
R4-05 | R4 | 环氧酚醛 | RF160 | 12.81 | 固化剂 | 酚醛 | 实测
R4-05 | R4 | 环氧酚醛 | IR809 | 0.21 | 树脂 | 环氧 | 实测
R4-05 | R4 | 环氧酚醛 | RF516 | 7.35 | 固化剂 | 酚醛 | 实测
R4-05 | R4 | 环氧酚醛 | RF956 | 0.84 | 固化剂 | 酚醛 | 实测
R4-05 | R4 | 环氧酚醛 | 1510蜡 | 2.81 | 助剂 | 其他 | 实测
R4-05 | R4 | 环氧酚醛 | AZ088 | 0.06 | 助剂 | 其他 | 实测
R4-05 | R4 | 环氧酚醛 | 正丁醇 | 12.52 | 溶剂 | 其他 | 实测
R4-05 | R4 | 环氧酚醛 | 补加混合液 | 5.53 | 溶剂 | 其他 | 实测
R4-05 | R4 | 环氧酚醛 | 10%磷酸 | 1.45 | 助剂 | 其他 | 实测
R4-06 | R4 | 环氧酚醛 | IR190 | 65.85 | 树脂 | 环氧 | 实测
R4-06 | R4 | 环氧酚醛 | RF160 | 2.62 | 固化剂 | 酚醛 | 实测
R4-06 | R4 | 环氧酚醛 | IR809 | 0.56 | 树脂 | 环氧 | 实测
R4-06 | R4 | 环氧酚醛 | RF516 | 7.93 | 固化剂 | 酚醛 | 实测
R4-06 | R4 | 环氧酚醛 | RF950 | 7.84 | 固化剂 | 酚醛 | 实测
R4-06 | R4 | 环氧酚醛 | RF956 | 2.95 | 固化剂 | 酚醛 | 实测
R4-06 | R4 | 环氧酚醛 | RH601 | 2.1 | 固化剂 | 酚醛 | 实测
R4-06 | R4 | 环氧酚醛 | 住友55754G | 1.523 | 树脂 | 环氧 | 实测
R4-06 | R4 | 环氧酚醛 | 1510蜡 | 3.23 | 助剂 | 其他 | 实测
R4-06 | R4 | 环氧酚醛 | AZ088 | 0.06 | 助剂 | 其他 | 实测
R4-06 | R4 | 环氧酚醛 | 正丁醇 | 10.9 | 溶剂 | 其他 | 实测
R4-06 | R4 | 环氧酚醛 | 补加混合液 | 3.55 | 溶剂 | 其他 | 实测
R4-06 | R4 | 环氧酚醛 | 10%磷酸 | 2.91 | 助剂 | 其他 | 实测
R4-07 | R4 | 环氧酚醛 | IR190 | 65.94 | 树脂 | 环氧 | 实测
R4-07 | R4 | 环氧酚醛 | RF401 | 0.41 | 固化剂 | 酚醛 | 实测
R4-07 | R4 | 环氧酚醛 | RF160 | 13.2 | 固化剂 | 酚醛 | 实测
R4-07 | R4 | 环氧酚醛 | IR809 | 0.59 | 树脂 | 环氧 | 实测
R4-07 | R4 | 环氧酚醛 | RF950 | 1.29 | 固化剂 | 酚醛 | 实测
R4-07 | R4 | 环氧酚醛 | RF956 | 7.52 | 固化剂 | 酚醛 | 实测
R4-07 | R4 | 环氧酚醛 | 1510蜡 | 2.48 | 助剂 | 其他 | 实测
R4-07 | R4 | 环氧酚醛 | AZ088 | 0.06 | 助剂 | 其他 | 实测
R4-07 | R4 | 环氧酚醛 | 正丁醇 | 0.93 | 溶剂 | 其他 | 实测
R4-07 | R4 | 环氧酚醛 | 补加混合液 | 16.66 | 溶剂 | 其他 | 实测
R4-07 | R4 | 环氧酚醛 | 10%磷酸 | 2.64 | 助剂 | 其他 | 实测
R4-08 | R4 | 环氧酚醛 | IR190 | 66.23 | 树脂 | 环氧 | 实测
R4-08 | R4 | 环氧酚醛 | RF401 | 0.29 | 固化剂 | 酚醛 | 实测
R4-08 | R4 | 环氧酚醛 | RF160 | 15 | 固化剂 | 酚醛 | 实测
R4-08 | R4 | 环氧酚醛 | RF516 | 0.41 | 固化剂 | 酚醛 | 实测
R4-08 | R4 | 环氧酚醛 | RF950 | 4.67 | 固化剂 | 酚醛 | 实测
R4-08 | R4 | 环氧酚醛 | 1510蜡 | 0.86 | 助剂 | 其他 | 实测
R4-08 | R4 | 环氧酚醛 | AZ088 | 0.06 | 助剂 | 其他 | 实测
R4-08 | R4 | 环氧酚醛 | 正丁醇 | 9.88 | 溶剂 | 其他 | 实测
R4-08 | R4 | 环氧酚醛 | 补加混合液 | 5.53 | 溶剂 | 其他 | 实测
R4-08 | R4 | 环氧酚醛 | 10%磷酸 | 2.89 | 助剂 | 其他 | 实测
R4-09 | R4 | 环氧酚醛 | IR190 | 65.99 | 树脂 | 环氧 | 实测
R4-09 | R4 | 环氧酚醛 | RF401 | 2.37 | 固化剂 | 酚醛 | 实测
R4-09 | R4 | 环氧酚醛 | RF160 | 6.25 | 固化剂 | 酚醛 | 实测
R4-09 | R4 | 环氧酚醛 | IR809 | 0.75 | 树脂 | 环氧 | 实测
R4-09 | R4 | 环氧酚醛 | RF516 | 7.9 | 固化剂 | 酚醛 | 实测
R4-09 | R4 | 环氧酚醛 | RH601 | 0.48 | 固化剂 | 酚醛 | 实测
R4-09 | R4 | 环氧酚醛 | 住友55754G | 1.9 | 树脂 | 环氧 | 实测
R4-09 | R4 | 环氧酚醛 | 1510蜡 | 3.59 | 助剂 | 其他 | 实测
R4-09 | R4 | 环氧酚醛 | AZ088 | 0.06 | 助剂 | 其他 | 实测
R4-09 | R4 | 环氧酚醛 | 正丁醇 | 10.87 | 溶剂 | 其他 | 实测
R4-09 | R4 | 环氧酚醛 | 补加混合液 | 4.01 | 溶剂 | 其他 | 实测
R4-10 | R4 | 环氧酚醛 | IR190 | 65.8 | 树脂 | 环氧 | 实测
R4-10 | R4 | 环氧酚醛 | RF401 | 3.37 | 固化剂 | 酚醛 | 实测
R4-10 | R4 | 环氧酚醛 | RF160 | 11.35 | 固化剂 | 酚醛 | 实测
R4-10 | R4 | 环氧酚醛 | RF516 | 1.26 | 固化剂 | 酚醛 | 实测
R4-10 | R4 | 环氧酚醛 | RF950 | 8.26 | 固化剂 | 酚醛 | 实测
R4-10 | R4 | 环氧酚醛 | RH601 | 0.72 | 固化剂 | 酚醛 | 实测
R4-10 | R4 | 环氧酚醛 | 住友55754G | 1.44 | 树脂 | 环氧 | 实测
R4-10 | R4 | 环氧酚醛 | 1510蜡 | 2.54 | 助剂 | 其他 | 实测
R4-10 | R4 | 环氧酚醛 | AZ088 | 0.06 | 助剂 | 其他 | 实测
R4-10 | R4 | 环氧酚醛 | 正丁醇 | 11.03 | 溶剂 | 其他 | 实测
R4-10 | R4 | 环氧酚醛 | 补加混合液 | 6.24 | 溶剂 | 其他 | 实测
R4-10 | R4 | 环氧酚醛 | 10%磷酸 | 2.67 | 助剂 | 其他 | 实测
R4-11 | R4 | 环氧酚醛 | IR190 | 66 | 树脂 | 环氧 | 实测
R4-11 | R4 | 环氧酚醛 | RF401 | 1.6 | 固化剂 | 酚醛 | 实测
R4-11 | R4 | 环氧酚醛 | RF160 | 11.32 | 固化剂 | 酚醛 | 实测
R4-11 | R4 | 环氧酚醛 | RF516 | 0.29 | 固化剂 | 酚醛 | 实测
R4-11 | R4 | 环氧酚醛 | RF950 | 2.79 | 固化剂 | 酚醛 | 实测
R4-11 | R4 | 环氧酚醛 | RF956 | 7.51 | 固化剂 | 酚醛 | 实测
R4-11 | R4 | 环氧酚醛 | RH601 | 4.03 | 固化剂 | 酚醛 | 实测
R4-11 | R4 | 环氧酚醛 | 住友55754G | 1.92 | 树脂 | 环氧 | 实测
R4-11 | R4 | 环氧酚醛 | 1510蜡 | 2 | 助剂 | 其他 | 实测
R4-11 | R4 | 环氧酚醛 | AZ088 | 0.06 | 助剂 | 其他 | 实测
R4-11 | R4 | 环氧酚醛 | 正丁醇 | 2.63 | 溶剂 | 其他 | 实测
R4-11 | R4 | 环氧酚醛 | 补加混合液 | 23.28 | 溶剂 | 其他 | 实测
R4-11 | R4 | 环氧酚醛 | 10%磷酸 | 0.23 | 助剂 | 其他 | 实测
R4-12 | R4 | 环氧酚醛 | IR190 | 65.97 | 树脂 | 环氧 | 实测
R4-12 | R4 | 环氧酚醛 | RF401 | 3.21 | 固化剂 | 酚醛 | 实测
R4-12 | R4 | 环氧酚醛 | IR809 | 0.2 | 树脂 | 环氧 | 实测
R4-12 | R4 | 环氧酚醛 | RF516 | 5.54 | 固化剂 | 酚醛 | 实测
R4-12 | R4 | 环氧酚醛 | RF950 | 6.27 | 固化剂 | 酚醛 | 实测
R4-12 | R4 | 环氧酚醛 | RF956 | 6.61 | 固化剂 | 酚醛 | 实测
R4-12 | R4 | 环氧酚醛 | RH601 | 4.11 | 固化剂 | 酚醛 | 实测
R4-12 | R4 | 环氧酚醛 | 住友55754G | 1.8 | 树脂 | 环氧 | 实测
R4-12 | R4 | 环氧酚醛 | 1510蜡 | 1.01 | 助剂 | 其他 | 实测
R4-12 | R4 | 环氧酚醛 | AZ088 | 0.06 | 助剂 | 其他 | 实测
R4-12 | R4 | 环氧酚醛 | 正丁醇 | 0.9 | 溶剂 | 其他 | 实测
R4-12 | R4 | 环氧酚醛 | 补加混合液 | 18.03 | 溶剂 | 其他 | 实测
R4-12 | R4 | 环氧酚醛 | 10%磷酸 | 2.55 | 助剂 | 其他 | 实测
R4-13 | R4 | 环氧酚醛 | IR190 | 65.96 | 树脂 | 环氧 | 实测
R4-13 | R4 | 环氧酚醛 | RF401 | 3.09 | 固化剂 | 酚醛 | 实测
R4-13 | R4 | 环氧酚醛 | RF160 | 10.6 | 固化剂 | 酚醛 | 实测
R4-13 | R4 | 环氧酚醛 | RF950 | 1.11 | 固化剂 | 酚醛 | 实测
R4-13 | R4 | 环氧酚醛 | RF956 | 7.83 | 固化剂 | 酚醛 | 实测
R4-13 | R4 | 环氧酚醛 | RH601 | 1.49 | 固化剂 | 酚醛 | 实测
R4-13 | R4 | 环氧酚醛 | 住友55754G | 0.89 | 树脂 | 环氧 | 实测
R4-13 | R4 | 环氧酚醛 | 1510蜡 | 3.73 | 助剂 | 其他 | 实测
R4-13 | R4 | 环氧酚醛 | AZ088 | 0.06 | 助剂 | 其他 | 实测
R4-13 | R4 | 环氧酚醛 | 正丁醇 | 12.19 | 溶剂 | 其他 | 实测
R4-13 | R4 | 环氧酚醛 | 补加混合液 | 9.25 | 溶剂 | 其他 | 实测
R4-13 | R4 | 环氧酚醛 | 10%磷酸 | 0.48 | 助剂 | 其他 | 实测
R4-14 | R4 | 环氧酚醛 | IR190 | 65.96 | 树脂 | 环氧 | 实测
R4-14 | R4 | 环氧酚醛 | RF160 | 1.08 | 固化剂 | 酚醛 | 实测
R4-14 | R4 | 环氧酚醛 | IR809 | 0.57 | 树脂 | 环氧 | 实测
R4-14 | R4 | 环氧酚醛 | RF516 | 7.67 | 固化剂 | 酚醛 | 实测
R4-14 | R4 | 环氧酚醛 | RF950 | 6.61 | 固化剂 | 酚醛 | 实测
R4-14 | R4 | 环氧酚醛 | RF956 | 7.03 | 固化剂 | 酚醛 | 实测
R4-14 | R4 | 环氧酚醛 | RH601 | 4.11 | 固化剂 | 酚醛 | 实测
R4-14 | R4 | 环氧酚醛 | 1510蜡 | 0.89 | 助剂 | 其他 | 实测
R4-14 | R4 | 环氧酚醛 | AZ088 | 0.06 | 助剂 | 其他 | 实测
R4-14 | R4 | 环氧酚醛 | 正丁醇 | 3.37 | 溶剂 | 其他 | 实测
R4-14 | R4 | 环氧酚醛 | 补加混合液 | 16.47 | 溶剂 | 其他 | 实测
R4-15 | R4 | 环氧酚醛 | IR190 | 66 | 树脂 | 环氧 | 实测
R4-15 | R4 | 环氧酚醛 | RF401 | 2.53 | 固化剂 | 酚醛 | 实测
R4-15 | R4 | 环氧酚醛 | RF516 | 4.76 | 固化剂 | 酚醛 | 实测
R4-15 | R4 | 环氧酚醛 | RF950 | 8.22 | 固化剂 | 酚醛 | 实测
R4-15 | R4 | 环氧酚醛 | RF956 | 8.59 | 固化剂 | 酚醛 | 实测
R4-15 | R4 | 环氧酚醛 | RH601 | 3.45 | 固化剂 | 酚醛 | 实测
R4-15 | R4 | 环氧酚醛 | 住友55754G | 1.72 | 树脂 | 环氧 | 实测
R4-15 | R4 | 环氧酚醛 | 1510蜡 | 3.8 | 助剂 | 其他 | 实测
R4-15 | R4 | 环氧酚醛 | AZ088 | 0.06 | 助剂 | 其他 | 实测
R4-15 | R4 | 环氧酚醛 | 正丁醇 | 2.02 | 溶剂 | 其他 | 实测
R4-15 | R4 | 环氧酚醛 | 补加混合液 | 18.49 | 溶剂 | 其他 | 实测
R4-15 | R4 | 环氧酚醛 | 10%磷酸 | 0.68 | 助剂 | 其他 | 实测
R4-16 | R4 | 环氧酚醛 | IR190 | 65.95 | 树脂 | 环氧 | 实测
R4-16 | R4 | 环氧酚醛 | RF401 | 2.09 | 固化剂 | 酚醛 | 实测
R4-16 | R4 | 环氧酚醛 | RF160 | 7.71 | 固化剂 | 酚醛 | 实测
R4-16 | R4 | 环氧酚醛 | RF516 | 2.87 | 固化剂 | 酚醛 | 实测
R4-16 | R4 | 环氧酚醛 | RF950 | 6.32 | 固化剂 | 酚醛 | 实测
R4-16 | R4 | 环氧酚醛 | RF956 | 3.21 | 固化剂 | 酚醛 | 实测
R4-16 | R4 | 环氧酚醛 | RH601 | 0.92 | 固化剂 | 酚醛 | 实测
R4-16 | R4 | 环氧酚醛 | 1510蜡 | 0.9 | 助剂 | 其他 | 实测
R4-16 | R4 | 环氧酚醛 | AZ088 | 0.06 | 助剂 | 其他 | 实测
R4-16 | R4 | 环氧酚醛 | 正丁醇 | 2.49 | 溶剂 | 其他 | 实测
R4-16 | R4 | 环氧酚醛 | 补加混合液 | 14.66 | 溶剂 | 其他 | 实测
R4-16 | R4 | 环氧酚醛 | 10%磷酸 | 0.21 | 助剂 | 其他 | 实测
R5-01 | R5 | 环氧酚醛 | IR190 | 65.92 | 树脂 | 环氧 | 实测
R5-01 | R5 | 环氧酚醛 | RF401 | 1.42 | 固化剂 | 酚醛 | 实测
R5-01 | R5 | 环氧酚醛 | RF160 | 6.45 | 固化剂 | 酚醛 | 实测
R5-01 | R5 | 环氧酚醛 | IR809 | 0.66 | 树脂 | 环氧 | 实测
R5-01 | R5 | 环氧酚醛 | RF516 | 6.95 | 固化剂 | 酚醛 | 实测
R5-01 | R5 | 环氧酚醛 | RF950 | 8.44 | 固化剂 | 酚醛 | 实测
R5-01 | R5 | 环氧酚醛 | RH601 | 1.18 | 固化剂 | 酚醛 | 实测
R5-01 | R5 | 环氧酚醛 | 住友55754G | 1.98 | 树脂 | 环氧 | 实测
R5-01 | R5 | 环氧酚醛 | 1510蜡 | 3.07 | 助剂 | 其他 | 实测
R5-01 | R5 | 环氧酚醛 | AZ088 | 0.06 | 助剂 | 其他 | 实测
R5-01 | R5 | 环氧酚醛 | 正丁醇 | 11.63 | 溶剂 | 其他 | 实测
R5-01 | R5 | 环氧酚醛 | 补加混合液 | 5.49 | 溶剂 | 其他 | 实测
R5-01 | R5 | 环氧酚醛 | 10%磷酸 | 2.19 | 助剂 | 其他 | 实测
R5-02 | R5 | 环氧酚醛 | IR190 | 66 | 树脂 | 环氧 | 实测
R5-02 | R5 | 环氧酚醛 | RF160 | 14.01 | 固化剂 | 酚醛 | 实测
R5-02 | R5 | 环氧酚醛 | IR809 | 0.29 | 树脂 | 环氧 | 实测
R5-02 | R5 | 环氧酚醛 | RF950 | 1.27 | 固化剂 | 酚醛 | 实测
R5-02 | R5 | 环氧酚醛 | RF956 | 8.79 | 固化剂 | 酚醛 | 实测
R5-02 | R5 | 环氧酚醛 | RH601 | 3.31 | 固化剂 | 酚醛 | 实测
R5-02 | R5 | 环氧酚醛 | 1510蜡 | 3.62 | 助剂 | 其他 | 实测
R5-02 | R5 | 环氧酚醛 | AZ088 | 0.06 | 助剂 | 其他 | 实测
R5-02 | R5 | 环氧酚醛 | 正丁醇 | 4.84 | 溶剂 | 其他 | 实测
R5-02 | R5 | 环氧酚醛 | 补加混合液 | 17.76 | 溶剂 | 其他 | 实测
R5-02 | R5 | 环氧酚醛 | 10%磷酸 | 2.68 | 助剂 | 其他 | 实测
R5-03 | R5 | 环氧酚醛 | IR190 | 65.94 | 树脂 | 环氧 | 实测
R5-03 | R5 | 环氧酚醛 | RF160 | 4.85 | 固化剂 | 酚醛 | 实测
R5-03 | R5 | 环氧酚醛 | RF516 | 7.84 | 固化剂 | 酚醛 | 实测
R5-03 | R5 | 环氧酚醛 | RF950 | 7.78 | 固化剂 | 酚醛 | 实测
R5-03 | R5 | 环氧酚醛 | RF956 | 3.13 | 固化剂 | 酚醛 | 实测
R5-03 | R5 | 环氧酚醛 | 1510蜡 | 0.85 | 助剂 | 其他 | 实测
R5-03 | R5 | 环氧酚醛 | AZ088 | 0.06 | 助剂 | 其他 | 实测
R5-03 | R5 | 环氧酚醛 | 正丁醇 | 8.8 | 溶剂 | 其他 | 实测
R5-03 | R5 | 环氧酚醛 | 补加混合液 | 5.98 | 溶剂 | 其他 | 实测
R5-03 | R5 | 环氧酚醛 | 10%磷酸 | 0.46 | 助剂 | 其他 | 实测
R5-04 | R5 | 环氧酚醛 | IR190 | 65.97 | 树脂 | 环氧 | 实测
R5-04 | R5 | 环氧酚醛 | RF401 | 3.58 | 固化剂 | 酚醛 | 实测
R5-04 | R5 | 环氧酚醛 | IR809 | 0.12 | 树脂 | 环氧 | 实测
R5-04 | R5 | 环氧酚醛 | RF516 | 7.82 | 固化剂 | 酚醛 | 实测
R5-04 | R5 | 环氧酚醛 | RF950 | 7.91 | 固化剂 | 酚醛 | 实测
R5-04 | R5 | 环氧酚醛 | RF956 | 6.28 | 固化剂 | 酚醛 | 实测
R5-04 | R5 | 环氧酚醛 | RH601 | 4.25 | 固化剂 | 酚醛 | 实测
R5-04 | R5 | 环氧酚醛 | 住友55754G | 1.5 | 树脂 | 环氧 | 实测
R5-04 | R5 | 环氧酚醛 | 1510蜡 | 2.93 | 助剂 | 其他 | 实测
R5-04 | R5 | 环氧酚醛 | AZ088 | 0.06 | 助剂 | 其他 | 实测
R5-04 | R5 | 环氧酚醛 | 正丁醇 | 12.24 | 溶剂 | 其他 | 实测
R5-04 | R5 | 环氧酚醛 | 补加混合液 | 9.48 | 溶剂 | 其他 | 实测
R5-04 | R5 | 环氧酚醛 | 10%磷酸 | 0.79 | 助剂 | 其他 | 实测
R5-05 | R5 | 环氧酚醛 | IR190 | 66.17 | 树脂 | 环氧 | 实测
R5-05 | R5 | 环氧酚醛 | RF401 | 3.22 | 固化剂 | 酚醛 | 实测
R5-05 | R5 | 环氧酚醛 | RF160 | 9.77 | 固化剂 | 酚醛 | 实测
R5-05 | R5 | 环氧酚醛 | RF516 | 1.9 | 固化剂 | 酚醛 | 实测
R5-05 | R5 | 环氧酚醛 | RF950 | 7.38 | 固化剂 | 酚醛 | 实测
R5-05 | R5 | 环氧酚醛 | RH601 | 0.06 | 固化剂 | 酚醛 | 实测
R5-05 | R5 | 环氧酚醛 | 住友55754G | 1.38 | 树脂 | 环氧 | 实测
R5-05 | R5 | 环氧酚醛 | 1510蜡 | 2.84 | 助剂 | 其他 | 实测
R5-05 | R5 | 环氧酚醛 | AZ088 | 0.06 | 助剂 | 其他 | 实测
R5-05 | R5 | 环氧酚醛 | 正丁醇 | 4.72 | 溶剂 | 其他 | 实测
R5-05 | R5 | 环氧酚醛 | 补加混合液 | 12.58 | 溶剂 | 其他 | 实测
R5-06 | R5 | 环氧酚醛 | IR190 | 66.12 | 树脂 | 环氧 | 实测
R5-06 | R5 | 环氧酚醛 | RF401 | 1.56 | 固化剂 | 酚醛 | 实测
R5-06 | R5 | 环氧酚醛 | RF160 | 6.53 | 固化剂 | 酚醛 | 实测
R5-06 | R5 | 环氧酚醛 | IR809 | 0.59 | 树脂 | 环氧 | 实测
R5-06 | R5 | 环氧酚醛 | RF516 | 7.73 | 固化剂 | 酚醛 | 实测
R5-06 | R5 | 环氧酚醛 | RF950 | 7.09 | 固化剂 | 酚醛 | 实测
R5-06 | R5 | 环氧酚醛 | RF956 | 3.69 | 固化剂 | 酚醛 | 实测
R5-06 | R5 | 环氧酚醛 | RH601 | 3.82 | 固化剂 | 酚醛 | 实测
R5-06 | R5 | 环氧酚醛 | 住友55754G | 1.08 | 树脂 | 环氧 | 实测
R5-06 | R5 | 环氧酚醛 | 1510蜡 | 0.93 | 助剂 | 其他 | 实测
R5-06 | R5 | 环氧酚醛 | AZ088 | 0.06 | 助剂 | 其他 | 实测
R5-06 | R5 | 环氧酚醛 | 正丁醇 | 2.33 | 溶剂 | 其他 | 实测
R5-06 | R5 | 环氧酚醛 | 补加混合液 | 20.38 | 溶剂 | 其他 | 实测
R5-06 | R5 | 环氧酚醛 | 10%磷酸 | 0.97 | 助剂 | 其他 | 实测
R5-07 | R5 | 环氧酚醛 | IR190 | 66.18 | 树脂 | 环氧 | 实测
R5-07 | R5 | 环氧酚醛 | RF401 | 2.57 | 固化剂 | 酚醛 | 实测
R5-07 | R5 | 环氧酚醛 | IR809 | 0.38 | 树脂 | 环氧 | 实测
R5-07 | R5 | 环氧酚醛 | RF516 | 5.19 | 固化剂 | 酚醛 | 实测
R5-07 | R5 | 环氧酚醛 | RF950 | 4.2 | 固化剂 | 酚醛 | 实测
R5-07 | R5 | 环氧酚醛 | RF956 | 7.36 | 固化剂 | 酚醛 | 实测
R5-07 | R5 | 环氧酚醛 | 住友55754G | 1.87 | 树脂 | 环氧 | 实测
R5-07 | R5 | 环氧酚醛 | 1510蜡 | 1.04 | 助剂 | 其他 | 实测
R5-07 | R5 | 环氧酚醛 | AZ088 | 0.06 | 助剂 | 其他 | 实测
R5-07 | R5 | 环氧酚醛 | 正丁醇 | 11.06 | 溶剂 | 其他 | 实测
R5-07 | R5 | 环氧酚醛 | 补加混合液 | 3.56 | 溶剂 | 其他 | 实测
R5-07 | R5 | 环氧酚醛 | 10%磷酸 | 0.71 | 助剂 | 其他 | 实测
R5-08 | R5 | 环氧酚醛 | IR190 | 66.15 | 树脂 | 环氧 | 实测
R5-08 | R5 | 环氧酚醛 | RF401 | 0.63 | 固化剂 | 酚醛 | 实测
R5-08 | R5 | 环氧酚醛 | RF160 | 11.08 | 固化剂 | 酚醛 | 实测
R5-08 | R5 | 环氧酚醛 | RF516 | 7.64 | 固化剂 | 酚醛 | 实测
R5-08 | R5 | 环氧酚醛 | RF950 | 3.78 | 固化剂 | 酚醛 | 实测
R5-08 | R5 | 环氧酚醛 | RH601 | 2.83 | 固化剂 | 酚醛 | 实测
R5-08 | R5 | 环氧酚醛 | 住友55754G | 1.66 | 树脂 | 环氧 | 实测
R5-08 | R5 | 环氧酚醛 | 1510蜡 | 2.98 | 助剂 | 其他 | 实测
R5-08 | R5 | 环氧酚醛 | AZ088 | 0.06 | 助剂 | 其他 | 实测
R5-08 | R5 | 环氧酚醛 | 正丁醇 | 11.5 | 溶剂 | 其他 | 实测
R5-08 | R5 | 环氧酚醛 | 补加混合液 | 9.39 | 溶剂 | 其他 | 实测
R5-08 | R5 | 环氧酚醛 | 10%磷酸 | 1.97 | 助剂 | 其他 | 实测
R5-09 | R5 | 环氧酚醛 | IR190 | 66.35 | 树脂 | 环氧 | 实测
R5-09 | R5 | 环氧酚醛 | RF401 | 0.54 | 固化剂 | 酚醛 | 实测
R5-09 | R5 | 环氧酚醛 | RF160 | 14.43 | 固化剂 | 酚醛 | 实测
R5-09 | R5 | 环氧酚醛 | RF950 | 0.8 | 固化剂 | 酚醛 | 实测
R5-09 | R5 | 环氧酚醛 | RF956 | 6.27 | 固化剂 | 酚醛 | 实测
R5-09 | R5 | 环氧酚醛 | 1510蜡 | 1.56 | 助剂 | 其他 | 实测
R5-09 | R5 | 环氧酚醛 | AZ088 | 0.06 | 助剂 | 其他 | 实测
R5-09 | R5 | 环氧酚醛 | 正丁醇 | 12.42 | 溶剂 | 其他 | 实测
R5-09 | R5 | 环氧酚醛 | 补加混合液 | 5.14 | 溶剂 | 其他 | 实测
R5-09 | R5 | 环氧酚醛 | 10%磷酸 | 2.73 | 助剂 | 其他 | 实测
R5-10 | R5 | 环氧酚醛 | IR190 | 66 | 树脂 | 环氧 | 实测
R5-10 | R5 | 环氧酚醛 | IR809 | 0.12 | 树脂 | 环氧 | 实测
R5-10 | R5 | 环氧酚醛 | RF516 | 7.64 | 固化剂 | 酚醛 | 实测
R5-10 | R5 | 环氧酚醛 | RF950 | 7.87 | 固化剂 | 酚醛 | 实测
R5-10 | R5 | 环氧酚醛 | RF956 | 8.91 | 固化剂 | 酚醛 | 实测
R5-10 | R5 | 环氧酚醛 | RH601 | 1.57 | 固化剂 | 酚醛 | 实测
R5-10 | R5 | 环氧酚醛 | 住友55754G | 1.52 | 树脂 | 环氧 | 实测
R5-10 | R5 | 环氧酚醛 | 1510蜡 | 1.35 | 助剂 | 其他 | 实测
R5-10 | R5 | 环氧酚醛 | AZ088 | 0.06 | 助剂 | 其他 | 实测
R5-10 | R5 | 环氧酚醛 | 正丁醇 | 5.44 | 溶剂 | 其他 | 实测
R5-10 | R5 | 环氧酚醛 | 补加混合液 | 11.48 | 溶剂 | 其他 | 实测
R5-10 | R5 | 环氧酚醛 | 10%磷酸 | 2.72 | 助剂 | 其他 | 实测
R5-11 | R5 | 环氧酚醛 | IR190 | 66.25 | 树脂 | 环氧 | 实测
R5-11 | R5 | 环氧酚醛 | RF401 | 3.28 | 固化剂 | 酚醛 | 实测
R5-11 | R5 | 环氧酚醛 | RF160 | 9.39 | 固化剂 | 酚醛 | 实测
R5-11 | R5 | 环氧酚醛 | IR809 | 0.73 | 树脂 | 环氧 | 实测
R5-11 | R5 | 环氧酚醛 | RF950 | 1.17 | 固化剂 | 酚醛 | 实测
R5-11 | R5 | 环氧酚醛 | RF956 | 7.96 | 固化剂 | 酚醛 | 实测
R5-11 | R5 | 环氧酚醛 | 住友55754G | 0.12 | 树脂 | 环氧 | 实测
R5-11 | R5 | 环氧酚醛 | 1510蜡 | 2.95 | 助剂 | 其他 | 实测
R5-11 | R5 | 环氧酚醛 | AZ088 | 0.06 | 助剂 | 其他 | 实测
R5-11 | R5 | 环氧酚醛 | 正丁醇 | 9.98 | 溶剂 | 其他 | 实测
R5-11 | R5 | 环氧酚醛 | 补加混合液 | 7.97 | 溶剂 | 其他 | 实测
R5-11 | R5 | 环氧酚醛 | 10%磷酸 | 2.8 | 助剂 | 其他 | 实测
R5-12 | R5 | 环氧酚醛 | IR190 | 66 | 树脂 | 环氧 | 实测
R5-12 | R5 | 环氧酚醛 | RF401 | 0.4 | 固化剂 | 酚醛 | 实测
R5-12 | R5 | 环氧酚醛 | RF160 | 8.68 | 固化剂 | 酚醛 | 实测
R5-12 | R5 | 环氧酚醛 | RF516 | 1.32 | 固化剂 | 酚醛 | 实测
R5-12 | R5 | 环氧酚醛 | RF950 | 7.48 | 固化剂 | 酚醛 | 实测
R5-12 | R5 | 环氧酚醛 | RF956 | 8.38 | 固化剂 | 酚醛 | 实测
R5-12 | R5 | 环氧酚醛 | RH601 | 3.44 | 固化剂 | 酚醛 | 实测
R5-12 | R5 | 环氧酚醛 | 1510蜡 | 2.1 | 助剂 | 其他 | 实测
R5-12 | R5 | 环氧酚醛 | AZ088 | 0.06 | 助剂 | 其他 | 实测
R5-12 | R5 | 环氧酚醛 | 正丁醇 | 11.23 | 溶剂 | 其他 | 实测
R5-12 | R5 | 环氧酚醛 | 补加混合液 | 10.71 | 溶剂 | 其他 | 实测
R5-12 | R5 | 环氧酚醛 | 10%磷酸 | 1.23 | 助剂 | 其他 | 实测
R6-01 | R6 | 环氧酚醛 | IR190 | 66.13 | 树脂 | 环氧 | 实测
R6-01 | R6 | 环氧酚醛 | RF401 | 3.35 | 固化剂 | 酚醛 | 实测
R6-01 | R6 | 环氧酚醛 | RF160 | 7.6 | 固化剂 | 酚醛 | 实测
R6-01 | R6 | 环氧酚醛 | IR809 | 0.31 | 树脂 | 环氧 | 实测
R6-01 | R6 | 环氧酚醛 | RF516 | 3.6 | 固化剂 | 酚醛 | 实测
R6-01 | R6 | 环氧酚醛 | RF950 | 7.74 | 固化剂 | 酚醛 | 实测
R6-01 | R6 | 环氧酚醛 | RH601 | 1.07 | 固化剂 | 酚醛 | 实测
R6-01 | R6 | 环氧酚醛 | 住友55754G | 1.47 | 树脂 | 环氧 | 实测
R6-01 | R6 | 环氧酚醛 | 1510蜡 | 0.93 | 助剂 | 其他 | 实测
R6-01 | R6 | 环氧酚醛 | AZ088 | 0.06 | 助剂 | 其他 | 实测
R6-01 | R6 | 环氧酚醛 | 正丁醇 | 7.52 | 溶剂 | 其他 | 实测
R6-01 | R6 | 环氧酚醛 | 补加混合液 | 9.52 | 溶剂 | 其他 | 实测
R6-01 | R6 | 环氧酚醛 | 10%磷酸 | 2.18 | 助剂 | 其他 | 实测
R6-02 | R6 | 环氧酚醛 | IR190 | 66.28 | 树脂 | 环氧 | 实测
R6-02 | R6 | 环氧酚醛 | RF401 | 0.32 | 固化剂 | 酚醛 | 实测
R6-02 | R6 | 环氧酚醛 | RF160 | 13.83 | 固化剂 | 酚醛 | 实测
R6-02 | R6 | 环氧酚醛 | IR809 | 0.59 | 树脂 | 环氧 | 实测
R6-02 | R6 | 环氧酚醛 | RF950 | 1.46 | 固化剂 | 酚醛 | 实测
R6-02 | R6 | 环氧酚醛 | RF956 | 7.85 | 固化剂 | 酚醛 | 实测
R6-02 | R6 | 环氧酚醛 | RH601 | 2.82 | 固化剂 | 酚醛 | 实测
R6-02 | R6 | 环氧酚醛 | 1510蜡 | 3.23 | 助剂 | 其他 | 实测
R6-02 | R6 | 环氧酚醛 | AZ088 | 0.06 | 助剂 | 其他 | 实测
R6-02 | R6 | 环氧酚醛 | 正丁醇 | 10.45 | 溶剂 | 其他 | 实测
R6-02 | R6 | 环氧酚醛 | 补加混合液 | 10.52 | 溶剂 | 其他 | 实测
R6-02 | R6 | 环氧酚醛 | 10%磷酸 | 3.1 | 助剂 | 其他 | 实测
R6-03 | R6 | 环氧酚醛 | IR190 | 66.15 | 树脂 | 环氧 | 实测
R6-03 | R6 | 环氧酚醛 | RF160 | 0.91 | 固化剂 | 酚醛 | 实测
R6-03 | R6 | 环氧酚醛 | IR809 | 0.73 | 树脂 | 环氧 | 实测
R6-03 | R6 | 环氧酚醛 | RF516 | 5.77 | 固化剂 | 酚醛 | 实测
R6-03 | R6 | 环氧酚醛 | RF950 | 6.41 | 固化剂 | 酚醛 | 实测
R6-03 | R6 | 环氧酚醛 | RH601 | 0.51 | 固化剂 | 酚醛 | 实测
R6-03 | R6 | 环氧酚醛 | 住友55754G | 1.61 | 树脂 | 环氧 | 实测
R6-03 | R6 | 环氧酚醛 | 1510蜡 | 2.26 | 助剂 | 其他 | 实测
R6-03 | R6 | 环氧酚醛 | AZ088 | 0.06 | 助剂 | 其他 | 实测
R6-03 | R6 | 环氧酚醛 | 正丁醇 | 7.76 | 溶剂 | 其他 | 实测
R6-03 | R6 | 环氧酚醛 | 补加混合液 | 0.42 | 溶剂 | 其他 | 实测
R6-03 | R6 | 环氧酚醛 | 10%磷酸 | 1.57 | 助剂 | 其他 | 实测
R6-04 | R6 | 环氧酚醛 | IR190 | 66.2 | 树脂 | 环氧 | 实测
R6-04 | R6 | 环氧酚醛 | RF401 | 1.07 | 固化剂 | 酚醛 | 实测
R6-04 | R6 | 环氧酚醛 | RF160 | 4.37 | 固化剂 | 酚醛 | 实测
R6-04 | R6 | 环氧酚醛 | IR809 | 0.74 | 树脂 | 环氧 | 实测
R6-04 | R6 | 环氧酚醛 | RF516 | 8.27 | 固化剂 | 酚醛 | 实测
R6-04 | R6 | 环氧酚醛 | RF950 | 7.11 | 固化剂 | 酚醛 | 实测
R6-04 | R6 | 环氧酚醛 | RF956 | 3.53 | 固化剂 | 酚醛 | 实测
R6-04 | R6 | 环氧酚醛 | RH601 | 3.67 | 固化剂 | 酚醛 | 实测
R6-04 | R6 | 环氧酚醛 | 住友55754G | 1.79 | 树脂 | 环氧 | 实测
R6-04 | R6 | 环氧酚醛 | 1510蜡 | 2.59 | 助剂 | 其他 | 实测
R6-04 | R6 | 环氧酚醛 | AZ088 | 0.06 | 助剂 | 其他 | 实测
R6-04 | R6 | 环氧酚醛 | 正丁醇 | 2.73 | 溶剂 | 其他 | 实测
R6-04 | R6 | 环氧酚醛 | 补加混合液 | 19.73 | 溶剂 | 其他 | 实测
R6-05 | R6 | 环氧酚醛 | IR190 | 66.01 | 树脂 | 环氧 | 实测
R6-05 | R6 | 环氧酚醛 | RF401 | 2.64 | 固化剂 | 酚醛 | 实测
R6-05 | R6 | 环氧酚醛 | IR809 | 0.16 | 树脂 | 环氧 | 实测
R6-05 | R6 | 环氧酚醛 | RF516 | 7.32 | 固化剂 | 酚醛 | 实测
R6-05 | R6 | 环氧酚醛 | 1510蜡 | 2.75 | 助剂 | 其他 | 实测
R6-05 | R6 | 环氧酚醛 | AZ088 | 0.06 | 助剂 | 其他 | 实测
R6-05 | R6 | 环氧酚醛 | 正丁醇 | 6.17 | 溶剂 | 其他 | 实测
R6-05 | R6 | 环氧酚醛 | 补加混合液 | 0.28 | 溶剂 | 其他 | 实测
R6-06 | R6 | 环氧酚醛 | IR190 | 66.16 | 树脂 | 环氧 | 实测
R6-06 | R6 | 环氧酚醛 | RF516 | 5.83 | 固化剂 | 酚醛 | 实测
R6-06 | R6 | 环氧酚醛 | RF950 | 5.72 | 固化剂 | 酚醛 | 实测
R6-06 | R6 | 环氧酚醛 | RH601 | 0.3 | 固化剂 | 酚醛 | 实测
R6-06 | R6 | 环氧酚醛 | 住友55754G | 1.83 | 树脂 | 环氧 | 实测
R6-06 | R6 | 环氧酚醛 | 1510蜡 | 0.76 | 助剂 | 其他 | 实测
R6-06 | R6 | 环氧酚醛 | AZ088 | 0.06 | 助剂 | 其他 | 实测
R6-06 | R6 | 环氧酚醛 | 正丁醇 | 4.35 | 溶剂 | 其他 | 实测
R6-06 | R6 | 环氧酚醛 | 补加混合液 | 4.31 | 溶剂 | 其他 | 实测
R6-06 | R6 | 环氧酚醛 | 10%磷酸 | 2.05 | 助剂 | 其他 | 实测
R6-07 | R6 | 环氧酚醛 | IR190 | 66.17 | 树脂 | 环氧 | 实测
R6-07 | R6 | 环氧酚醛 | RF401 | 2.29 | 固化剂 | 酚醛 | 实测
R6-07 | R6 | 环氧酚醛 | RF160 | 11.54 | 固化剂 | 酚醛 | 实测
R6-07 | R6 | 环氧酚醛 | RF516 | 3.02 | 固化剂 | 酚醛 | 实测
R6-07 | R6 | 环氧酚醛 | RF950 | 7.47 | 固化剂 | 酚醛 | 实测
R6-07 | R6 | 环氧酚醛 | 1510蜡 | 4.2 | 助剂 | 其他 | 实测
R6-07 | R6 | 环氧酚醛 | AZ088 | 0.06 | 助剂 | 其他 | 实测
R6-07 | R6 | 环氧酚醛 | 正丁醇 | 12.57 | 溶剂 | 其他 | 实测
R6-07 | R6 | 环氧酚醛 | 补加混合液 | 3.53 | 溶剂 | 其他 | 实测
R6-07 | R6 | 环氧酚醛 | 10%磷酸 | 2.22 | 助剂 | 其他 | 实测
R6-08 | R6 | 环氧酚醛 | IR190 | 66.02 | 树脂 | 环氧 | 实测
R6-08 | R6 | 环氧酚醛 | RF401 | 2.29 | 固化剂 | 酚醛 | 实测
R6-08 | R6 | 环氧酚醛 | RF160 | 8.53 | 固化剂 | 酚醛 | 实测
R6-08 | R6 | 环氧酚醛 | RF516 | 7.21 | 固化剂 | 酚醛 | 实测
R6-08 | R6 | 环氧酚醛 | RF950 | 7.13 | 固化剂 | 酚醛 | 实测
R6-08 | R6 | 环氧酚醛 | 1510蜡 | 0.88 | 助剂 | 其他 | 实测
R6-08 | R6 | 环氧酚醛 | AZ088 | 0.06 | 助剂 | 其他 | 实测
R6-08 | R6 | 环氧酚醛 | 正丁醇 | 0.4 | 溶剂 | 其他 | 实测
R6-08 | R6 | 环氧酚醛 | 补加混合液 | 17.16 | 溶剂 | 其他 | 实测
R6-09 | R6 | 环氧酚醛 | IR190 | 65.98 | 树脂 | 环氧 | 实测
R6-09 | R6 | 环氧酚醛 | RF160 | 3.6 | 固化剂 | 酚醛 | 实测
R6-09 | R6 | 环氧酚醛 | IR809 | 0.57 | 树脂 | 环氧 | 实测
R6-09 | R6 | 环氧酚醛 | RF516 | 8.26 | 固化剂 | 酚醛 | 实测
R6-09 | R6 | 环氧酚醛 | RF950 | 7.55 | 固化剂 | 酚醛 | 实测
R6-09 | R6 | 环氧酚醛 | RF956 | 6.84 | 固化剂 | 酚醛 | 实测
R6-09 | R6 | 环氧酚醛 | 住友55754G | 0.17 | 树脂 | 环氧 | 实测
R6-09 | R6 | 环氧酚醛 | 1510蜡 | 1.39 | 助剂 | 其他 | 实测
R6-09 | R6 | 环氧酚醛 | AZ088 | 0.06 | 助剂 | 其他 | 实测
R6-09 | R6 | 环氧酚醛 | 正丁醇 | 12.22 | 溶剂 | 其他 | 实测
R6-09 | R6 | 环氧酚醛 | 补加混合液 | 3.69 | 溶剂 | 其他 | 实测
R6-09 | R6 | 环氧酚醛 | 10%磷酸 | 0.46 | 助剂 | 其他 | 实测
R6-10 | R6 | 环氧酚醛 | IR190 | 66.05 | 树脂 | 环氧 | 实测
R6-10 | R6 | 环氧酚醛 | RF401 | 3.02 | 固化剂 | 酚醛 | 实测
R6-10 | R6 | 环氧酚醛 | RF160 | 12.54 | 固化剂 | 酚醛 | 实测
R6-10 | R6 | 环氧酚醛 | RF516 | 0.82 | 固化剂 | 酚醛 | 实测
R6-10 | R6 | 环氧酚醛 | RF950 | 5.56 | 固化剂 | 酚醛 | 实测
R6-10 | R6 | 环氧酚醛 | RF956 | 2.48 | 固化剂 | 酚醛 | 实测
R6-10 | R6 | 环氧酚醛 | RH601 | 3.59 | 固化剂 | 酚醛 | 实测
R6-10 | R6 | 环氧酚醛 | 住友55754G | 1.6 | 树脂 | 环氧 | 实测
R6-10 | R6 | 环氧酚醛 | 1510蜡 | 3.79 | 助剂 | 其他 | 实测
R6-10 | R6 | 环氧酚醛 | AZ088 | 0.06 | 助剂 | 其他 | 实测
R6-10 | R6 | 环氧酚醛 | 正丁醇 | 11.2 | 溶剂 | 其他 | 实测
R6-10 | R6 | 环氧酚醛 | 补加混合液 | 10.96 | 溶剂 | 其他 | 实测
R6-10 | R6 | 环氧酚醛 | 10%磷酸 | 3.05 | 助剂 | 其他 | 实测
R6-11 | R6 | 环氧酚醛 | IR190 | 65.86 | 树脂 | 环氧 | 实测
R6-11 | R6 | 环氧酚醛 | RF160 | 7.32 | 固化剂 | 酚醛 | 实测
R6-11 | R6 | 环氧酚醛 | RF516 | 3.27 | 固化剂 | 酚醛 | 实测
R6-11 | R6 | 环氧酚醛 | RF950 | 2.67 | 固化剂 | 酚醛 | 实测
R6-11 | R6 | 环氧酚醛 | RF956 | 8.3 | 固化剂 | 酚醛 | 实测
R6-11 | R6 | 环氧酚醛 | 住友55754G | 1.34 | 树脂 | 环氧 | 实测
R6-11 | R6 | 环氧酚醛 | 1510蜡 | 3.6 | 助剂 | 其他 | 实测
R6-11 | R6 | 环氧酚醛 | AZ088 | 0.06 | 助剂 | 其他 | 实测
R6-11 | R6 | 环氧酚醛 | 正丁醇 | 0.85 | 溶剂 | 其他 | 实测
R6-11 | R6 | 环氧酚醛 | 补加混合液 | 16.8 | 溶剂 | 其他 | 实测
R6-12 | R6 | 环氧酚醛 | IR190 | 65.96 | 树脂 | 环氧 | 实测
R6-12 | R6 | 环氧酚醛 | RF401 | 1.79 | 固化剂 | 酚醛 | 实测
R6-12 | R6 | 环氧酚醛 | RF160 | 13.43 | 固化剂 | 酚醛 | 实测
R6-12 | R6 | 环氧酚醛 | IR809 | 0.7 | 树脂 | 环氧 | 实测
R6-12 | R6 | 环氧酚醛 | RF516 | 5.7 | 固化剂 | 酚醛 | 实测
R6-12 | R6 | 环氧酚醛 | RH601 | 2.22 | 固化剂 | 酚醛 | 实测
R6-12 | R6 | 环氧酚醛 | 住友55754G | 0.82 | 树脂 | 环氧 | 实测
R6-12 | R6 | 环氧酚醛 | 1510蜡 | 3.49 | 助剂 | 其他 | 实测
R6-12 | R6 | 环氧酚醛 | AZ088 | 0.06 | 助剂 | 其他 | 实测
R6-12 | R6 | 环氧酚醛 | 正丁醇 | 3.74 | 溶剂 | 其他 | 实测
R6-12 | R6 | 环氧酚醛 | 补加混合液 | 14.62 | 溶剂 | 其他 | 实测
R6-12 | R6 | 环氧酚醛 | 10%磷酸 | 2.06 | 助剂 | 其他 | 实测
R6-13 | R6 | 环氧酚醛 | IR190 | 65.95 | 树脂 | 环氧 | 实测
R6-13 | R6 | 环氧酚醛 | RF401 | 2.96 | 固化剂 | 酚醛 | 实测
R6-13 | R6 | 环氧酚醛 | RF160 | 13.05 | 固化剂 | 酚醛 | 实测
R6-13 | R6 | 环氧酚醛 | IR809 | 0.68 | 树脂 | 环氧 | 实测
R6-13 | R6 | 环氧酚醛 | RF950 | 2.4 | 固化剂 | 酚醛 | 实测
R6-13 | R6 | 环氧酚醛 | 住友55754G | 0.34 | 树脂 | 环氧 | 实测
R6-13 | R6 | 环氧酚醛 | 1510蜡 | 1.12 | 助剂 | 其他 | 实测
R6-13 | R6 | 环氧酚醛 | AZ088 | 0.06 | 助剂 | 其他 | 实测
R6-13 | R6 | 环氧酚醛 | 正丁醇 | 10.53 | 溶剂 | 其他 | 实测
R6-13 | R6 | 环氧酚醛 | 补加混合液 | 6.59 | 溶剂 | 其他 | 实测
R6-13 | R6 | 环氧酚醛 | 10%磷酸 | 0.21 | 助剂 | 其他 | 实测
R6-14 | R6 | 环氧酚醛 | IR190 | 66.02 | 树脂 | 环氧 | 实测
R6-14 | R6 | 环氧酚醛 | RF401 | 2.72 | 固化剂 | 酚醛 | 实测
R6-14 | R6 | 环氧酚醛 | RF160 | 11.69 | 固化剂 | 酚醛 | 实测
R6-14 | R6 | 环氧酚醛 | IR809 | 0.39 | 树脂 | 环氧 | 实测
R6-14 | R6 | 环氧酚醛 | RH601 | 0.89 | 固化剂 | 酚醛 | 实测
R6-14 | R6 | 环氧酚醛 | 1510蜡 | 2.1 | 助剂 | 其他 | 实测
R6-14 | R6 | 环氧酚醛 | AZ088 | 0.06 | 助剂 | 其他 | 实测
R6-14 | R6 | 环氧酚醛 | 正丁醇 | 3.39 | 溶剂 | 其他 | 实测
R6-14 | R6 | 环氧酚醛 | 补加混合液 | 10.24 | 溶剂 | 其他 | 实测
R6-14 | R6 | 环氧酚醛 | 10%磷酸 | 1.97 | 助剂 | 其他 | 实测
R6-15 | R6 | 环氧酚醛 | IR190 | 66.01 | 树脂 | 环氧 | 实测
R6-15 | R6 | 环氧酚醛 | RF401 | 2.8 | 固化剂 | 酚醛 | 实测
R6-15 | R6 | 环氧酚醛 | IR809 | 0.4 | 树脂 | 环氧 | 实测
R6-15 | R6 | 环氧酚醛 | RF956 | 6.41 | 固化剂 | 酚醛 | 实测
R6-15 | R6 | 环氧酚醛 | RH601 | 1.05 | 固化剂 | 酚醛 | 实测
R6-15 | R6 | 环氧酚醛 | 住友55754G | 1.88 | 树脂 | 环氧 | 实测
R6-15 | R6 | 环氧酚醛 | 1510蜡 | 0.93 | 助剂 | 其他 | 实测
R6-15 | R6 | 环氧酚醛 | AZ088 | 0.06 | 助剂 | 其他 | 实测
R6-15 | R6 | 环氧酚醛 | 正丁醇 | 3.76 | 溶剂 | 其他 | 实测
R6-15 | R6 | 环氧酚醛 | 补加混合液 | 5.81 | 溶剂 | 其他 | 实测
R6-15 | R6 | 环氧酚醛 | 10%磷酸 | 2.2 | 助剂 | 其他 | 实测
R6-16 | R6 | 环氧酚醛 | IR190 | 66.12 | 树脂 | 环氧 | 实测
R6-16 | R6 | 环氧酚醛 | RF401 | 3 | 固化剂 | 酚醛 | 实测
R6-16 | R6 | 环氧酚醛 | RF160 | 12.38 | 固化剂 | 酚醛 | 实测
R6-16 | R6 | 环氧酚醛 | IR809 | 0.5 | 树脂 | 环氧 | 实测
R6-16 | R6 | 环氧酚醛 | RF516 | 2.55 | 固化剂 | 酚醛 | 实测
R6-16 | R6 | 环氧酚醛 | RF950 | 3.5 | 固化剂 | 酚醛 | 实测
R6-16 | R6 | 环氧酚醛 | RF956 | 4.23 | 固化剂 | 酚醛 | 实测
R6-16 | R6 | 环氧酚醛 | RH601 | 3.83 | 固化剂 | 酚醛 | 实测
R6-16 | R6 | 环氧酚醛 | 住友55754G | 1.05 | 树脂 | 环氧 | 实测
R6-16 | R6 | 环氧酚醛 | 1510蜡 | 3.47 | 助剂 | 其他 | 实测
R6-16 | R6 | 环氧酚醛 | AZ088 | 0.06 | 助剂 | 其他 | 实测
R6-16 | R6 | 环氧酚醛 | 正丁醇 | 12.66 | 溶剂 | 其他 | 实测
R6-16 | R6 | 环氧酚醛 | 补加混合液 | 12.51 | 溶剂 | 其他 | 实测
R7-01 | R7 | 环氧酚醛 | IR190 | 66.05 | 树脂 | 环氧 | 实测
R7-01 | R7 | 环氧酚醛 | RF401 | 2.08 | 固化剂 | 酚醛 | 实测
R7-01 | R7 | 环氧酚醛 | RF160 | 0.17 | 固化剂 | 酚醛 | 实测
R7-01 | R7 | 环氧酚醛 | IR809 | 0.25 | 树脂 | 环氧 | 实测
R7-01 | R7 | 环氧酚醛 | RF516 | 6.28 | 固化剂 | 酚醛 | 实测
R7-01 | R7 | 环氧酚醛 | RF950 | 6.22 | 固化剂 | 酚醛 | 实测
R7-01 | R7 | 环氧酚醛 | RH601 | 0.22 | 固化剂 | 酚醛 | 实测
R7-01 | R7 | 环氧酚醛 | 住友55754G | 0.32 | 树脂 | 环氧 | 实测
R7-01 | R7 | 环氧酚醛 | 1510蜡 | 2.83 | 助剂 | 其他 | 实测
R7-01 | R7 | 环氧酚醛 | AZ088 | 0.06 | 助剂 | 其他 | 实测
R7-01 | R7 | 环氧酚醛 | 正丁醇 | 5.25 | 溶剂 | 其他 | 实测
R7-01 | R7 | 环氧酚醛 | 补加混合液 | 2.89 | 溶剂 | 其他 | 实测
R7-01 | R7 | 环氧酚醛 | 10%磷酸 | 1.09 | 助剂 | 其他 | 实测
R7-02 | R7 | 环氧酚醛 | IR190 | 66 | 树脂 | 环氧 | 实测
R7-02 | R7 | 环氧酚醛 | RF401 | 2.33 | 固化剂 | 酚醛 | 实测
R7-02 | R7 | 环氧酚醛 | IR809 | 0.06 | 树脂 | 环氧 | 实测
R7-02 | R7 | 环氧酚醛 | RF516 | 6.36 | 固化剂 | 酚醛 | 实测
R7-02 | R7 | 环氧酚醛 | RF950 | 6.89 | 固化剂 | 酚醛 | 实测
R7-02 | R7 | 环氧酚醛 | RF956 | 4.37 | 固化剂 | 酚醛 | 实测
R7-02 | R7 | 环氧酚醛 | RH601 | 0.09 | 固化剂 | 酚醛 | 实测
R7-02 | R7 | 环氧酚醛 | 住友55754G | 0.54 | 树脂 | 环氧 | 实测
R7-02 | R7 | 环氧酚醛 | 1510蜡 | 2.82 | 助剂 | 其他 | 实测
R7-02 | R7 | 环氧酚醛 | AZ088 | 0.06 | 助剂 | 其他 | 实测
R7-02 | R7 | 环氧酚醛 | 正丁醇 | 2.86 | 溶剂 | 其他 | 实测
R7-02 | R7 | 环氧酚醛 | 补加混合液 | 7.92 | 溶剂 | 其他 | 实测
R7-02 | R7 | 环氧酚醛 | 10%磷酸 | 2.3 | 助剂 | 其他 | 实测
R7-03 | R7 | 环氧酚醛 | IR190 | 66.06 | 树脂 | 环氧 | 实测
R7-03 | R7 | 环氧酚醛 | RF160 | 3.55 | 固化剂 | 酚醛 | 实测
R7-03 | R7 | 环氧酚醛 | RF516 | 7.29 | 固化剂 | 酚醛 | 实测
R7-03 | R7 | 环氧酚醛 | RF950 | 7.36 | 固化剂 | 酚醛 | 实测
R7-03 | R7 | 环氧酚醛 | RF956 | 2.29 | 固化剂 | 酚醛 | 实测
R7-03 | R7 | 环氧酚醛 | RH601 | 0.1 | 固化剂 | 酚醛 | 实测
R7-03 | R7 | 环氧酚醛 | 住友55754G | 0.57 | 树脂 | 环氧 | 实测
R7-03 | R7 | 环氧酚醛 | 1510蜡 | 0.82 | 助剂 | 其他 | 实测
R7-03 | R7 | 环氧酚醛 | AZ088 | 0.06 | 助剂 | 其他 | 实测
R7-03 | R7 | 环氧酚醛 | 正丁醇 | 7.56 | 溶剂 | 其他 | 实测
R7-03 | R7 | 环氧酚醛 | 补加混合液 | 5.52 | 溶剂 | 其他 | 实测
R7-03 | R7 | 环氧酚醛 | 10%磷酸 | 0.93 | 助剂 | 其他 | 实测
R7-04 | R7 | 环氧酚醛 | IR190 | 66.05 | 树脂 | 环氧 | 实测
R7-04 | R7 | 环氧酚醛 | RF160 | 2.13 | 固化剂 | 酚醛 | 实测
R7-04 | R7 | 环氧酚醛 | IR809 | 0.67 | 树脂 | 环氧 | 实测
R7-04 | R7 | 环氧酚醛 | RF516 | 7.29 | 固化剂 | 酚醛 | 实测
R7-04 | R7 | 环氧酚醛 | RF950 | 7.02 | 固化剂 | 酚醛 | 实测
R7-04 | R7 | 环氧酚醛 | RF956 | 3.81 | 固化剂 | 酚醛 | 实测
R7-04 | R7 | 环氧酚醛 | RH601 | 0.32 | 固化剂 | 酚醛 | 实测
R7-04 | R7 | 环氧酚醛 | 住友55754G | 0.93 | 树脂 | 环氧 | 实测
R7-04 | R7 | 环氧酚醛 | 1510蜡 | 1.85 | 助剂 | 其他 | 实测
R7-04 | R7 | 环氧酚醛 | AZ088 | 0.06 | 助剂 | 其他 | 实测
R7-04 | R7 | 环氧酚醛 | 正丁醇 | 9.74 | 溶剂 | 其他 | 实测
R7-04 | R7 | 环氧酚醛 | 补加混合液 | 1.93 | 溶剂 | 其他 | 实测
R7-04 | R7 | 环氧酚醛 | 10%磷酸 | 1.19 | 助剂 | 其他 | 实测
R7-16 | R7 | 环氧酚醛 | IR190 | 66.04 | 树脂 | 环氧 | 实测
R7-16 | R7 | 环氧酚醛 | RF401 | 1.29 | 固化剂 | 酚醛 | 实测
R7-16 | R7 | 环氧酚醛 | RF160 | 6.59 | 固化剂 | 酚醛 | 实测
R7-16 | R7 | 环氧酚醛 | IR809 | 0.22 | 树脂 | 环氧 | 实测
R7-16 | R7 | 环氧酚醛 | RF516 | 2.15 | 固化剂 | 酚醛 | 实测
R7-16 | R7 | 环氧酚醛 | RF950 | 2.74 | 固化剂 | 酚醛 | 实测
R7-16 | R7 | 环氧酚醛 | RF956 | 3.31 | 固化剂 | 酚醛 | 实测
R7-16 | R7 | 环氧酚醛 | RH601 | 1.38 | 固化剂 | 酚醛 | 实测
R7-16 | R7 | 环氧酚醛 | 住友55754G | 0.55 | 树脂 | 环氧 | 实测
R7-16 | R7 | 环氧酚醛 | 1510蜡 | 2.04 | 助剂 | 其他 | 实测
R7-16 | R7 | 环氧酚醛 | AZ088 | 0.06 | 助剂 | 其他 | 实测
R7-16 | R7 | 环氧酚醛 | 正丁醇 | 5.84 | 溶剂 | 其他 | 实测
R7-16 | R7 | 环氧酚醛 | 补加混合液 | 7.95 | 溶剂 | 其他 | 实测
R7-16 | R7 | 环氧酚醛 | 10%磷酸 | 1.21 | 助剂 | 其他 | 实测
R8-01 | R8 | 环氧酚醛 | IR190 | 66.34 | 树脂 | 环氧 | 实测
R8-01 | R8 | 环氧酚醛 | RF160 | 13.02 | 固化剂 | 酚醛 | 实测
R8-01 | R8 | 环氧酚醛 | IR809 | 0.41 | 树脂 | 环氧 | 实测
R8-01 | R8 | 环氧酚醛 | RF950 | 7.83 | 固化剂 | 酚醛 | 实测
R8-01 | R8 | 环氧酚醛 | RF956 | 3.11 | 固化剂 | 酚醛 | 实测
R8-01 | R8 | 环氧酚醛 | RH601 | 2.79 | 固化剂 | 酚醛 | 实测
R8-01 | R8 | 环氧酚醛 | 1510蜡 | 2.37 | 助剂 | 其他 | 实测
R8-01 | R8 | 环氧酚醛 | AZ088 | 0.06 | 助剂 | 其他 | 实测
R8-01 | R8 | 环氧酚醛 | 正丁醇 | 1.8 | 溶剂 | 其他 | 实测
R8-01 | R8 | 环氧酚醛 | 补加混合液 | 19.4 | 溶剂 | 其他 | 实测
R8-02 | R8 | 环氧酚醛 | IR190 | 65.73 | 树脂 | 环氧 | 实测
R8-02 | R8 | 环氧酚醛 | RF160 | 7.59 | 固化剂 | 酚醛 | 实测
R8-02 | R8 | 环氧酚醛 | IR809 | 0.25 | 树脂 | 环氧 | 实测
R8-02 | R8 | 环氧酚醛 | RF516 | 0.88 | 固化剂 | 酚醛 | 实测
R8-02 | R8 | 环氧酚醛 | RF950 | 2.92 | 固化剂 | 酚醛 | 实测
R8-02 | R8 | 环氧酚醛 | RF956 | 7.98 | 固化剂 | 酚醛 | 实测
R8-02 | R8 | 环氧酚醛 | 住友55754G | 1.71 | 树脂 | 环氧 | 实测
R8-02 | R8 | 环氧酚醛 | 1510蜡 | 0.92 | 助剂 | 其他 | 实测
R8-02 | R8 | 环氧酚醛 | AZ088 | 0.06 | 助剂 | 其他 | 实测
R8-02 | R8 | 环氧酚醛 | 正丁醇 | 12 | 溶剂 | 其他 | 实测
R8-02 | R8 | 环氧酚醛 | 补加混合液 | 3.67 | 溶剂 | 其他 | 实测
R8-02 | R8 | 环氧酚醛 | 10%磷酸 | 2.42 | 助剂 | 其他 | 实测
R8-03 | R8 | 环氧酚醛 | IR190 | 66.04 | 树脂 | 环氧 | 实测
R8-03 | R8 | 环氧酚醛 | RF401 | 2.08 | 固化剂 | 酚醛 | 实测
R8-03 | R8 | 环氧酚醛 | RF160 | 3.61 | 固化剂 | 酚醛 | 实测
R8-03 | R8 | 环氧酚醛 | IR809 | 0.6 | 树脂 | 环氧 | 实测
R8-03 | R8 | 环氧酚醛 | RF516 | 2.42 | 固化剂 | 酚醛 | 实测
R8-03 | R8 | 环氧酚醛 | RH601 | 3.41 | 固化剂 | 酚醛 | 实测
R8-03 | R8 | 环氧酚醛 | 1510蜡 | 0.71 | 助剂 | 其他 | 实测
R8-03 | R8 | 环氧酚醛 | AZ088 | 0.06 | 助剂 | 其他 | 实测
R8-03 | R8 | 环氧酚醛 | 正丁醇 | 0.13 | 溶剂 | 其他 | 实测
R8-03 | R8 | 环氧酚醛 | 补加混合液 | 10.45 | 溶剂 | 其他 | 实测
R8-03 | R8 | 环氧酚醛 | 10%磷酸 | 0.37 | 助剂 | 其他 | 实测
R8-04 | R8 | 环氧酚醛 | IR190 | 66.01 | 树脂 | 环氧 | 实测
R8-04 | R8 | 环氧酚醛 | RF401 | 0.47 | 固化剂 | 酚醛 | 实测
R8-04 | R8 | 环氧酚醛 | RF160 | 13.27 | 固化剂 | 酚醛 | 实测
R8-04 | R8 | 环氧酚醛 | RF950 | 2.39 | 固化剂 | 酚醛 | 实测
R8-04 | R8 | 环氧酚醛 | RH601 | 0.12 | 固化剂 | 酚醛 | 实测
R8-04 | R8 | 环氧酚醛 | 1510蜡 | 2.21 | 助剂 | 其他 | 实测
R8-04 | R8 | 环氧酚醛 | AZ088 | 0.06 | 助剂 | 其他 | 实测
R8-04 | R8 | 环氧酚醛 | 正丁醇 | 10.74 | 溶剂 | 其他 | 实测
R8-04 | R8 | 环氧酚醛 | 补加混合液 | 2.79 | 溶剂 | 其他 | 实测
R8-04 | R8 | 环氧酚醛 | 10%磷酸 | 0.2 | 助剂 | 其他 | 实测
R8-05 | R8 | 环氧酚醛 | IR190 | 66.09 | 树脂 | 环氧 | 实测
R8-05 | R8 | 环氧酚醛 | RF401 | 3.03 | 固化剂 | 酚醛 | 实测
R8-05 | R8 | 环氧酚醛 | RF160 | 11.81 | 固化剂 | 酚醛 | 实测
R8-05 | R8 | 环氧酚醛 | IR809 | 0.51 | 树脂 | 环氧 | 实测
R8-05 | R8 | 环氧酚醛 | RF516 | 0.6 | 固化剂 | 酚醛 | 实测
R8-05 | R8 | 环氧酚醛 | RF950 | 6.09 | 固化剂 | 酚醛 | 实测
R8-05 | R8 | 环氧酚醛 | RH601 | 3.58 | 固化剂 | 酚醛 | 实测
R8-05 | R8 | 环氧酚醛 | 1510蜡 | 1.14 | 助剂 | 其他 | 实测
R8-05 | R8 | 环氧酚醛 | AZ088 | 0.06 | 助剂 | 其他 | 实测
R8-05 | R8 | 环氧酚醛 | 正丁醇 | 11.2 | 溶剂 | 其他 | 实测
R8-05 | R8 | 环氧酚醛 | 补加混合液 | 7.76 | 溶剂 | 其他 | 实测
R8-05 | R8 | 环氧酚醛 | 10%磷酸 | 2.98 | 助剂 | 其他 | 实测
R8-06 | R8 | 环氧酚醛 | IR190 | 66.26 | 树脂 | 环氧 | 实测
R8-06 | R8 | 环氧酚醛 | RF401 | 2.03 | 固化剂 | 酚醛 | 实测
R8-06 | R8 | 环氧酚醛 | RF160 | 9.33 | 固化剂 | 酚醛 | 实测
R8-06 | R8 | 环氧酚醛 | IR809 | 0.6 | 树脂 | 环氧 | 实测
R8-06 | R8 | 环氧酚醛 | RF950 | 7.39 | 固化剂 | 酚醛 | 实测
R8-06 | R8 | 环氧酚醛 | RF956 | 3.51 | 固化剂 | 酚醛 | 实测
R8-06 | R8 | 环氧酚醛 | 1510蜡 | 3.47 | 助剂 | 其他 | 实测
R8-06 | R8 | 环氧酚醛 | AZ088 | 0.06 | 助剂 | 其他 | 实测
R8-06 | R8 | 环氧酚醛 | 正丁醇 | 10.42 | 溶剂 | 其他 | 实测
R8-06 | R8 | 环氧酚醛 | 补加混合液 | 3.67 | 溶剂 | 其他 | 实测
R8-06 | R8 | 环氧酚醛 | 10%磷酸 | 2.8 | 助剂 | 其他 | 实测
R8-07 | R8 | 环氧酚醛 | IR190 | 66.07 | 树脂 | 环氧 | 实测
R8-07 | R8 | 环氧酚醛 | RF401 | 0.56 | 固化剂 | 酚醛 | 实测
R8-07 | R8 | 环氧酚醛 | RF160 | 14.82 | 固化剂 | 酚醛 | 实测
R8-07 | R8 | 环氧酚醛 | IR809 | 0.36 | 树脂 | 环氧 | 实测
R8-07 | R8 | 环氧酚醛 | RF956 | 2.03 | 固化剂 | 酚醛 | 实测
R8-07 | R8 | 环氧酚醛 | 1510蜡 | 1.89 | 助剂 | 其他 | 实测
R8-07 | R8 | 环氧酚醛 | AZ088 | 0.06 | 助剂 | 其他 | 实测
R8-07 | R8 | 环氧酚醛 | 正丁醇 | 2.25 | 溶剂 | 其他 | 实测
R8-07 | R8 | 环氧酚醛 | 补加混合液 | 12.62 | 溶剂 | 其他 | 实测
R8-07 | R8 | 环氧酚醛 | 10%磷酸 | 2.52 | 助剂 | 其他 | 实测
R8-08 | R8 | 环氧酚醛 | IR190 | 65.97 | 树脂 | 环氧 | 实测
R8-08 | R8 | 环氧酚醛 | RF401 | 1.45 | 固化剂 | 酚醛 | 实测
R8-08 | R8 | 环氧酚醛 | RF160 | 14.36 | 固化剂 | 酚醛 | 实测
R8-08 | R8 | 环氧酚醛 | IR809 | 0.38 | 树脂 | 环氧 | 实测
R8-08 | R8 | 环氧酚醛 | RF516 | 2.63 | 固化剂 | 酚醛 | 实测
R8-08 | R8 | 环氧酚醛 | RF956 | 1.74 | 固化剂 | 酚醛 | 实测
R8-08 | R8 | 环氧酚醛 | RH601 | 3.36 | 固化剂 | 酚醛 | 实测
R8-08 | R8 | 环氧酚醛 | 住友55754G | 1.71 | 树脂 | 环氧 | 实测
R8-08 | R8 | 环氧酚醛 | 1510蜡 | 1.58 | 助剂 | 其他 | 实测
R8-08 | R8 | 环氧酚醛 | AZ088 | 0.06 | 助剂 | 其他 | 实测
R8-08 | R8 | 环氧酚醛 | 正丁醇 | 12.06 | 溶剂 | 其他 | 实测
R8-08 | R8 | 环氧酚醛 | 补加混合液 | 11.6 | 溶剂 | 其他 | 实测
R8-09 | R8 | 环氧酚醛 | IR190 | 66.31 | 树脂 | 环氧 | 实测
R8-09 | R8 | 环氧酚醛 | RF401 | 2.84 | 固化剂 | 酚醛 | 实测
R8-09 | R8 | 环氧酚醛 | RF160 | 11.54 | 固化剂 | 酚醛 | 实测
R8-09 | R8 | 环氧酚醛 | IR809 | 0.34 | 树脂 | 环氧 | 实测
R8-09 | R8 | 环氧酚醛 | RF516 | 4.88 | 固化剂 | 酚醛 | 实测
R8-09 | R8 | 环氧酚醛 | RF950 | 0.94 | 固化剂 | 酚醛 | 实测
R8-09 | R8 | 环氧酚醛 | RF956 | 2.09 | 固化剂 | 酚醛 | 实测
R8-09 | R8 | 环氧酚醛 | RH601 | 2.28 | 固化剂 | 酚醛 | 实测
R8-09 | R8 | 环氧酚醛 | 住友55754G | 1.55 | 树脂 | 环氧 | 实测
R8-09 | R8 | 环氧酚醛 | 1510蜡 | 0.94 | 助剂 | 其他 | 实测
R8-09 | R8 | 环氧酚醛 | AZ088 | 0.06 | 助剂 | 其他 | 实测
R8-09 | R8 | 环氧酚醛 | 正丁醇 | 2.8 | 溶剂 | 其他 | 实测
R8-09 | R8 | 环氧酚醛 | 补加混合液 | 18.2 | 溶剂 | 其他 | 实测
R8-09 | R8 | 环氧酚醛 | 10%磷酸 | 3.09 | 助剂 | 其他 | 实测
R8-10 | R8 | 环氧酚醛 | IR190 | 66.23 | 树脂 | 环氧 | 实测
R8-10 | R8 | 环氧酚醛 | RF160 | 12.09 | 固化剂 | 酚醛 | 实测
R8-10 | R8 | 环氧酚醛 | IR809 | 0.4 | 树脂 | 环氧 | 实测
R8-10 | R8 | 环氧酚醛 | RF516 | 7.37 | 固化剂 | 酚醛 | 实测
R8-10 | R8 | 环氧酚醛 | RH601 | 3.74 | 固化剂 | 酚醛 | 实测
R8-10 | R8 | 环氧酚醛 | 1510蜡 | 2.4 | 助剂 | 其他 | 实测
R8-10 | R8 | 环氧酚醛 | AZ088 | 0.06 | 助剂 | 其他 | 实测
R8-10 | R8 | 环氧酚醛 | 正丁醇 | 2.4 | 溶剂 | 其他 | 实测
R8-10 | R8 | 环氧酚醛 | 补加混合液 | 16.2 | 溶剂 | 其他 | 实测
R8-10 | R8 | 环氧酚醛 | 10%磷酸 | 2.83 | 助剂 | 其他 | 实测
R8-11 | R8 | 环氧酚醛 | IR190 | 66.23 | 树脂 | 环氧 | 实测
R8-11 | R8 | 环氧酚醛 | RF401 | 0.59 | 固化剂 | 酚醛 | 实测
R8-11 | R8 | 环氧酚醛 | IR809 | 0.11 | 树脂 | 环氧 | 实测
R8-11 | R8 | 环氧酚醛 | RF516 | 8.86 | 固化剂 | 酚醛 | 实测
R8-11 | R8 | 环氧酚醛 | RF956 | 0.84 | 固化剂 | 酚醛 | 实测
R8-11 | R8 | 环氧酚醛 | RH601 | 3.98 | 固化剂 | 酚醛 | 实测
R8-11 | R8 | 环氧酚醛 | 1510蜡 | 1 | 助剂 | 其他 | 实测
R8-11 | R8 | 环氧酚醛 | AZ088 | 0.06 | 助剂 | 其他 | 实测
R8-11 | R8 | 环氧酚醛 | 正丁醇 | 8.26 | 溶剂 | 其他 | 实测
R8-11 | R8 | 环氧酚醛 | 补加混合液 | 1.1 | 溶剂 | 其他 | 实测
R8-11 | R8 | 环氧酚醛 | 10%磷酸 | 3.43 | 助剂 | 其他 | 实测
R8-12 | R8 | 环氧酚醛 | IR190 | 66.01 | 树脂 | 环氧 | 实测
R8-12 | R8 | 环氧酚醛 | RF401 | 1.87 | 固化剂 | 酚醛 | 实测
R8-12 | R8 | 环氧酚醛 | RF160 | 10.5 | 固化剂 | 酚醛 | 实测
R8-12 | R8 | 环氧酚醛 | IR809 | 0.77 | 树脂 | 环氧 | 实测
R8-12 | R8 | 环氧酚醛 | RF950 | 1.45 | 固化剂 | 酚醛 | 实测
R8-12 | R8 | 环氧酚醛 | RF956 | 7.41 | 固化剂 | 酚醛 | 实测
R8-12 | R8 | 环氧酚醛 | RH601 | 1.53 | 固化剂 | 酚醛 | 实测
R8-12 | R8 | 环氧酚醛 | 住友55754G | 1.44 | 树脂 | 环氧 | 实测
R8-12 | R8 | 环氧酚醛 | 1510蜡 | 3.79 | 助剂 | 其他 | 实测
R8-12 | R8 | 环氧酚醛 | AZ088 | 0.06 | 助剂 | 其他 | 实测
R8-12 | R8 | 环氧酚醛 | 正丁醇 | 11.67 | 溶剂 | 其他 | 实测
R8-12 | R8 | 环氧酚醛 | 补加混合液 | 9.28 | 溶剂 | 其他 | 实测
R8-12 | R8 | 环氧酚醛 | 10%磷酸 | 0.27 | 助剂 | 其他 | 实测
R8-13 | R8 | 环氧酚醛 | IR190 | 66.03 | 树脂 | 环氧 | 实测
R8-13 | R8 | 环氧酚醛 | RF516 | 5.46 | 固化剂 | 酚醛 | 实测
R8-13 | R8 | 环氧酚醛 | RF956 | 1.28 | 固化剂 | 酚醛 | 实测
R8-13 | R8 | 环氧酚醛 | RH601 | 3.8 | 固化剂 | 酚醛 | 实测
R8-13 | R8 | 环氧酚醛 | 住友55754G | 0.94 | 树脂 | 环氧 | 实测
R8-13 | R8 | 环氧酚醛 | 1510蜡 | 2.83 | 助剂 | 其他 | 实测
R8-13 | R8 | 环氧酚醛 | AZ088 | 0.06 | 助剂 | 其他 | 实测
R8-13 | R8 | 环氧酚醛 | 正丁醇 | 1.48 | 溶剂 | 其他 | 实测
R8-13 | R8 | 环氧酚醛 | 补加混合液 | 7.6 | 溶剂 | 其他 | 实测
R8-13 | R8 | 环氧酚醛 | 10%磷酸 | 0.32 | 助剂 | 其他 | 实测
R8-14 | R8 | 环氧酚醛 | IR190 | 66 | 树脂 | 环氧 | 实测
R8-14 | R8 | 环氧酚醛 | RF401 | 0.8 | 固化剂 | 酚醛 | 实测
R8-14 | R8 | 环氧酚醛 | RF160 | 13.62 | 固化剂 | 酚醛 | 实测
R8-14 | R8 | 环氧酚醛 | IR809 | 0.4 | 树脂 | 环氧 | 实测
R8-14 | R8 | 环氧酚醛 | RF516 | 7.73 | 固化剂 | 酚醛 | 实测
R8-14 | R8 | 环氧酚醛 | RF956 | 0.39 | 固化剂 | 酚醛 | 实测
R8-14 | R8 | 环氧酚醛 | RH601 | 2.93 | 固化剂 | 酚醛 | 实测
R8-14 | R8 | 环氧酚醛 | 1510蜡 | 3.51 | 助剂 | 其他 | 实测
R8-14 | R8 | 环氧酚醛 | AZ088 | 0.06 | 助剂 | 其他 | 实测
R8-14 | R8 | 环氧酚醛 | 正丁醇 | 12.41 | 溶剂 | 其他 | 实测
R8-14 | R8 | 环氧酚醛 | 补加混合液 | 9.8 | 溶剂 | 其他 | 实测
R8-15 | R8 | 环氧酚醛 | IR190 | 66.07 | 树脂 | 环氧 | 实测
R8-15 | R8 | 环氧酚醛 | RF401 | 3.12 | 固化剂 | 酚醛 | 实测
R8-15 | R8 | 环氧酚醛 | RF160 | 6.19 | 固化剂 | 酚醛 | 实测
R8-15 | R8 | 环氧酚醛 | IR809 | 0.7 | 树脂 | 环氧 | 实测
R8-15 | R8 | 环氧酚醛 | RF516 | 5.75 | 固化剂 | 酚醛 | 实测
R8-15 | R8 | 环氧酚醛 | RH601 | 0.35 | 固化剂 | 酚醛 | 实测
R8-15 | R8 | 环氧酚醛 | 1510蜡 | 1.79 | 助剂 | 其他 | 实测
R8-15 | R8 | 环氧酚醛 | AZ088 | 0.06 | 助剂 | 其他 | 实测
R8-15 | R8 | 环氧酚醛 | 正丁醇 | 5.53 | 溶剂 | 其他 | 实测
R8-15 | R8 | 环氧酚醛 | 补加混合液 | 8.51 | 溶剂 | 其他 | 实测
R8-15 | R8 | 环氧酚醛 | 10%磷酸 | 0.67 | 助剂 | 其他 | 实测
R8-16 | R8 | 环氧酚醛 | IR190 | 66.22 | 树脂 | 环氧 | 实测
R8-16 | R8 | 环氧酚醛 | RF401 | 2.81 | 固化剂 | 酚醛 | 实测
R8-16 | R8 | 环氧酚醛 | IR809 | 0.32 | 树脂 | 环氧 | 实测
R8-16 | R8 | 环氧酚醛 | RF516 | 6.18 | 固化剂 | 酚醛 | 实测
R8-16 | R8 | 环氧酚醛 | RF950 | 5.9 | 固化剂 | 酚醛 | 实测
R8-16 | R8 | 环氧酚醛 | RF956 | 1.81 | 固化剂 | 酚醛 | 实测
R8-16 | R8 | 环氧酚醛 | 住友55754G | 0.3 | 树脂 | 环氧 | 实测
R8-16 | R8 | 环氧酚醛 | 1510蜡 | 1.32 | 助剂 | 其他 | 实测
R8-16 | R8 | 环氧酚醛 | AZ088 | 0.06 | 助剂 | 其他 | 实测
R8-16 | R8 | 环氧酚醛 | 正丁醇 | 4.84 | 溶剂 | 其他 | 实测
R8-16 | R8 | 环氧酚醛 | 补加混合液 | 4.12 | 溶剂 | 其他 | 实测
R8-16 | R8 | 环氧酚醛 | 10%磷酸 | 1.41 | 助剂 | 其他 | 实测
R9-01 | R9 | 环氧酚醛 | IR190 | 66 | 树脂 | 环氧 | 实测
R9-01 | R9 | 环氧酚醛 | RF401 | 2.31 | 固化剂 | 酚醛 | 实测
R9-01 | R9 | 环氧酚醛 | RF160 | 12.28 | 固化剂 | 酚醛 | 实测
R9-01 | R9 | 环氧酚醛 | IR809 | 0.67 | 树脂 | 环氧 | 实测
R9-01 | R9 | 环氧酚醛 | RF516 | 5.57 | 固化剂 | 酚醛 | 实测
R9-01 | R9 | 环氧酚醛 | RH601 | 3.59 | 固化剂 | 酚醛 | 实测
R9-01 | R9 | 环氧酚醛 | 1510蜡 | 1.16 | 助剂 | 其他 | 实测
R9-01 | R9 | 环氧酚醛 | AZ088 | 0.06 | 助剂 | 其他 | 实测
R9-01 | R9 | 环氧酚醛 | 正丁醇 | 2.58 | 溶剂 | 其他 | 实测
R9-01 | R9 | 环氧酚醛 | 补加混合液 | 19.09 | 溶剂 | 其他 | 实测
R9-02 | R9 | 环氧酚醛 | IR190 | 66.18 | 树脂 | 环氧 | 实测
R9-02 | R9 | 环氧酚醛 | RF160 | 8.43 | 固化剂 | 酚醛 | 实测
R9-02 | R9 | 环氧酚醛 | IR809 | 0.41 | 树脂 | 环氧 | 实测
R9-02 | R9 | 环氧酚醛 | RF950 | 7.99 | 固化剂 | 酚醛 | 实测
R9-02 | R9 | 环氧酚醛 | RF956 | 7.88 | 固化剂 | 酚醛 | 实测
R9-02 | R9 | 环氧酚醛 | 1510蜡 | 1.81 | 助剂 | 其他 | 实测
R9-02 | R9 | 环氧酚醛 | AZ088 | 0.06 | 助剂 | 其他 | 实测
R9-02 | R9 | 环氧酚醛 | 正丁醇 | 11.45 | 溶剂 | 其他 | 实测
R9-02 | R9 | 环氧酚醛 | 补加混合液 | 4.18 | 溶剂 | 其他 | 实测
R9-02 | R9 | 环氧酚醛 | 10%磷酸 | 2.61 | 助剂 | 其他 | 实测
R9-03 | R9 | 环氧酚醛 | IR190 | 66.16 | 树脂 | 环氧 | 实测
R9-03 | R9 | 环氧酚醛 | RF401 | 0.57 | 固化剂 | 酚醛 | 实测
R9-03 | R9 | 环氧酚醛 | RF160 | 8.19 | 固化剂 | 酚醛 | 实测
R9-03 | R9 | 环氧酚醛 | IR809 | 0.63 | 树脂 | 环氧 | 实测
R9-03 | R9 | 环氧酚醛 | RF516 | 7.94 | 固化剂 | 酚醛 | 实测
R9-03 | R9 | 环氧酚醛 | RH601 | 2.79 | 固化剂 | 酚醛 | 实测
R9-03 | R9 | 环氧酚醛 | 1510蜡 | 1.36 | 助剂 | 其他 | 实测
R9-03 | R9 | 环氧酚醛 | AZ088 | 0.06 | 助剂 | 其他 | 实测
R9-03 | R9 | 环氧酚醛 | 正丁醇 | 12.57 | 溶剂 | 其他 | 实测
R9-03 | R9 | 环氧酚醛 | 补加混合液 | 2.38 | 溶剂 | 其他 | 实测
R9-03 | R9 | 环氧酚醛 | 10%磷酸 | 2.7 | 助剂 | 其他 | 实测
R9-04 | R9 | 环氧酚醛 | IR190 | 66.09 | 树脂 | 环氧 | 实测
R9-04 | R9 | 环氧酚醛 | RF401 | 0.3 | 固化剂 | 酚醛 | 实测
R9-04 | R9 | 环氧酚醛 | RF160 | 14.58 | 固化剂 | 酚醛 | 实测
R9-04 | R9 | 环氧酚醛 | RF516 | 1.71 | 固化剂 | 酚醛 | 实测
R9-04 | R9 | 环氧酚醛 | RF956 | 0.26 | 固化剂 | 酚醛 | 实测
R9-04 | R9 | 环氧酚醛 | 1510蜡 | 2.42 | 助剂 | 其他 | 实测
R9-04 | R9 | 环氧酚醛 | AZ088 | 0.06 | 助剂 | 其他 | 实测
R9-04 | R9 | 环氧酚醛 | 正丁醇 | 10.32 | 溶剂 | 其他 | 实测
R9-04 | R9 | 环氧酚醛 | 补加混合液 | 5.02 | 溶剂 | 其他 | 实测
R9-05 | R9 | 环氧酚醛 | IR190 | 65.99 | 树脂 | 环氧 | 实测
R9-05 | R9 | 环氧酚醛 | RF401 | 2.99 | 固化剂 | 酚醛 | 实测
R9-05 | R9 | 环氧酚醛 | RF160 | 13.32 | 固化剂 | 酚醛 | 实测
R9-05 | R9 | 环氧酚醛 | IR809 | 0.3 | 树脂 | 环氧 | 实测
R9-05 | R9 | 环氧酚醛 | RF950 | 5.54 | 固化剂 | 酚醛 | 实测
R9-05 | R9 | 环氧酚醛 | 住友55754G | 1.48 | 树脂 | 环氧 | 实测
R9-05 | R9 | 环氧酚醛 | 1510蜡 | 0.88 | 助剂 | 其他 | 实测
R9-05 | R9 | 环氧酚醛 | AZ088 | 0.06 | 助剂 | 其他 | 实测
R9-05 | R9 | 环氧酚醛 | 正丁醇 | 4.75 | 溶剂 | 其他 | 实测
R9-05 | R9 | 环氧酚醛 | 补加混合液 | 12.8 | 溶剂 | 其他 | 实测
R9-05 | R9 | 环氧酚醛 | 10%磷酸 | 2.79 | 助剂 | 其他 | 实测
R9-06 | R9 | 环氧酚醛 | IR190 | 65.94 | 树脂 | 环氧 | 实测
R9-06 | R9 | 环氧酚醛 | RF160 | 13.25 | 固化剂 | 酚醛 | 实测
R9-06 | R9 | 环氧酚醛 | IR809 | 0.19 | 树脂 | 环氧 | 实测
R9-06 | R9 | 环氧酚醛 | RF950 | 3.81 | 固化剂 | 酚醛 | 实测
R9-06 | R9 | 环氧酚醛 | RF956 | 5.14 | 固化剂 | 酚醛 | 实测
R9-06 | R9 | 环氧酚醛 | 1510蜡 | 1.96 | 助剂 | 其他 | 实测
R9-06 | R9 | 环氧酚醛 | AZ088 | 0.06 | 助剂 | 其他 | 实测
R9-06 | R9 | 环氧酚醛 | 正丁醇 | 0.31 | 溶剂 | 其他 | 实测
R9-06 | R9 | 环氧酚醛 | 补加混合液 | 18.24 | 溶剂 | 其他 | 实测
R9-07 | R9 | 环氧酚醛 | IR190 | 65.91 | 树脂 | 环氧 | 实测
R9-07 | R9 | 环氧酚醛 | RF401 | 0.88 | 固化剂 | 酚醛 | 实测
R9-07 | R9 | 环氧酚醛 | RF160 | 6.49 | 固化剂 | 酚醛 | 实测
R9-07 | R9 | 环氧酚醛 | IR809 | 0.21 | 树脂 | 环氧 | 实测
R9-07 | R9 | 环氧酚醛 | RH601 | 4.01 | 固化剂 | 酚醛 | 实测
R9-07 | R9 | 环氧酚醛 | 1510蜡 | 0.91 | 助剂 | 其他 | 实测
R9-07 | R9 | 环氧酚醛 | AZ088 | 0.06 | 助剂 | 其他 | 实测
R9-07 | R9 | 环氧酚醛 | 正丁醇 | 6.1 | 溶剂 | 其他 | 实测
R9-07 | R9 | 环氧酚醛 | 补加混合液 | 5.1 | 溶剂 | 其他 | 实测
R9-08 | R9 | 环氧酚醛 | IR190 | 65.97 | 树脂 | 环氧 | 实测
R9-08 | R9 | 环氧酚醛 | RF401 | 0.88 | 固化剂 | 酚醛 | 实测
R9-08 | R9 | 环氧酚醛 | RF160 | 11.43 | 固化剂 | 酚醛 | 实测
R9-08 | R9 | 环氧酚醛 | RF516 | 2.22 | 固化剂 | 酚醛 | 实测
R9-08 | R9 | 环氧酚醛 | RF950 | 6.16 | 固化剂 | 酚醛 | 实测
R9-08 | R9 | 环氧酚醛 | RF956 | 3.99 | 固化剂 | 酚醛 | 实测
R9-08 | R9 | 环氧酚醛 | RH601 | 4.18 | 固化剂 | 酚醛 | 实测
R9-08 | R9 | 环氧酚醛 | 1510蜡 | 0.99 | 助剂 | 其他 | 实测
R9-08 | R9 | 环氧酚醛 | AZ088 | 0.06 | 助剂 | 其他 | 实测
R9-08 | R9 | 环氧酚醛 | 正丁醇 | 3.71 | 溶剂 | 其他 | 实测
R9-08 | R9 | 环氧酚醛 | 补加混合液 | 17.12 | 溶剂 | 其他 | 实测
R9-08 | R9 | 环氧酚醛 | 10%磷酸 | 3.13 | 助剂 | 其他 | 实测
R9-09 | R9 | 环氧酚醛 | IR190 | 66.07 | 树脂 | 环氧 | 实测
R9-09 | R9 | 环氧酚醛 | RF160 | 13.64 | 固化剂 | 酚醛 | 实测
R9-09 | R9 | 环氧酚醛 | IR809 | 0.5 | 树脂 | 环氧 | 实测
R9-09 | R9 | 环氧酚醛 | RF950 | 6.84 | 固化剂 | 酚醛 | 实测
R9-09 | R9 | 环氧酚醛 | RH601 | 3.49 | 固化剂 | 酚醛 | 实测
R9-09 | R9 | 环氧酚醛 | 住友55754G | 1.44 | 树脂 | 环氧 | 实测
R9-09 | R9 | 环氧酚醛 | 1510蜡 | 1.59 | 助剂 | 其他 | 实测
R9-09 | R9 | 环氧酚醛 | AZ088 | 0.06 | 助剂 | 其他 | 实测
R9-09 | R9 | 环氧酚醛 | 正丁醇 | 11.99 | 溶剂 | 其他 | 实测
R9-09 | R9 | 环氧酚醛 | 补加混合液 | 8.87 | 溶剂 | 其他 | 实测
R9-09 | R9 | 环氧酚醛 | 10%磷酸 | 0.47 | 助剂 | 其他 | 实测
R9-10 | R9 | 环氧酚醛 | IR190 | 66.05 | 树脂 | 环氧 | 实测
R9-10 | R9 | 环氧酚醛 | RF401 | 1.58 | 固化剂 | 酚醛 | 实测
R9-10 | R9 | 环氧酚醛 | RF160 | 8.7 | 固化剂 | 酚醛 | 实测
R9-10 | R9 | 环氧酚醛 | RF516 | 1.62 | 固化剂 | 酚醛 | 实测
R9-10 | R9 | 环氧酚醛 | RF950 | 5.74 | 固化剂 | 酚醛 | 实测
R9-10 | R9 | 环氧酚醛 | RF956 | 4.99 | 固化剂 | 酚醛 | 实测
R9-10 | R9 | 环氧酚醛 | RH601 | 2.41 | 固化剂 | 酚醛 | 实测
R9-10 | R9 | 环氧酚醛 | 住友55754G | 1.6 | 树脂 | 环氧 | 实测
R9-10 | R9 | 环氧酚醛 | 1510蜡 | 3.78 | 助剂 | 其他 | 实测
R9-10 | R9 | 环氧酚醛 | AZ088 | 0.06 | 助剂 | 其他 | 实测
R9-10 | R9 | 环氧酚醛 | 正丁醇 | 8.5 | 溶剂 | 其他 | 实测
R9-10 | R9 | 环氧酚醛 | 补加混合液 | 10.15 | 溶剂 | 其他 | 实测
R9-10 | R9 | 环氧酚醛 | 10%磷酸 | 3.02 | 助剂 | 其他 | 实测
R9-11 | R9 | 环氧酚醛 | IR190 | 66.14 | 树脂 | 环氧 | 实测
R9-11 | R9 | 环氧酚醛 | RF401 | 0.41 | 固化剂 | 酚醛 | 实测
R9-11 | R9 | 环氧酚醛 | RF160 | 12.69 | 固化剂 | 酚醛 | 实测
R9-11 | R9 | 环氧酚醛 | RF950 | 6.94 | 固化剂 | 酚醛 | 实测
R9-11 | R9 | 环氧酚醛 | 1510蜡 | 0.92 | 助剂 | 其他 | 实测
R9-11 | R9 | 环氧酚醛 | AZ088 | 0.06 | 助剂 | 其他 | 实测
R9-11 | R9 | 环氧酚醛 | 正丁醇 | 9.95 | 溶剂 | 其他 | 实测
R9-11 | R9 | 环氧酚醛 | 补加混合液 | 3.68 | 溶剂 | 其他 | 实测
R9-11 | R9 | 环氧酚醛 | 10%磷酸 | 2.63 | 助剂 | 其他 | 实测
R9-12 | R9 | 环氧酚醛 | IR190 | 66.04 | 树脂 | 环氧 | 实测
R9-12 | R9 | 环氧酚醛 | RF160 | 12.89 | 固化剂 | 酚醛 | 实测
R9-12 | R9 | 环氧酚醛 | IR809 | 0.63 | 树脂 | 环氧 | 实测
R9-12 | R9 | 环氧酚醛 | RF950 | 1.61 | 固化剂 | 酚醛 | 实测
R9-12 | R9 | 环氧酚醛 | RH601 | 0.36 | 固化剂 | 酚醛 | 实测
R9-12 | R9 | 环氧酚醛 | 住友55754G | 1.51 | 树脂 | 环氧 | 实测
R9-12 | R9 | 环氧酚醛 | 1510蜡 | 2.4 | 助剂 | 其他 | 实测
R9-12 | R9 | 环氧酚醛 | AZ088 | 0.06 | 助剂 | 其他 | 实测
R9-12 | R9 | 环氧酚醛 | 正丁醇 | 12.5 | 溶剂 | 其他 | 实测
R9-12 | R9 | 环氧酚醛 | 补加混合液 | 0.51 | 溶剂 | 其他 | 实测
R9-12 | R9 | 环氧酚醛 | 10%磷酸 | 2.55 | 助剂 | 其他 | 实测
R9-13 | R9 | 环氧酚醛 | IR190 | 65.98 | 树脂 | 环氧 | 实测
R9-13 | R9 | 环氧酚醛 | RF516 | 1.75 | 固化剂 | 酚醛 | 实测
R9-13 | R9 | 环氧酚醛 | RF950 | 8.34 | 固化剂 | 酚醛 | 实测
R9-13 | R9 | 环氧酚醛 | RF956 | 8.37 | 固化剂 | 酚醛 | 实测
R9-13 | R9 | 环氧酚醛 | RH601 | 2.23 | 固化剂 | 酚醛 | 实测
R9-13 | R9 | 环氧酚醛 | 住友55754G | 1.5 | 树脂 | 环氧 | 实测
R9-13 | R9 | 环氧酚醛 | 1510蜡 | 0.93 | 助剂 | 其他 | 实测
R9-13 | R9 | 环氧酚醛 | AZ088 | 0.06 | 助剂 | 其他 | 实测
R9-13 | R9 | 环氧酚醛 | 正丁醇 | 8.67 | 溶剂 | 其他 | 实测
R9-13 | R9 | 环氧酚醛 | 补加混合液 | 4.39 | 溶剂 | 其他 | 实测
R9-13 | R9 | 环氧酚醛 | 10%磷酸 | 2.41 | 助剂 | 其他 | 实测
R9-14 | R9 | 环氧酚醛 | IR190 | 66.26 | 树脂 | 环氧 | 实测
R9-14 | R9 | 环氧酚醛 | RF160 | 11.13 | 固化剂 | 酚醛 | 实测
R9-14 | R9 | 环氧酚醛 | IR809 | 0.7 | 树脂 | 环氧 | 实测
R9-14 | R9 | 环氧酚醛 | RF950 | 7.35 | 固化剂 | 酚醛 | 实测
R9-14 | R9 | 环氧酚醛 | RF956 | 1.41 | 固化剂 | 酚醛 | 实测
R9-14 | R9 | 环氧酚醛 | RH601 | 3.38 | 固化剂 | 酚醛 | 实测
R9-14 | R9 | 环氧酚醛 | 1510蜡 | 3.55 | 助剂 | 其他 | 实测
R9-14 | R9 | 环氧酚醛 | AZ088 | 0.06 | 助剂 | 其他 | 实测
R9-14 | R9 | 环氧酚醛 | 正丁醇 | 2.02 | 溶剂 | 其他 | 实测
R9-14 | R9 | 环氧酚醛 | 补加混合液 | 15.33 | 溶剂 | 其他 | 实测
R9-14 | R9 | 环氧酚醛 | 10%磷酸 | 0.71 | 助剂 | 其他 | 实测
R9-15 | R9 | 环氧酚醛 | IR190 | 65.99 | 树脂 | 环氧 | 实测
R9-15 | R9 | 环氧酚醛 | RF401 | 1.59 | 固化剂 | 酚醛 | 实测
R9-15 | R9 | 环氧酚醛 | RF160 | 9.78 | 固化剂 | 酚醛 | 实测
R9-15 | R9 | 环氧酚醛 | RF516 | 2.51 | 固化剂 | 酚醛 | 实测
R9-15 | R9 | 环氧酚醛 | RF950 | 3.82 | 固化剂 | 酚醛 | 实测
R9-15 | R9 | 环氧酚醛 | RH601 | 0.41 | 固化剂 | 酚醛 | 实测
R9-15 | R9 | 环氧酚醛 | 住友55754G | 1.81 | 树脂 | 环氧 | 实测
R9-15 | R9 | 环氧酚醛 | 1510蜡 | 3.11 | 助剂 | 其他 | 实测
R9-15 | R9 | 环氧酚醛 | AZ088 | 0.06 | 助剂 | 其他 | 实测
R9-15 | R9 | 环氧酚醛 | 正丁醇 | 1.38 | 溶剂 | 其他 | 实测
R9-15 | R9 | 环氧酚醛 | 补加混合液 | 14.53 | 溶剂 | 其他 | 实测
R9-16 | R9 | 环氧酚醛 | IR190 | 65.99 | 树脂 | 环氧 | 实测
R9-16 | R9 | 环氧酚醛 | RF401 | 1.85 | 固化剂 | 酚醛 | 实测
R9-16 | R9 | 环氧酚醛 | RF160 | 8.73 | 固化剂 | 酚醛 | 实测
R9-16 | R9 | 环氧酚醛 | IR809 | 0.7 | 树脂 | 环氧 | 实测
R9-16 | R9 | 环氧酚醛 | RF516 | 0.74 | 固化剂 | 酚醛 | 实测
R9-16 | R9 | 环氧酚醛 | RF956 | 7.22 | 固化剂 | 酚醛 | 实测
R9-16 | R9 | 环氧酚醛 | 住友55754G | 1.91 | 树脂 | 环氧 | 实测
R9-16 | R9 | 环氧酚醛 | 1510蜡 | 3.42 | 助剂 | 其他 | 实测
R9-16 | R9 | 环氧酚醛 | AZ088 | 0.06 | 助剂 | 其他 | 实测
R9-16 | R9 | 环氧酚醛 | 正丁醇 | 1.14 | 溶剂 | 其他 | 实测
R9-16 | R9 | 环氧酚醛 | 补加混合液 | 15.16 | 溶剂 | 其他 | 实测
R9-16 | R9 | 环氧酚醛 | 10%磷酸 | 2.55 | 助剂 | 其他 | 实测
R9-17 | R9 | 环氧酚醛 | IR190 | 66.04 | 树脂 | 环氧 | 实测
R9-17 | R9 | 环氧酚醛 | RF160 | 3.67 | 固化剂 | 酚醛 | 实测
R9-17 | R9 | 环氧酚醛 | IR809 | 0.84 | 树脂 | 环氧 | 实测
R9-17 | R9 | 环氧酚醛 | RF516 | 6.91 | 固化剂 | 酚醛 | 实测
R9-17 | R9 | 环氧酚醛 | RF950 | 14.68 | 固化剂 | 酚醛 | 实测
R9-17 | R9 | 环氧酚醛 | RH601 | 3.99 | 固化剂 | 酚醛 | 实测
R9-17 | R9 | 环氧酚醛 | 住友55754G | 1.79 | 树脂 | 环氧 | 实测
R9-17 | R9 | 环氧酚醛 | 1510蜡 | 1.41 | 助剂 | 其他 | 实测
R9-17 | R9 | 环氧酚醛 | AZ088 | 0.06 | 助剂 | 其他 | 实测
R9-17 | R9 | 环氧酚醛 | 正丁醇 | 5.83 | 溶剂 | 其他 | 实测
R9-17 | R9 | 环氧酚醛 | 补加混合液 | 16.49 | 溶剂 | 其他 | 实测
R9-18 | R9 | 环氧酚醛 | IR190 | 66.22 | 树脂 | 环氧 | 实测
R9-18 | R9 | 环氧酚醛 | RF160 | 8.64 | 固化剂 | 酚醛 | 实测
R9-18 | R9 | 环氧酚醛 | RF516 | 4.55 | 固化剂 | 酚醛 | 实测
R9-18 | R9 | 环氧酚醛 | RF950 | 9.64 | 固化剂 | 酚醛 | 实测
R9-18 | R9 | 环氧酚醛 | 住友55754G | 1.84 | 树脂 | 环氧 | 实测
R9-18 | R9 | 环氧酚醛 | 1510蜡 | 2.66 | 助剂 | 其他 | 实测
R9-18 | R9 | 环氧酚醛 | AZ088 | 0.06 | 助剂 | 其他 | 实测
R9-18 | R9 | 环氧酚醛 | 正丁醇 | 12.2 | 溶剂 | 其他 | 实测
R9-18 | R9 | 环氧酚醛 | 补加混合液 | 5.26 | 溶剂 | 其他 | 实测
R9-19 | R9 | 环氧酚醛 | IR190 | 66.03 | 树脂 | 环氧 | 实测
R9-19 | R9 | 环氧酚醛 | RF401 | 0.8 | 固化剂 | 酚醛 | 实测
R9-19 | R9 | 环氧酚醛 | RF160 | 12.01 | 固化剂 | 酚醛 | 实测
R9-19 | R9 | 环氧酚醛 | IR809 | 0.52 | 树脂 | 环氧 | 实测
R9-19 | R9 | 环氧酚醛 | RF516 | 2.55 | 固化剂 | 酚醛 | 实测
R9-19 | R9 | 环氧酚醛 | RH601 | 2.26 | 固化剂 | 酚醛 | 实测
R9-19 | R9 | 环氧酚醛 | 住友55754G | 0.72 | 树脂 | 环氧 | 实测
R9-19 | R9 | 环氧酚醛 | 1510蜡 | 1.52 | 助剂 | 其他 | 实测
R9-19 | R9 | 环氧酚醛 | AZ088 | 0.06 | 助剂 | 其他 | 实测
R9-19 | R9 | 环氧酚醛 | 正丁醇 | 9.21 | 溶剂 | 其他 | 实测
R9-19 | R9 | 环氧酚醛 | 补加混合液 | 6.46 | 溶剂 | 其他 | 实测
R9-19 | R9 | 环氧酚醛 | 10%磷酸 | 2 | 助剂 | 其他 | 实测
R9-20 | R9 | 环氧酚醛 | IR190 | 66.12 | 树脂 | 环氧 | 实测
R9-20 | R9 | 环氧酚醛 | IR809 | 0.22 | 树脂 | 环氧 | 实测
R9-20 | R9 | 环氧酚醛 | RF516 | 3.45 | 固化剂 | 酚醛 | 实测
R9-20 | R9 | 环氧酚醛 | RF950 | 6.36 | 固化剂 | 酚醛 | 实测
R9-20 | R9 | 环氧酚醛 | RH601 | 1.66 | 固化剂 | 酚醛 | 实测
R9-20 | R9 | 环氧酚醛 | 住友55754G | 0.22 | 树脂 | 环氧 | 实测
R9-20 | R9 | 环氧酚醛 | 1510蜡 | 2.45 | 助剂 | 其他 | 实测
R9-20 | R9 | 环氧酚醛 | AZ088 | 0.06 | 助剂 | 其他 | 实测
R9-20 | R9 | 环氧酚醛 | 正丁醇 | 5.45 | 溶剂 | 其他 | 实测
R9-20 | R9 | 环氧酚醛 | 补加混合液 | 0.73 | 溶剂 | 其他 | 实测
R9-20 | R9 | 环氧酚醛 | 10%磷酸 | 1.29 | 助剂 | 其他 | 实测
R10-01 | R10 | 环氧酚醛 | IR190 | 66.03 | 树脂 | 环氧 | 实测
R10-01 | R10 | 环氧酚醛 | RF401 | 0.45 | 固化剂 | 酚醛 | 实测
R10-01 | R10 | 环氧酚醛 | RF160 | 14.24 | 固化剂 | 酚醛 | 实测
R10-01 | R10 | 环氧酚醛 | IR809 | 0.63 | 树脂 | 环氧 | 实测
R10-01 | R10 | 环氧酚醛 | RF956 | 1.85 | 固化剂 | 酚醛 | 实测
R10-01 | R10 | 环氧酚醛 | 1510蜡 | 1.06 | 助剂 | 其他 | 实测
R10-01 | R10 | 环氧酚醛 | AZ088 | 0.06 | 助剂 | 其他 | 实测
R10-01 | R10 | 环氧酚醛 | 正丁醇 | 1.42 | 溶剂 | 其他 | 实测
R10-01 | R10 | 环氧酚醛 | 补加混合液 | 14.67 | 溶剂 | 其他 | 实测
R10-02 | R10 | 环氧酚醛 | IR190 | 65.88 | 树脂 | 环氧 | 实测
R10-02 | R10 | 环氧酚醛 | RF401 | 2.21 | 固化剂 | 酚醛 | 实测
R10-02 | R10 | 环氧酚醛 | RF160 | 6.91 | 固化剂 | 酚醛 | 实测
R10-02 | R10 | 环氧酚醛 | RF516 | 1.13 | 固化剂 | 酚醛 | 实测
R10-02 | R10 | 环氧酚醛 | RF950 | 7.5 | 固化剂 | 酚醛 | 实测
R10-02 | R10 | 环氧酚醛 | RH601 | 0.99 | 固化剂 | 酚醛 | 实测
R10-02 | R10 | 环氧酚醛 | 住友55754G | 1.7 | 树脂 | 环氧 | 实测
R10-02 | R10 | 环氧酚醛 | 1510蜡 | 2.9 | 助剂 | 其他 | 实测
R10-02 | R10 | 环氧酚醛 | AZ088 | 0.06 | 助剂 | 其他 | 实测
R10-02 | R10 | 环氧酚醛 | 正丁醇 | 11.74 | 溶剂 | 其他 | 实测
R10-02 | R10 | 环氧酚醛 | 补加混合液 | 1.22 | 溶剂 | 其他 | 实测
R10-02 | R10 | 环氧酚醛 | 10%磷酸 | 2.2 | 助剂 | 其他 | 实测
R10-03 | R10 | 环氧酚醛 | IR190 | 66.21 | 树脂 | 环氧 | 实测
R10-03 | R10 | 环氧酚醛 | RF401 | 1.15 | 固化剂 | 酚醛 | 实测
R10-03 | R10 | 环氧酚醛 | RF160 | 8.4 | 固化剂 | 酚醛 | 实测
R10-03 | R10 | 环氧酚醛 | IR809 | 0.61 | 树脂 | 环氧 | 实测
R10-03 | R10 | 环氧酚醛 | RF950 | 2.82 | 固化剂 | 酚醛 | 实测
R10-03 | R10 | 环氧酚醛 | RF956 | 7.68 | 固化剂 | 酚醛 | 实测
R10-03 | R10 | 环氧酚醛 | RH601 | 3.82 | 固化剂 | 酚醛 | 实测
R10-03 | R10 | 环氧酚醛 | 住友55754G | 0.34 | 树脂 | 环氧 | 实测
R10-03 | R10 | 环氧酚醛 | 1510蜡 | 0.91 | 助剂 | 其他 | 实测
R10-03 | R10 | 环氧酚醛 | AZ088 | 0.06 | 助剂 | 其他 | 实测
R10-03 | R10 | 环氧酚醛 | 正丁醇 | 12.28 | 溶剂 | 其他 | 实测
R10-03 | R10 | 环氧酚醛 | 补加混合液 | 7.77 | 溶剂 | 其他 | 实测
R10-03 | R10 | 环氧酚醛 | 10%磷酸 | 2.95 | 助剂 | 其他 | 实测
R10-04 | R10 | 环氧酚醛 | IR190 | 65.99 | 树脂 | 环氧 | 实测
R10-04 | R10 | 环氧酚醛 | RF160 | 13.28 | 固化剂 | 酚醛 | 实测
R10-04 | R10 | 环氧酚醛 | IR809 | 0.56 | 树脂 | 环氧 | 实测
R10-04 | R10 | 环氧酚醛 | RF950 | 7.35 | 固化剂 | 酚醛 | 实测
R10-04 | R10 | 环氧酚醛 | RH601 | 3.97 | 固化剂 | 酚醛 | 实测
R10-04 | R10 | 环氧酚醛 | 住友55754G | 0.68 | 树脂 | 环氧 | 实测
R10-04 | R10 | 环氧酚醛 | 1510蜡 | 3.69 | 助剂 | 其他 | 实测
R10-04 | R10 | 环氧酚醛 | AZ088 | 0.06 | 助剂 | 其他 | 实测
R10-04 | R10 | 环氧酚醛 | 正丁醇 | 2.88 | 溶剂 | 其他 | 实测
R10-04 | R10 | 环氧酚醛 | 补加混合液 | 17.47 | 溶剂 | 其他 | 实测
R10-05 | R10 | 环氧酚醛 | IR190 | 66.2 | 树脂 | 环氧 | 实测
R10-05 | R10 | 环氧酚醛 | RF401 | 2.77 | 固化剂 | 酚醛 | 实测
R10-05 | R10 | 环氧酚醛 | RF160 | 12.79 | 固化剂 | 酚醛 | 实测
R10-05 | R10 | 环氧酚醛 | RF950 | 5.94 | 固化剂 | 酚醛 | 实测
R10-05 | R10 | 环氧酚醛 | RH601 | 2.49 | 固化剂 | 酚醛 | 实测
R10-05 | R10 | 环氧酚醛 | 1510蜡 | 1.33 | 助剂 | 其他 | 实测
R10-05 | R10 | 环氧酚醛 | AZ088 | 0.06 | 助剂 | 其他 | 实测
R10-05 | R10 | 环氧酚醛 | 正丁醇 | 11 | 溶剂 | 其他 | 实测
R10-05 | R10 | 环氧酚醛 | 补加混合液 | 8.49 | 溶剂 | 其他 | 实测
R10-06 | R10 | 环氧酚醛 | IR190 | 65.9 | 树脂 | 环氧 | 实测
R10-06 | R10 | 环氧酚醛 | RF401 | 1.26 | 固化剂 | 酚醛 | 实测
R10-06 | R10 | 环氧酚醛 | RF160 | 11.3 | 固化剂 | 酚醛 | 实测
R10-06 | R10 | 环氧酚醛 | IR809 | 0.49 | 树脂 | 环氧 | 实测
R10-06 | R10 | 环氧酚醛 | RF950 | 7.87 | 固化剂 | 酚醛 | 实测
R10-06 | R10 | 环氧酚醛 | 住友55754G | 1.73 | 树脂 | 环氧 | 实测
R10-06 | R10 | 环氧酚醛 | 1510蜡 | 1.57 | 助剂 | 其他 | 实测
R10-06 | R10 | 环氧酚醛 | AZ088 | 0.06 | 助剂 | 其他 | 实测
R10-06 | R10 | 环氧酚醛 | 正丁醇 | 0.44 | 溶剂 | 其他 | 实测
R10-06 | R10 | 环氧酚醛 | 补加混合液 | 14.41 | 溶剂 | 其他 | 实测
R10-06 | R10 | 环氧酚醛 | 10%磷酸 | 2.79 | 助剂 | 其他 | 实测
R10-07 | R10 | 环氧酚醛 | IR190 | 66.15 | 树脂 | 环氧 | 实测
R10-07 | R10 | 环氧酚醛 | RF401 | 0.48 | 固化剂 | 酚醛 | 实测
R10-07 | R10 | 环氧酚醛 | RF160 | 14.71 | 固化剂 | 酚醛 | 实测
R10-07 | R10 | 环氧酚醛 | RF516 | 0.69 | 固化剂 | 酚醛 | 实测
R10-07 | R10 | 环氧酚醛 | RH601 | 0.48 | 固化剂 | 酚醛 | 实测
R10-07 | R10 | 环氧酚醛 | 1510蜡 | 1.01 | 助剂 | 其他 | 实测
R10-07 | R10 | 环氧酚醛 | AZ088 | 0.06 | 助剂 | 其他 | 实测
R10-07 | R10 | 环氧酚醛 | 正丁醇 | 11.59 | 溶剂 | 其他 | 实测
R10-07 | R10 | 环氧酚醛 | 补加混合液 | 2.46 | 溶剂 | 其他 | 实测
R10-07 | R10 | 环氧酚醛 | 10%磷酸 | 2.05 | 助剂 | 其他 | 实测
R10-08 | R10 | 环氧酚醛 | IR190 | 66.09 | 树脂 | 环氧 | 实测
R10-08 | R10 | 环氧酚醛 | RF401 | 2.65 | 固化剂 | 酚醛 | 实测
R10-08 | R10 | 环氧酚醛 | RF516 | 6.68 | 固化剂 | 酚醛 | 实测
R10-08 | R10 | 环氧酚醛 | RF950 | 1.05 | 固化剂 | 酚醛 | 实测
R10-08 | R10 | 环氧酚醛 | RF956 | 8.19 | 固化剂 | 酚醛 | 实测
R10-08 | R10 | 环氧酚醛 | RH601 | 3.78 | 固化剂 | 酚醛 | 实测
R10-08 | R10 | 环氧酚醛 | 住友55754G | 1.65 | 树脂 | 环氧 | 实测
R10-08 | R10 | 环氧酚醛 | 1510蜡 | 3.59 | 助剂 | 其他 | 实测
R10-08 | R10 | 环氧酚醛 | AZ088 | 0.06 | 助剂 | 其他 | 实测
R10-08 | R10 | 环氧酚醛 | 正丁醇 | 11.34 | 溶剂 | 其他 | 实测
R10-08 | R10 | 环氧酚醛 | 补加混合液 | 5.57 | 溶剂 | 其他 | 实测
R10-08 | R10 | 环氧酚醛 | 10%磷酸 | 2.85 | 助剂 | 其他 | 实测
R10-09 | R10 | 环氧酚醛 | IR190 | 66.04 | 树脂 | 环氧 | 实测
R10-09 | R10 | 环氧酚醛 | RF401 | 2.89 | 固化剂 | 酚醛 | 实测
R10-09 | R10 | 环氧酚醛 | RF160 | 13.43 | 固化剂 | 酚醛 | 实测
R10-09 | R10 | 环氧酚醛 | IR809 | 0.58 | 树脂 | 环氧 | 实测
R10-09 | R10 | 环氧酚醛 | RF516 | 7.75 | 固化剂 | 酚醛 | 实测
R10-09 | R10 | 环氧酚醛 | RH601 | 3.72 | 固化剂 | 酚醛 | 实测
R10-09 | R10 | 环氧酚醛 | 1510蜡 | 0.99 | 助剂 | 其他 | 实测
R10-09 | R10 | 环氧酚醛 | AZ088 | 0.06 | 助剂 | 其他 | 实测
R10-09 | R10 | 环氧酚醛 | 正丁醇 | 11.85 | 溶剂 | 其他 | 实测
R10-09 | R10 | 环氧酚醛 | 补加混合液 | 13.62 | 溶剂 | 其他 | 实测
R10-10 | R10 | 环氧酚醛 | IR190 | 66.01 | 树脂 | 环氧 | 实测
R10-10 | R10 | 环氧酚醛 | RF401 | 3.54 | 固化剂 | 酚醛 | 实测
R10-10 | R10 | 环氧酚醛 | RF160 | 8.4 | 固化剂 | 酚醛 | 实测
R10-10 | R10 | 环氧酚醛 | IR809 | 0.77 | 树脂 | 环氧 | 实测
R10-10 | R10 | 环氧酚醛 | RF950 | 7.7 | 固化剂 | 酚醛 | 实测
R10-10 | R10 | 环氧酚醛 | 住友55754G | 1.72 | 树脂 | 环氧 | 实测
R10-10 | R10 | 环氧酚醛 | 1510蜡 | 0.88 | 助剂 | 其他 | 实测
R10-10 | R10 | 环氧酚醛 | AZ088 | 0.06 | 助剂 | 其他 | 实测
R10-10 | R10 | 环氧酚醛 | 正丁醇 | 12.43 | 溶剂 | 其他 | 实测
R10-10 | R10 | 环氧酚醛 | 补加混合液 | 3.52 | 溶剂 | 其他 | 实测
R10-10 | R10 | 环氧酚醛 | 10%磷酸 | 0.72 | 助剂 | 其他 | 实测
R10-11 | R10 | 环氧酚醛 | IR190 | 65.99 | 树脂 | 环氧 | 实测
R10-11 | R10 | 环氧酚醛 | RF401 | 1.2 | 固化剂 | 酚醛 | 实测
R10-11 | R10 | 环氧酚醛 | RF160 | 8.04 | 固化剂 | 酚醛 | 实测
R10-11 | R10 | 环氧酚醛 | RF950 | 7.66 | 固化剂 | 酚醛 | 实测
R10-11 | R10 | 环氧酚醛 | RF956 | 7.81 | 固化剂 | 酚醛 | 实测
R10-11 | R10 | 环氧酚醛 | 1510蜡 | 2.11 | 助剂 | 其他 | 实测
R10-11 | R10 | 环氧酚醛 | AZ088 | 0.06 | 助剂 | 其他 | 实测
R10-11 | R10 | 环氧酚醛 | 正丁醇 | 3.19 | 溶剂 | 其他 | 实测
R10-11 | R10 | 环氧酚醛 | 补加混合液 | 12.75 | 溶剂 | 其他 | 实测
R10-11 | R10 | 环氧酚醛 | 10%磷酸 | 2.86 | 助剂 | 其他 | 实测
R10-12 | R10 | 环氧酚醛 | IR190 | 66.07 | 树脂 | 环氧 | 实测
R10-12 | R10 | 环氧酚醛 | RF160 | 12.95 | 固化剂 | 酚醛 | 实测
R10-12 | R10 | 环氧酚醛 | IR809 | 0.68 | 树脂 | 环氧 | 实测
R10-12 | R10 | 环氧酚醛 | RF950 | 4.26 | 固化剂 | 酚醛 | 实测
R10-12 | R10 | 环氧酚醛 | RF956 | 1.47 | 固化剂 | 酚醛 | 实测
R10-12 | R10 | 环氧酚醛 | 1510蜡 | 2.54 | 助剂 | 其他 | 实测
R10-12 | R10 | 环氧酚醛 | AZ088 | 0.06 | 助剂 | 其他 | 实测
R10-12 | R10 | 环氧酚醛 | 正丁醇 | 11.47 | 溶剂 | 其他 | 实测
R10-12 | R10 | 环氧酚醛 | 补加混合液 | 3.81 | 溶剂 | 其他 | 实测
R10-13 | R10 | 环氧酚醛 | IR190 | 65.94 | 树脂 | 环氧 | 实测
R10-13 | R10 | 环氧酚醛 | RF401 | 0.54 | 固化剂 | 酚醛 | 实测
R10-13 | R10 | 环氧酚醛 | RF160 | 8.58 | 固化剂 | 酚醛 | 实测
R10-13 | R10 | 环氧酚醛 | RF516 | 6.44 | 固化剂 | 酚醛 | 实测
R10-13 | R10 | 环氧酚醛 | RF950 | 1.24 | 固化剂 | 酚醛 | 实测
R10-13 | R10 | 环氧酚醛 | RH601 | 4.36 | 固化剂 | 酚醛 | 实测
R10-13 | R10 | 环氧酚醛 | 住友55754G | 1.75 | 树脂 | 环氧 | 实测
R10-13 | R10 | 环氧酚醛 | 1510蜡 | 1.21 | 助剂 | 其他 | 实测
R10-13 | R10 | 环氧酚醛 | AZ088 | 0.06 | 助剂 | 其他 | 实测
R10-13 | R10 | 环氧酚醛 | 正丁醇 | 11.72 | 溶剂 | 其他 | 实测
R10-13 | R10 | 环氧酚醛 | 补加混合液 | 4.96 | 溶剂 | 其他 | 实测
R10-13 | R10 | 环氧酚醛 | 10%磷酸 | 2.77 | 助剂 | 其他 | 实测
R10-14 | R10 | 环氧酚醛 | IR190 | 66.21 | 树脂 | 环氧 | 实测
R10-14 | R10 | 环氧酚醛 | RF160 | 12.67 | 固化剂 | 酚醛 | 实测
R10-14 | R10 | 环氧酚醛 | IR809 | 0.1 | 树脂 | 环氧 | 实测
R10-14 | R10 | 环氧酚醛 | RF950 | 6.48 | 固化剂 | 酚醛 | 实测
R10-14 | R10 | 环氧酚醛 | RF956 | 4.32 | 固化剂 | 酚醛 | 实测
R10-14 | R10 | 环氧酚醛 | RH601 | 3.82 | 固化剂 | 酚醛 | 实测
R10-14 | R10 | 环氧酚醛 | 1510蜡 | 1.21 | 助剂 | 其他 | 实测
R10-14 | R10 | 环氧酚醛 | AZ088 | 0.06 | 助剂 | 其他 | 实测
R10-14 | R10 | 环氧酚醛 | 正丁醇 | 5.88 | 溶剂 | 其他 | 实测
R10-14 | R10 | 环氧酚醛 | 补加混合液 | 16.49 | 溶剂 | 其他 | 实测
R10-15 | R10 | 环氧酚醛 | IR190 | 65.98 | 树脂 | 环氧 | 实测
R10-15 | R10 | 环氧酚醛 | RF401 | 3.21 | 固化剂 | 酚醛 | 实测
R10-15 | R10 | 环氧酚醛 | RF516 | 7.68 | 固化剂 | 酚醛 | 实测
R10-15 | R10 | 环氧酚醛 | RF956 | 0.86 | 固化剂 | 酚醛 | 实测
R10-15 | R10 | 环氧酚醛 | RH601 | 3.58 | 固化剂 | 酚醛 | 实测
R10-15 | R10 | 环氧酚醛 | 住友55754G | 1.93 | 树脂 | 环氧 | 实测
R10-15 | R10 | 环氧酚醛 | 1510蜡 | 2.79 | 助剂 | 其他 | 实测
R10-15 | R10 | 环氧酚醛 | AZ088 | 0.06 | 助剂 | 其他 | 实测
R10-15 | R10 | 环氧酚醛 | 正丁醇 | 0.07 | 溶剂 | 其他 | 实测
R10-15 | R10 | 环氧酚醛 | 补加混合液 | 12.69 | 溶剂 | 其他 | 实测
R10-15 | R10 | 环氧酚醛 | 10%磷酸 | 1.71 | 助剂 | 其他 | 实测
R10-16 | R10 | 环氧酚醛 | IR190 | 66.19 | 树脂 | 环氧 | 实测
R10-16 | R10 | 环氧酚醛 | RF401 | 2.97 | 固化剂 | 酚醛 | 实测
R10-16 | R10 | 环氧酚醛 | RF160 | 13.92 | 固化剂 | 酚醛 | 实测
R10-16 | R10 | 环氧酚醛 | RF950 | 6.08 | 固化剂 | 酚醛 | 实测
R10-16 | R10 | 环氧酚醛 | RH601 | 0.9 | 固化剂 | 酚醛 | 实测
R10-16 | R10 | 环氧酚醛 | 1510蜡 | 3.61 | 助剂 | 其他 | 实测
R10-16 | R10 | 环氧酚醛 | AZ088 | 0.06 | 助剂 | 其他 | 实测
R10-16 | R10 | 环氧酚醛 | 正丁醇 | 0.15 | 溶剂 | 其他 | 实测
R10-16 | R10 | 环氧酚醛 | 补加混合液 | 17.05 | 溶剂 | 其他 | 实测
R10-16 | R10 | 环氧酚醛 | 10%磷酸 | 2.65 | 助剂 | 其他 | 实测
R10-17 | R10 | 环氧酚醛 | IR190 | 65.8 | 树脂 | 环氧 | 实测
R10-17 | R10 | 环氧酚醛 | RF401 | 2.42 | 固化剂 | 酚醛 | 实测
R10-17 | R10 | 环氧酚醛 | RF160 | 5.16 | 固化剂 | 酚醛 | 实测
R10-17 | R10 | 环氧酚醛 | IR809 | 0.41 | 树脂 | 环氧 | 实测
R10-17 | R10 | 环氧酚醛 | RF516 | 5.82 | 固化剂 | 酚醛 | 实测
R10-17 | R10 | 环氧酚醛 | RF956 | 8.13 | 固化剂 | 酚醛 | 实测
R10-17 | R10 | 环氧酚醛 | RH601 | 1.39 | 固化剂 | 酚醛 | 实测
R10-17 | R10 | 环氧酚醛 | 住友55754G | 1.67 | 树脂 | 环氧 | 实测
R10-17 | R10 | 环氧酚醛 | 1510蜡 | 0.89 | 助剂 | 其他 | 实测
R10-17 | R10 | 环氧酚醛 | AZ088 | 0.06 | 助剂 | 其他 | 实测
R10-17 | R10 | 环氧酚醛 | 正丁醇 | 1.25 | 溶剂 | 其他 | 实测
R10-17 | R10 | 环氧酚醛 | 补加混合液 | 18.25 | 溶剂 | 其他 | 实测
R10-17 | R10 | 环氧酚醛 | 10%磷酸 | 1.84 | 助剂 | 其他 | 实测
R10-18 | R10 | 环氧酚醛 | IR190 | 65.98 | 树脂 | 环氧 | 实测
R10-18 | R10 | 环氧酚醛 | RF401 | 3.11 | 固化剂 | 酚醛 | 实测
R10-18 | R10 | 环氧酚醛 | RF160 | 3.81 | 固化剂 | 酚醛 | 实测
R10-18 | R10 | 环氧酚醛 | IR809 | 0.4 | 树脂 | 环氧 | 实测
R10-18 | R10 | 环氧酚醛 | RF516 | 7.71 | 固化剂 | 酚醛 | 实测
R10-18 | R10 | 环氧酚醛 | RF956 | 8.23 | 固化剂 | 酚醛 | 实测
R10-18 | R10 | 环氧酚醛 | 住友55754G | 0.31 | 树脂 | 环氧 | 实测
R10-18 | R10 | 环氧酚醛 | 1510蜡 | 3.37 | 助剂 | 其他 | 实测
R10-18 | R10 | 环氧酚醛 | AZ088 | 0.06 | 助剂 | 其他 | 实测
R10-18 | R10 | 环氧酚醛 | 正丁醇 | 8.33 | 溶剂 | 其他 | 实测
R10-18 | R10 | 环氧酚醛 | 补加混合液 | 9.84 | 溶剂 | 其他 | 实测
R10-19 | R10 | 环氧酚醛 | IR190 | 66.05 | 树脂 | 环氧 | 实测
R10-19 | R10 | 环氧酚醛 | RF401 | 1.02 | 固化剂 | 酚醛 | 实测
R10-19 | R10 | 环氧酚醛 | RF160 | 8.1 | 固化剂 | 酚醛 | 实测
R10-19 | R10 | 环氧酚醛 | IR809 | 0.2 | 树脂 | 环氧 | 实测
R10-19 | R10 | 环氧酚醛 | RF516 | 2.2 | 固化剂 | 酚醛 | 实测
R10-19 | R10 | 环氧酚醛 | RH601 | 0.47 | 固化剂 | 酚醛 | 实测
R10-19 | R10 | 环氧酚醛 | 1510蜡 | 2 | 助剂 | 其他 | 实测
R10-19 | R10 | 环氧酚醛 | AZ088 | 0.06 | 助剂 | 其他 | 实测
R10-19 | R10 | 环氧酚醛 | 正丁醇 | 1.94 | 溶剂 | 其他 | 实测
R10-19 | R10 | 环氧酚醛 | 补加混合液 | 7.67 | 溶剂 | 其他 | 实测
R10-19 | R10 | 环氧酚醛 | 10%磷酸 | 0.18 | 助剂 | 其他 | 实测
R10-20 | R10 | 环氧酚醛 | IR190 | 66.12 | 树脂 | 环氧 | 实测
R10-20 | R10 | 环氧酚醛 | RF401 | 2.72 | 固化剂 | 酚醛 | 实测
R10-20 | R10 | 环氧酚醛 | RF160 | 2.4 | 固化剂 | 酚醛 | 实测
R10-20 | R10 | 环氧酚醛 | IR809 | 0.1 | 树脂 | 环氧 | 实测
R10-20 | R10 | 环氧酚醛 | RF950 | 6.83 | 固化剂 | 酚醛 | 实测
R10-20 | R10 | 环氧酚醛 | RH601 | 0.79 | 固化剂 | 酚醛 | 实测
R10-20 | R10 | 环氧酚醛 | 住友55754G | 0.82 | 树脂 | 环氧 | 实测
R10-20 | R10 | 环氧酚醛 | 1510蜡 | 2.73 | 助剂 | 其他 | 实测
R10-20 | R10 | 环氧酚醛 | AZ088 | 0.06 | 助剂 | 其他 | 实测
R10-20 | R10 | 环氧酚醛 | 正丁醇 | 3.28 | 溶剂 | 其他 | 实测
R10-20 | R10 | 环氧酚醛 | 补加混合液 | 4.74 | 溶剂 | 其他 | 实测
R10-20 | R10 | 环氧酚醛 | 10%磷酸 | 1.36 | 助剂 | 其他 | 实测
环氧-配比方案-25.1.13-1 | 环氧-配比方案 | 环氧-配比方案 | TF100 | 29.48 | 树脂 | 乙烯基 | 无标签
环氧-配比方案-25.1.13-1 | 环氧-配比方案 | 环氧-配比方案 | TM004 | 13.52 | 溶剂 | 其他 | 无标签
环氧-配比方案-25.1.13-1 | 环氧-配比方案 | 环氧-配比方案 | AS400 | 5.666 | 树脂 | 丙烯酸 | 无标签
环氧-配比方案-25.1.13-1 | 环氧-配比方案 | 环氧-配比方案 | RX170-140 | 56.64 | 树脂 | 丙烯酸 | 无标签
环氧-配比方案-25.1.13-1 | 环氧-配比方案 | 环氧-配比方案 | 40%50177 | 44.47 | 树脂 | 环氧 | 无标签
环氧-配比方案-25.1.13-1 | 环氧-配比方案 | 环氧-配比方案 | RJ173M | 50 | 树脂 | 聚酯 | 无标签
环氧-配比方案-25.1.13-1 | 环氧-配比方案 | 环氧-配比方案 | RJ561 | 15 | 树脂 | 聚酯 | 无标签
环氧-配比方案-25.1.13-1 | 环氧-配比方案 | 环氧-配比方案 | RY460 | 10 | 颜料 | 其他 | 无标签
环氧-配比方案-25.1.13-1 | 环氧-配比方案 | 环氧-配比方案 | RF516 | 5 | 固化剂 | 酚醛 | 无标签
环氧-配比方案-25.1.13-1 | 环氧-配比方案 | 环氧-配比方案 | RF950 | 5 | 固化剂 | 酚醛 | 无标签
环氧-配比方案-25.1.13-1 | 环氧-配比方案 | 环氧-配比方案 | RA824 | 2 | 助剂 | 其他 | 无标签
环氧-配比方案-25.1.13-1 | 环氧-配比方案 | 环氧-配比方案 | FL208 | 5.4 | 助剂 | 其他 | 无标签
环氧-配比方案-25.1.13-1 | 环氧-配比方案 | 环氧-配比方案 | RA009 | 0.45 | 助剂 | 其他 | 无标签
环氧-配比方案-25.1.13-1 | 环氧-配比方案 | 环氧-配比方案 | IA151 | 6.5 | 树脂 | 丙烯酸 | 无标签
环氧-配比方案-25.1.13-1 | 环氧-配比方案 | 环氧-配比方案 | DMP | 7.5 | 溶剂 | 其他 | 无标签
环氧-配比方案-25.1.13-1 | 环氧-配比方案 | 环氧-配比方案 | MIBK | 7.5 | 溶剂 | 其他 | 无标签
环氧-配比方案-25.1.13-1 | 环氧-配比方案 | 环氧-配比方案 | 10%135 | 2.5 | 助剂 | 其他 | 无标签
环氧-配比方案-25.1.13-1 | 环氧-配比方案 | 环氧-配比方案 | IR842 | 8.82 | 树脂 | 环氧 | 无标签
环氧-配比方案-25.1.13-2 | 环氧-配比方案 | 环氧-配比方案 | TF100 | 29.48 | 树脂 | 乙烯基 | 无标签
环氧-配比方案-25.1.13-2 | 环氧-配比方案 | 环氧-配比方案 | TM004 | 13.52 | 溶剂 | 其他 | 无标签
环氧-配比方案-25.1.13-2 | 环氧-配比方案 | 环氧-配比方案 | AS400 | 5.666 | 树脂 | 丙烯酸 | 无标签
环氧-配比方案-25.1.13-2 | 环氧-配比方案 | 环氧-配比方案 | RX170-140 | 56.64 | 树脂 | 丙烯酸 | 无标签
环氧-配比方案-25.1.13-2 | 环氧-配比方案 | 环氧-配比方案 | 40%50177 | 44.47 | 树脂 | 环氧 | 无标签
环氧-配比方案-25.1.13-2 | 环氧-配比方案 | 环氧-配比方案 | RJ173M | 50 | 树脂 | 聚酯 | 无标签
环氧-配比方案-25.1.13-2 | 环氧-配比方案 | 环氧-配比方案 | RJ561 | 15 | 树脂 | 聚酯 | 无标签
环氧-配比方案-25.1.13-2 | 环氧-配比方案 | 环氧-配比方案 | RY460 | 8.06 | 颜料 | 其他 | 无标签
环氧-配比方案-25.1.13-2 | 环氧-配比方案 | 环氧-配比方案 | RF516 | 5 | 固化剂 | 酚醛 | 无标签
环氧-配比方案-25.1.13-2 | 环氧-配比方案 | 环氧-配比方案 | RF950 | 10 | 固化剂 | 酚醛 | 无标签
环氧-配比方案-25.1.13-2 | 环氧-配比方案 | 环氧-配比方案 | RA824 | 2 | 助剂 | 其他 | 无标签
环氧-配比方案-25.1.13-2 | 环氧-配比方案 | 环氧-配比方案 | FL208 | 5.4 | 助剂 | 其他 | 无标签
环氧-配比方案-25.1.13-2 | 环氧-配比方案 | 环氧-配比方案 | RA009 | 0.45 | 助剂 | 其他 | 无标签
环氧-配比方案-25.1.13-2 | 环氧-配比方案 | 环氧-配比方案 | IA151 | 6.5 | 树脂 | 丙烯酸 | 无标签
环氧-配比方案-25.1.13-2 | 环氧-配比方案 | 环氧-配比方案 | DMP | 7.5 | 溶剂 | 其他 | 无标签
环氧-配比方案-25.1.13-2 | 环氧-配比方案 | 环氧-配比方案 | MIBK | 7.5 | 溶剂 | 其他 | 无标签
环氧-配比方案-25.1.13-2 | 环氧-配比方案 | 环氧-配比方案 | 10%135 | 2.5 | 助剂 | 其他 | 无标签
环氧-配比方案-25.1.13-2 | 环氧-配比方案 | 环氧-配比方案 | IR842 | 8.82 | 树脂 | 环氧 | 无标签
环氧-配比方案-25.1.13-3 | 环氧-配比方案 | 环氧-配比方案 | TF100 | 29.48 | 树脂 | 乙烯基 | 无标签
环氧-配比方案-25.1.13-3 | 环氧-配比方案 | 环氧-配比方案 | TM004 | 13.52 | 溶剂 | 其他 | 无标签
环氧-配比方案-25.1.13-3 | 环氧-配比方案 | 环氧-配比方案 | AS400 | 5.666 | 树脂 | 丙烯酸 | 无标签
环氧-配比方案-25.1.13-3 | 环氧-配比方案 | 环氧-配比方案 | RX170-140 | 56.64 | 树脂 | 丙烯酸 | 无标签
环氧-配比方案-25.1.13-3 | 环氧-配比方案 | 环氧-配比方案 | 40%50177 | 44.47 | 树脂 | 环氧 | 无标签
环氧-配比方案-25.1.13-3 | 环氧-配比方案 | 环氧-配比方案 | RJ173M | 50 | 树脂 | 聚酯 | 无标签
环氧-配比方案-25.1.13-3 | 环氧-配比方案 | 环氧-配比方案 | RJ561 | 15 | 树脂 | 聚酯 | 无标签
环氧-配比方案-25.1.13-3 | 环氧-配比方案 | 环氧-配比方案 | RY460 | 4.46 | 颜料 | 其他 | 无标签
环氧-配比方案-25.1.13-3 | 环氧-配比方案 | 环氧-配比方案 | RF516 | 10 | 固化剂 | 酚醛 | 无标签
环氧-配比方案-25.1.13-3 | 环氧-配比方案 | 环氧-配比方案 | RF950 | 10 | 固化剂 | 酚醛 | 无标签
环氧-配比方案-25.1.13-3 | 环氧-配比方案 | 环氧-配比方案 | FL208 | 5.4 | 助剂 | 其他 | 无标签
环氧-配比方案-25.1.13-3 | 环氧-配比方案 | 环氧-配比方案 | RA009 | 0.45 | 助剂 | 其他 | 无标签
环氧-配比方案-25.1.13-3 | 环氧-配比方案 | 环氧-配比方案 | IA151 | 6.5 | 树脂 | 丙烯酸 | 无标签
环氧-配比方案-25.1.13-3 | 环氧-配比方案 | 环氧-配比方案 | DMP | 7.5 | 溶剂 | 其他 | 无标签
环氧-配比方案-25.1.13-3 | 环氧-配比方案 | 环氧-配比方案 | MIBK | 7.5 | 溶剂 | 其他 | 无标签
环氧-配比方案-25.1.13-3 | 环氧-配比方案 | 环氧-配比方案 | 10%135 | 2.5 | 助剂 | 其他 | 无标签
环氧-配比方案-25.1.13-3 | 环氧-配比方案 | 环氧-配比方案 | IR842 | 8.82 | 树脂 | 环氧 | 无标签
环氧-配比方案-25.1.13-4 | 环氧-配比方案 | 环氧-配比方案 | TF100 | 29.48 | 树脂 | 乙烯基 | 无标签
环氧-配比方案-25.1.13-4 | 环氧-配比方案 | 环氧-配比方案 | TM004 | 13.52 | 溶剂 | 其他 | 无标签
环氧-配比方案-25.1.13-4 | 环氧-配比方案 | 环氧-配比方案 | AS400 | 5.666 | 树脂 | 丙烯酸 | 无标签
环氧-配比方案-25.1.13-4 | 环氧-配比方案 | 环氧-配比方案 | RX170-140 | 56.64 | 树脂 | 丙烯酸 | 无标签
环氧-配比方案-25.1.13-4 | 环氧-配比方案 | 环氧-配比方案 | 40%50177 | 44.47 | 树脂 | 环氧 | 无标签
环氧-配比方案-25.1.13-4 | 环氧-配比方案 | 环氧-配比方案 | RJ173M | 50 | 树脂 | 聚酯 | 无标签
环氧-配比方案-25.1.13-4 | 环氧-配比方案 | 环氧-配比方案 | RJ561 | 15 | 树脂 | 聚酯 | 无标签
环氧-配比方案-25.1.13-4 | 环氧-配比方案 | 环氧-配比方案 | RY460 | 8.06 | 颜料 | 其他 | 无标签
环氧-配比方案-25.1.13-4 | 环氧-配比方案 | 环氧-配比方案 | RF516 | 5 | 固化剂 | 酚醛 | 无标签
环氧-配比方案-25.1.13-4 | 环氧-配比方案 | 环氧-配比方案 | RF950 | 5 | 固化剂 | 酚醛 | 无标签
环氧-配比方案-25.1.13-4 | 环氧-配比方案 | 环氧-配比方案 | FL208 | 5.4 | 助剂 | 其他 | 无标签
环氧-配比方案-25.1.13-4 | 环氧-配比方案 | 环氧-配比方案 | RA009 | 0.45 | 助剂 | 其他 | 无标签
环氧-配比方案-25.1.13-4 | 环氧-配比方案 | 环氧-配比方案 | IA151 | 6.5 | 树脂 | 丙烯酸 | 无标签
环氧-配比方案-25.1.13-4 | 环氧-配比方案 | 环氧-配比方案 | DMP | 7.5 | 溶剂 | 其他 | 无标签
环氧-配比方案-25.1.13-4 | 环氧-配比方案 | 环氧-配比方案 | MIBK | 7.5 | 溶剂 | 其他 | 无标签
环氧-配比方案-25.1.13-4 | 环氧-配比方案 | 环氧-配比方案 | 10%135 | 2.5 | 助剂 | 其他 | 无标签
环氧-配比方案-25.1.13-4 | 环氧-配比方案 | 环氧-配比方案 | IR842 | 8.82 | 树脂 | 环氧 | 无标签
环氧-配比方案-25.1.13-5 | 环氧-配比方案 | 环氧-配比方案 | TF100 | 29.48 | 树脂 | 乙烯基 | 无标签
环氧-配比方案-25.1.13-5 | 环氧-配比方案 | 环氧-配比方案 | TM004 | 13.52 | 溶剂 | 其他 | 无标签
环氧-配比方案-25.1.13-5 | 环氧-配比方案 | 环氧-配比方案 | AS400 | 5.666 | 树脂 | 丙烯酸 | 无标签
环氧-配比方案-25.1.13-5 | 环氧-配比方案 | 环氧-配比方案 | RX170-140 | 56.64 | 树脂 | 丙烯酸 | 无标签
环氧-配比方案-25.1.13-5 | 环氧-配比方案 | 环氧-配比方案 | 40%50177 | 44.47 | 树脂 | 环氧 | 无标签
环氧-配比方案-25.1.13-5 | 环氧-配比方案 | 环氧-配比方案 | RJ173M | 50 | 树脂 | 聚酯 | 无标签
环氧-配比方案-25.1.13-5 | 环氧-配比方案 | 环氧-配比方案 | RJ561 | 15 | 树脂 | 聚酯 | 无标签
环氧-配比方案-25.1.13-5 | 环氧-配比方案 | 环氧-配比方案 | RY460 | 4.46 | 颜料 | 其他 | 无标签
环氧-配比方案-25.1.13-5 | 环氧-配比方案 | 环氧-配比方案 | RF516 | 10 | 固化剂 | 酚醛 | 无标签
环氧-配比方案-25.1.13-5 | 环氧-配比方案 | 环氧-配比方案 | RF950 | 10 | 固化剂 | 酚醛 | 无标签
环氧-配比方案-25.1.13-5 | 环氧-配比方案 | 环氧-配比方案 | FL208 | 5.4 | 助剂 | 其他 | 无标签
环氧-配比方案-25.1.13-5 | 环氧-配比方案 | 环氧-配比方案 | RA009 | 0.45 | 助剂 | 其他 | 无标签
环氧-配比方案-25.1.13-5 | 环氧-配比方案 | 环氧-配比方案 | IA151 | 6.5 | 树脂 | 丙烯酸 | 无标签
环氧-配比方案-25.1.13-5 | 环氧-配比方案 | 环氧-配比方案 | DMP | 7.5 | 溶剂 | 其他 | 无标签
环氧-配比方案-25.1.13-5 | 环氧-配比方案 | 环氧-配比方案 | MIBK | 7.5 | 溶剂 | 其他 | 无标签
环氧-配比方案-25.1.13-5 | 环氧-配比方案 | 环氧-配比方案 | 10%135 | 2.5 | 助剂 | 其他 | 无标签
环氧-配比方案-25.1.13-5 | 环氧-配比方案 | 环氧-配比方案 | IR842 | 8.82 | 树脂 | 环氧 | 无标签
环氧-配比方案-25.1.16-6 | 环氧-配比方案 | 环氧-配比方案 | TF100 | 29.48 | 树脂 | 乙烯基 | 无标签
环氧-配比方案-25.1.16-6 | 环氧-配比方案 | 环氧-配比方案 | TM004 | 13.52 | 溶剂 | 其他 | 无标签
环氧-配比方案-25.1.16-6 | 环氧-配比方案 | 环氧-配比方案 | AS400 | 7.92 | 树脂 | 丙烯酸 | 无标签
环氧-配比方案-25.1.16-6 | 环氧-配比方案 | 环氧-配比方案 | RX170-140 | 56.64 | 树脂 | 丙烯酸 | 无标签
环氧-配比方案-25.1.16-6 | 环氧-配比方案 | 环氧-配比方案 | 40%50177 | 44.47 | 树脂 | 环氧 | 无标签
环氧-配比方案-25.1.16-6 | 环氧-配比方案 | 环氧-配比方案 | RJ173M | 50 | 树脂 | 聚酯 | 无标签
环氧-配比方案-25.1.16-6 | 环氧-配比方案 | 环氧-配比方案 | RJ561 | 15 | 树脂 | 聚酯 | 无标签
环氧-配比方案-25.1.16-6 | 环氧-配比方案 | 环氧-配比方案 | RY460 | 4.03 | 颜料 | 其他 | 无标签
环氧-配比方案-25.1.16-6 | 环氧-配比方案 | 环氧-配比方案 | RF516 | 5 | 固化剂 | 酚醛 | 无标签
环氧-配比方案-25.1.16-6 | 环氧-配比方案 | 环氧-配比方案 | RF950 | 5 | 固化剂 | 酚醛 | 无标签
环氧-配比方案-25.1.16-6 | 环氧-配比方案 | 环氧-配比方案 | RA824 | 1 | 助剂 | 其他 | 无标签
环氧-配比方案-25.1.16-6 | 环氧-配比方案 | 环氧-配比方案 | FL208 | 5.4 | 助剂 | 其他 | 无标签
环氧-配比方案-25.1.16-6 | 环氧-配比方案 | 环氧-配比方案 | RA009 | 0.45 | 助剂 | 其他 | 无标签
环氧-配比方案-25.1.16-6 | 环氧-配比方案 | 环氧-配比方案 | IA151 | 6.5 | 树脂 | 丙烯酸 | 无标签
环氧-配比方案-25.1.16-6 | 环氧-配比方案 | 环氧-配比方案 | DMP | 7.5 | 溶剂 | 其他 | 无标签
环氧-配比方案-25.1.16-6 | 环氧-配比方案 | 环氧-配比方案 | MIBK | 7.5 | 溶剂 | 其他 | 无标签
环氧-配比方案-25.1.16-6 | 环氧-配比方案 | 环氧-配比方案 | 10%135 | 5.3 | 助剂 | 其他 | 无标签
环氧-配比方案-25.1.16-6 | 环氧-配比方案 | 环氧-配比方案 | IR842 | 5 | 树脂 | 环氧 | 无标签
环氧-配比方案-25.1.16-7 | 环氧-配比方案 | 环氧-配比方案 | TF100 | 29.48 | 树脂 | 乙烯基 | 无标签
环氧-配比方案-25.1.16-7 | 环氧-配比方案 | 环氧-配比方案 | TM004 | 13.52 | 溶剂 | 其他 | 无标签
环氧-配比方案-25.1.16-7 | 环氧-配比方案 | 环氧-配比方案 | AS400 | 7.92 | 树脂 | 丙烯酸 | 无标签
环氧-配比方案-25.1.16-7 | 环氧-配比方案 | 环氧-配比方案 | RX170-140 | 56.64 | 树脂 | 丙烯酸 | 无标签
环氧-配比方案-25.1.16-7 | 环氧-配比方案 | 环氧-配比方案 | 40%50177 | 44.47 | 树脂 | 环氧 | 无标签
环氧-配比方案-25.1.16-7 | 环氧-配比方案 | 环氧-配比方案 | RJ173M | 50 | 树脂 | 聚酯 | 无标签
环氧-配比方案-25.1.16-7 | 环氧-配比方案 | 环氧-配比方案 | RJ561 | 15 | 树脂 | 聚酯 | 无标签
环氧-配比方案-25.1.16-7 | 环氧-配比方案 | 环氧-配比方案 | RY460 | 4.03 | 颜料 | 其他 | 无标签
环氧-配比方案-25.1.16-7 | 环氧-配比方案 | 环氧-配比方案 | RF516 | 5 | 固化剂 | 酚醛 | 无标签
环氧-配比方案-25.1.16-7 | 环氧-配比方案 | 环氧-配比方案 | RF950 | 5 | 固化剂 | 酚醛 | 无标签
环氧-配比方案-25.1.16-7 | 环氧-配比方案 | 环氧-配比方案 | FL208 | 5.4 | 助剂 | 其他 | 无标签
环氧-配比方案-25.1.16-7 | 环氧-配比方案 | 环氧-配比方案 | RA009 | 0.45 | 助剂 | 其他 | 无标签
环氧-配比方案-25.1.16-7 | 环氧-配比方案 | 环氧-配比方案 | IA151 | 6.5 | 树脂 | 丙烯酸 | 无标签
环氧-配比方案-25.1.16-7 | 环氧-配比方案 | 环氧-配比方案 | DMP | 7.5 | 溶剂 | 其他 | 无标签
环氧-配比方案-25.1.16-7 | 环氧-配比方案 | 环氧-配比方案 | MIBK | 7.5 | 溶剂 | 其他 | 无标签
环氧-配比方案-25.1.16-7 | 环氧-配比方案 | 环氧-配比方案 | 10%135 | 5.3 | 助剂 | 其他 | 无标签
环氧-配比方案-25.1.16-7 | 环氧-配比方案 | 环氧-配比方案 | IR842 | 5 | 树脂 | 环氧 | 无标签
环氧-配比方案-25.1.16-8 | 环氧-配比方案 | 环氧-配比方案 | TF100 | 29.48 | 树脂 | 乙烯基 | 无标签
环氧-配比方案-25.1.16-8 | 环氧-配比方案 | 环氧-配比方案 | TM004 | 13.52 | 溶剂 | 其他 | 无标签
环氧-配比方案-25.1.16-8 | 环氧-配比方案 | 环氧-配比方案 | AS400 | 7.92 | 树脂 | 丙烯酸 | 无标签
环氧-配比方案-25.1.16-8 | 环氧-配比方案 | 环氧-配比方案 | RX170-140 | 56.64 | 树脂 | 丙烯酸 | 无标签
环氧-配比方案-25.1.16-8 | 环氧-配比方案 | 环氧-配比方案 | 40%50177 | 44.47 | 树脂 | 环氧 | 无标签
环氧-配比方案-25.1.16-8 | 环氧-配比方案 | 环氧-配比方案 | RJ173M | 50 | 树脂 | 聚酯 | 无标签
环氧-配比方案-25.1.16-8 | 环氧-配比方案 | 环氧-配比方案 | RJ561 | 15 | 树脂 | 聚酯 | 无标签
环氧-配比方案-25.1.16-8 | 环氧-配比方案 | 环氧-配比方案 | RY460 | 4.03 | 颜料 | 其他 | 无标签
环氧-配比方案-25.1.16-8 | 环氧-配比方案 | 环氧-配比方案 | RF516 | 5 | 固化剂 | 酚醛 | 无标签
环氧-配比方案-25.1.16-8 | 环氧-配比方案 | 环氧-配比方案 | RF950 | 10 | 固化剂 | 酚醛 | 无标签
环氧-配比方案-25.1.16-8 | 环氧-配比方案 | 环氧-配比方案 | FL208 | 5.4 | 助剂 | 其他 | 无标签
环氧-配比方案-25.1.16-8 | 环氧-配比方案 | 环氧-配比方案 | RA009 | 0.45 | 助剂 | 其他 | 无标签
环氧-配比方案-25.1.16-8 | 环氧-配比方案 | 环氧-配比方案 | IA151 | 6.5 | 树脂 | 丙烯酸 | 无标签
环氧-配比方案-25.1.16-8 | 环氧-配比方案 | 环氧-配比方案 | DMP | 7.5 | 溶剂 | 其他 | 无标签
环氧-配比方案-25.1.16-8 | 环氧-配比方案 | 环氧-配比方案 | MIBK | 7.5 | 溶剂 | 其他 | 无标签
环氧-配比方案-25.1.16-8 | 环氧-配比方案 | 环氧-配比方案 | 10%135 | 5.3 | 助剂 | 其他 | 无标签
环氧-配比方案-25.1.16-8 | 环氧-配比方案 | 环氧-配比方案 | IR842 | 5 | 树脂 | 环氧 | 无标签
环氧-配比方案-25.1.16-9 | 环氧-配比方案 | 环氧-配比方案 | TF100 | 29.48 | 树脂 | 乙烯基 | 无标签
环氧-配比方案-25.1.16-9 | 环氧-配比方案 | 环氧-配比方案 | TM004 | 13.52 | 溶剂 | 其他 | 无标签
环氧-配比方案-25.1.16-9 | 环氧-配比方案 | 环氧-配比方案 | AS400 | 7.92 | 树脂 | 丙烯酸 | 无标签
环氧-配比方案-25.1.16-9 | 环氧-配比方案 | 环氧-配比方案 | RX170-140 | 56.64 | 树脂 | 丙烯酸 | 无标签
环氧-配比方案-25.1.16-9 | 环氧-配比方案 | 环氧-配比方案 | 40%50177 | 44.47 | 树脂 | 环氧 | 无标签
环氧-配比方案-25.1.16-9 | 环氧-配比方案 | 环氧-配比方案 | RJ173M | 50 | 树脂 | 聚酯 | 无标签
环氧-配比方案-25.1.16-9 | 环氧-配比方案 | 环氧-配比方案 | RJ561 | 15 | 树脂 | 聚酯 | 无标签
环氧-配比方案-25.1.16-9 | 环氧-配比方案 | 环氧-配比方案 | RY460 | 4.03 | 颜料 | 其他 | 无标签
环氧-配比方案-25.1.16-9 | 环氧-配比方案 | 环氧-配比方案 | RF516 | 6.8 | 固化剂 | 酚醛 | 无标签
环氧-配比方案-25.1.16-9 | 环氧-配比方案 | 环氧-配比方案 | RF950 | 6.8 | 固化剂 | 酚醛 | 无标签
环氧-配比方案-25.1.16-9 | 环氧-配比方案 | 环氧-配比方案 | FL208 | 5.4 | 助剂 | 其他 | 无标签
环氧-配比方案-25.1.16-9 | 环氧-配比方案 | 环氧-配比方案 | RA009 | 0.45 | 助剂 | 其他 | 无标签
环氧-配比方案-25.1.16-9 | 环氧-配比方案 | 环氧-配比方案 | IA151 | 6.5 | 树脂 | 丙烯酸 | 无标签
环氧-配比方案-25.1.16-9 | 环氧-配比方案 | 环氧-配比方案 | DMP | 7.5 | 溶剂 | 其他 | 无标签
环氧-配比方案-25.1.16-9 | 环氧-配比方案 | 环氧-配比方案 | MIBK | 7.5 | 溶剂 | 其他 | 无标签
环氧-配比方案-25.1.16-9 | 环氧-配比方案 | 环氧-配比方案 | 10%135 | 5.3 | 助剂 | 其他 | 无标签
环氧-配比方案-25.1.16-9 | 环氧-配比方案 | 环氧-配比方案 | IR842 | 5 | 树脂 | 环氧 | 无标签
环氧-配比方案-25.1.16-10 | 环氧-配比方案 | 环氧-配比方案 | TF100 | 29.48 | 树脂 | 乙烯基 | 无标签
环氧-配比方案-25.1.16-10 | 环氧-配比方案 | 环氧-配比方案 | TM004 | 13.52 | 溶剂 | 其他 | 无标签
环氧-配比方案-25.1.16-10 | 环氧-配比方案 | 环氧-配比方案 | AS400 | 6.5011 | 树脂 | 丙烯酸 | 无标签
环氧-配比方案-25.1.16-10 | 环氧-配比方案 | 环氧-配比方案 | RX170-140 | 56.64 | 树脂 | 丙烯酸 | 无标签
环氧-配比方案-25.1.16-10 | 环氧-配比方案 | 环氧-配比方案 | 40%50177 | 44.47 | 树脂 | 环氧 | 无标签
环氧-配比方案-25.1.16-10 | 环氧-配比方案 | 环氧-配比方案 | RJ173M | 50 | 树脂 | 聚酯 | 无标签
环氧-配比方案-25.1.16-10 | 环氧-配比方案 | 环氧-配比方案 | RJ561 | 15 | 树脂 | 聚酯 | 无标签
环氧-配比方案-25.1.16-10 | 环氧-配比方案 | 环氧-配比方案 | RY460 | 4.03 | 颜料 | 其他 | 无标签
环氧-配比方案-25.1.16-10 | 环氧-配比方案 | 环氧-配比方案 | RF516 | 5 | 固化剂 | 酚醛 | 无标签
环氧-配比方案-25.1.16-10 | 环氧-配比方案 | 环氧-配比方案 | RF950 | 5 | 固化剂 | 酚醛 | 无标签
环氧-配比方案-25.1.16-10 | 环氧-配比方案 | 环氧-配比方案 | FL208 | 5.4 | 助剂 | 其他 | 无标签
环氧-配比方案-25.1.16-10 | 环氧-配比方案 | 环氧-配比方案 | RA009 | 0.45 | 助剂 | 其他 | 无标签
环氧-配比方案-25.1.16-10 | 环氧-配比方案 | 环氧-配比方案 | IA151 | 6.5 | 树脂 | 丙烯酸 | 无标签
环氧-配比方案-25.1.16-10 | 环氧-配比方案 | 环氧-配比方案 | DMP | 7.5 | 溶剂 | 其他 | 无标签
环氧-配比方案-25.1.16-10 | 环氧-配比方案 | 环氧-配比方案 | MIBK | 7.5 | 溶剂 | 其他 | 无标签
环氧-配比方案-25.1.16-10 | 环氧-配比方案 | 环氧-配比方案 | 10%135 | 5.3 | 助剂 | 其他 | 无标签
环氧-配比方案-25.1.16-10 | 环氧-配比方案 | 环氧-配比方案 | IR842 | 5 | 树脂 | 环氧 | 无标签
环氧-配比方案-25.1.16-11 | 环氧-配比方案 | 环氧-配比方案 | TF100 | 10.9709 | 树脂 | 乙烯基 | 无标签
环氧-配比方案-25.1.16-11 | 环氧-配比方案 | 环氧-配比方案 | TM004 | 5.0314 | 溶剂 | 其他 | 无标签
环氧-配比方案-25.1.16-11 | 环氧-配比方案 | 环氧-配比方案 | AS400 | 2.1064 | 树脂 | 丙烯酸 | 无标签
环氧-配比方案-25.1.16-11 | 环氧-配比方案 | 环氧-配比方案 | RX170-140 | 21.0785 | 树脂 | 丙烯酸 | 无标签
环氧-配比方案-25.1.16-11 | 环氧-配比方案 | 环氧-配比方案 | 40%50177 | 16.5494 | 树脂 | 环氧 | 无标签
环氧-配比方案-25.1.16-11 | 环氧-配比方案 | 环氧-配比方案 | RJ173M | 18.6074 | 树脂 | 聚酯 | 无标签
环氧-配比方案-25.1.16-11 | 环氧-配比方案 | 环氧-配比方案 | RJ561 | 5.5822 | 树脂 | 聚酯 | 无标签
环氧-配比方案-25.1.16-11 | 环氧-配比方案 | 环氧-配比方案 | RY460 | 1.4998 | 颜料 | 其他 | 无标签
环氧-配比方案-25.1.16-11 | 环氧-配比方案 | 环氧-配比方案 | RF516 | 2.5306 | 固化剂 | 酚醛 | 无标签
环氧-配比方案-25.1.16-11 | 环氧-配比方案 | 环氧-配比方案 | RF950 | 2.5306 | 固化剂 | 酚醛 | 无标签
环氧-配比方案-25.1.16-11 | 环氧-配比方案 | 环氧-配比方案 | FL208 | 2.0096 | 助剂 | 其他 | 无标签
环氧-配比方案-25.1.16-11 | 环氧-配比方案 | 环氧-配比方案 | RA009 | 0.1675 | 助剂 | 其他 | 无标签
环氧-配比方案-25.1.16-11 | 环氧-配比方案 | 环氧-配比方案 | IA151 | 2.419 | 树脂 | 丙烯酸 | 无标签
环氧-配比方案-25.1.16-11 | 环氧-配比方案 | 环氧-配比方案 | DMP | 2.7911 | 溶剂 | 其他 | 无标签
环氧-配比方案-25.1.16-11 | 环氧-配比方案 | 环氧-配比方案 | MIBK | 2.7911 | 溶剂 | 其他 | 无标签
环氧-配比方案-25.1.16-11 | 环氧-配比方案 | 环氧-配比方案 | 10%135 | 1.9724 | 助剂 | 其他 | 无标签
环氧-配比方案-25.1.16-11 | 环氧-配比方案 | 环氧-配比方案 | IR842 | 1.8607 | 树脂 | 环氧 | 无标签
环氧-配比方案-25.1.16-1-12 | 环氧-配比方案 | 环氧-配比方案 | TF100 | 29.48 | 树脂 | 乙烯基 | 无标签
环氧-配比方案-25.1.16-1-12 | 环氧-配比方案 | 环氧-配比方案 | TM004 | 13.52 | 溶剂 | 其他 | 无标签
环氧-配比方案-25.1.16-1-12 | 环氧-配比方案 | 环氧-配比方案 | AS400 | 7.92 | 树脂 | 丙烯酸 | 无标签
环氧-配比方案-25.1.16-1-12 | 环氧-配比方案 | 环氧-配比方案 | RX170-140 | 56.64 | 树脂 | 丙烯酸 | 无标签
环氧-配比方案-25.1.16-1-12 | 环氧-配比方案 | 环氧-配比方案 | 40%50177 | 44.47 | 树脂 | 环氧 | 无标签
环氧-配比方案-25.1.16-1-12 | 环氧-配比方案 | 环氧-配比方案 | RJ173M | 50 | 树脂 | 聚酯 | 无标签
环氧-配比方案-25.1.16-1-12 | 环氧-配比方案 | 环氧-配比方案 | RJ561 | 15 | 树脂 | 聚酯 | 无标签
环氧-配比方案-25.1.16-1-12 | 环氧-配比方案 | 环氧-配比方案 | RY460 | 4.03 | 颜料 | 其他 | 无标签
环氧-配比方案-25.1.16-1-12 | 环氧-配比方案 | 环氧-配比方案 | RF516 | 5 | 固化剂 | 酚醛 | 无标签
环氧-配比方案-25.1.16-1-12 | 环氧-配比方案 | 环氧-配比方案 | RF950 | 5 | 固化剂 | 酚醛 | 无标签
环氧-配比方案-25.1.16-1-12 | 环氧-配比方案 | 环氧-配比方案 | FL208 | 5.4 | 助剂 | 其他 | 无标签
环氧-配比方案-25.1.16-1-12 | 环氧-配比方案 | 环氧-配比方案 | RA009 | 0.45 | 助剂 | 其他 | 无标签
环氧-配比方案-25.1.16-1-12 | 环氧-配比方案 | 环氧-配比方案 | IA151 | 6.5 | 树脂 | 丙烯酸 | 无标签
环氧-配比方案-25.1.16-1-12 | 环氧-配比方案 | 环氧-配比方案 | DMP | 10 | 溶剂 | 其他 | 无标签
环氧-配比方案-25.1.16-1-12 | 环氧-配比方案 | 环氧-配比方案 | MIBK | 5 | 溶剂 | 其他 | 无标签
环氧-配比方案-25.1.16-1-12 | 环氧-配比方案 | 环氧-配比方案 | 10%135 | 5.3 | 助剂 | 其他 | 无标签
环氧-配比方案-25.1.16-1-12 | 环氧-配比方案 | 环氧-配比方案 | IR842 | 5 | 树脂 | 环氧 | 无标签
环氧-配比方案-25.1.16-1-13 | 环氧-配比方案 | 环氧-配比方案 | TF100 | 10.9709 | 树脂 | 乙烯基 | 无标签
环氧-配比方案-25.1.16-1-13 | 环氧-配比方案 | 环氧-配比方案 | TM004 | 5.0314 | 溶剂 | 其他 | 无标签
环氧-配比方案-25.1.16-1-13 | 环氧-配比方案 | 环氧-配比方案 | AS400 | 2.9474 | 树脂 | 丙烯酸 | 无标签
环氧-配比方案-25.1.16-1-13 | 环氧-配比方案 | 环氧-配比方案 | RX170-140 | 21.0785 | 树脂 | 丙烯酸 | 无标签
环氧-配比方案-25.1.16-1-13 | 环氧-配比方案 | 环氧-配比方案 | 40%50177 | 16.5494 | 树脂 | 环氧 | 无标签
环氧-配比方案-25.1.16-1-13 | 环氧-配比方案 | 环氧-配比方案 | RJ173M | 18.6074 | 树脂 | 聚酯 | 无标签
环氧-配比方案-25.1.16-1-13 | 环氧-配比方案 | 环氧-配比方案 | RJ561 | 5.5822 | 树脂 | 聚酯 | 无标签
环氧-配比方案-25.1.16-1-13 | 环氧-配比方案 | 环氧-配比方案 | RY460 | 1.4998 | 颜料 | 其他 | 无标签
环氧-配比方案-25.1.16-1-13 | 环氧-配比方案 | 环氧-配比方案 | RF516 | 1.8607 | 固化剂 | 酚醛 | 无标签
环氧-配比方案-25.1.16-1-13 | 环氧-配比方案 | 环氧-配比方案 | RF950 | 1.8607 | 固化剂 | 酚醛 | 无标签
环氧-配比方案-25.1.16-1-13 | 环氧-配比方案 | 环氧-配比方案 | FL208 | 2.0096 | 助剂 | 其他 | 无标签
环氧-配比方案-25.1.16-1-13 | 环氧-配比方案 | 环氧-配比方案 | RA009 | 0.1675 | 助剂 | 其他 | 无标签
环氧-配比方案-25.1.16-1-13 | 环氧-配比方案 | 环氧-配比方案 | IA151 | 2.419 | 树脂 | 丙烯酸 | 无标签
环氧-配比方案-25.1.16-1-13 | 环氧-配比方案 | 环氧-配比方案 | DMP | 3.7215 | 溶剂 | 其他 | 无标签
环氧-配比方案-25.1.16-1-13 | 环氧-配比方案 | 环氧-配比方案 | MIBK | 1.8607 | 溶剂 | 其他 | 无标签
环氧-配比方案-25.1.16-1-13 | 环氧-配比方案 | 环氧-配比方案 | 10%135 | 1.9724 | 助剂 | 其他 | 无标签
环氧-配比方案-25.1.16-1-13 | 环氧-配比方案 | 环氧-配比方案 | IR842 | 1.8607 | 树脂 | 环氧 | 无标签
环氧-配比方案-25.1.16-1-14 | 环氧-配比方案 | 环氧-配比方案 | TF100 | 109.7094 | 树脂 | 乙烯基 | 无标签
环氧-配比方案-25.1.16-1-14 | 环氧-配比方案 | 环氧-配比方案 | TM004 | 50.3145 | 溶剂 | 其他 | 无标签
环氧-配比方案-25.1.16-1-14 | 环氧-配比方案 | 环氧-配比方案 | AS400 | 29.4742 | 树脂 | 丙烯酸 | 无标签
环氧-配比方案-25.1.16-1-14 | 环氧-配比方案 | 环氧-配比方案 | RX170-140 | 210.7849 | 树脂 | 丙烯酸 | 无标签
环氧-配比方案-25.1.16-1-14 | 环氧-配比方案 | 环氧-配比方案 | 40%50177 | 165.4944 | 树脂 | 环氧 | 无标签
环氧-配比方案-25.1.16-1-14 | 环氧-配比方案 | 环氧-配比方案 | RJ173M | 186.0742 | 树脂 | 聚酯 | 无标签
环氧-配比方案-25.1.16-1-14 | 环氧-配比方案 | 环氧-配比方案 | RJ561 | 55.8223 | 树脂 | 聚酯 | 无标签
环氧-配比方案-25.1.16-1-14 | 环氧-配比方案 | 环氧-配比方案 | RY460 | 14.9976 | 颜料 | 其他 | 无标签
环氧-配比方案-25.1.16-1-14 | 环氧-配比方案 | 环氧-配比方案 | RF516 | 18.6074 | 固化剂 | 酚醛 | 无标签
环氧-配比方案-25.1.16-1-14 | 环氧-配比方案 | 环氧-配比方案 | RF950 | 18.6074 | 固化剂 | 酚醛 | 无标签
环氧-配比方案-25.1.16-1-14 | 环氧-配比方案 | 环氧-配比方案 | FL208 | 20.096 | 助剂 | 其他 | 无标签
环氧-配比方案-25.1.16-1-14 | 环氧-配比方案 | 环氧-配比方案 | RA009 | 1.6747 | 助剂 | 其他 | 无标签
环氧-配比方案-25.1.16-1-14 | 环氧-配比方案 | 环氧-配比方案 | IA151 | 24.1896 | 树脂 | 丙烯酸 | 无标签
环氧-配比方案-25.1.16-1-14 | 环氧-配比方案 | 环氧-配比方案 | DMP | 37.2148 | 溶剂 | 其他 | 无标签
环氧-配比方案-25.1.16-1-14 | 环氧-配比方案 | 环氧-配比方案 | MIBK | 18.6074 | 溶剂 | 其他 | 无标签
环氧-配比方案-25.1.16-1-14 | 环氧-配比方案 | 环氧-配比方案 | 10%135 | 19.7239 | 助剂 | 其他 | 无标签
环氧-配比方案-25.1.16-1-14 | 环氧-配比方案 | 环氧-配比方案 | IR842 | 18.6074 | 树脂 | 环氧 | 无标签
环氧-配比方案-25.1.16-2-15 | 环氧-配比方案 | 环氧-配比方案 | TF100 | 36.98 | 树脂 | 乙烯基 | 无标签
环氧-配比方案-25.1.16-2-15 | 环氧-配比方案 | 环氧-配比方案 | TM004 | 13.52 | 溶剂 | 其他 | 无标签
环氧-配比方案-25.1.16-2-15 | 环氧-配比方案 | 环氧-配比方案 | AS400 | 7.92 | 树脂 | 丙烯酸 | 无标签
环氧-配比方案-25.1.16-2-15 | 环氧-配比方案 | 环氧-配比方案 | RX170-140 | 56.64 | 树脂 | 丙烯酸 | 无标签
环氧-配比方案-25.1.16-2-15 | 环氧-配比方案 | 环氧-配比方案 | 40%50177 | 44.47 | 树脂 | 环氧 | 无标签
环氧-配比方案-25.1.16-2-15 | 环氧-配比方案 | 环氧-配比方案 | RJ173M | 50 | 树脂 | 聚酯 | 无标签
环氧-配比方案-25.1.16-2-15 | 环氧-配比方案 | 环氧-配比方案 | RJ561 | 15 | 树脂 | 聚酯 | 无标签
环氧-配比方案-25.1.16-2-15 | 环氧-配比方案 | 环氧-配比方案 | RY460 | 4.03 | 颜料 | 其他 | 无标签
环氧-配比方案-25.1.16-2-15 | 环氧-配比方案 | 环氧-配比方案 | RF516 | 5 | 固化剂 | 酚醛 | 无标签
环氧-配比方案-25.1.16-2-15 | 环氧-配比方案 | 环氧-配比方案 | RF950 | 5 | 固化剂 | 酚醛 | 无标签
环氧-配比方案-25.1.16-2-15 | 环氧-配比方案 | 环氧-配比方案 | FL208 | 5.4 | 助剂 | 其他 | 无标签
环氧-配比方案-25.1.16-2-15 | 环氧-配比方案 | 环氧-配比方案 | RA009 | 0.45 | 助剂 | 其他 | 无标签
环氧-配比方案-25.1.16-2-15 | 环氧-配比方案 | 环氧-配比方案 | IA151 | 6.5 | 树脂 | 丙烯酸 | 无标签
环氧-配比方案-25.1.16-2-15 | 环氧-配比方案 | 环氧-配比方案 | DMP | 10 | 溶剂 | 其他 | 无标签
环氧-配比方案-25.1.16-2-15 | 环氧-配比方案 | 环氧-配比方案 | 10%135 | 5.3 | 助剂 | 其他 | 无标签
环氧-配比方案-25.1.16-2-15 | 环氧-配比方案 | 环氧-配比方案 | IR842 | 2.5 | 树脂 | 环氧 | 无标签
环氧-配比方案-25.1.16-2-16 | 环氧-配比方案 | 环氧-配比方案 | TF100 | 36.98 | 树脂 | 乙烯基 | 无标签
环氧-配比方案-25.1.16-2-16 | 环氧-配比方案 | 环氧-配比方案 | TM004 | 13.52 | 溶剂 | 其他 | 无标签
环氧-配比方案-25.1.16-2-16 | 环氧-配比方案 | 环氧-配比方案 | AS400 | 7.92 | 树脂 | 丙烯酸 | 无标签
环氧-配比方案-25.1.16-2-16 | 环氧-配比方案 | 环氧-配比方案 | RX170-140 | 56.64 | 树脂 | 丙烯酸 | 无标签
环氧-配比方案-25.1.16-2-16 | 环氧-配比方案 | 环氧-配比方案 | 40%50177 | 40 | 树脂 | 环氧 | 无标签
环氧-配比方案-25.1.16-2-16 | 环氧-配比方案 | 环氧-配比方案 | RJ173M | 50 | 树脂 | 聚酯 | 无标签
环氧-配比方案-25.1.16-2-16 | 环氧-配比方案 | 环氧-配比方案 | RJ561 | 20 | 树脂 | 聚酯 | 无标签
环氧-配比方案-25.1.16-2-16 | 环氧-配比方案 | 环氧-配比方案 | RY460 | 4.03 | 颜料 | 其他 | 无标签
环氧-配比方案-25.1.16-2-16 | 环氧-配比方案 | 环氧-配比方案 | RF516 | 5 | 固化剂 | 酚醛 | 无标签
环氧-配比方案-25.1.16-2-16 | 环氧-配比方案 | 环氧-配比方案 | RF950 | 5 | 固化剂 | 酚醛 | 无标签
环氧-配比方案-25.1.16-2-16 | 环氧-配比方案 | 环氧-配比方案 | FL208 | 5.4 | 助剂 | 其他 | 无标签
环氧-配比方案-25.1.16-2-16 | 环氧-配比方案 | 环氧-配比方案 | RA009 | 0.45 | 助剂 | 其他 | 无标签
环氧-配比方案-25.1.16-2-16 | 环氧-配比方案 | 环氧-配比方案 | IA151 | 6.5 | 树脂 | 丙烯酸 | 无标签
环氧-配比方案-25.1.16-2-16 | 环氧-配比方案 | 环氧-配比方案 | DMP | 10 | 溶剂 | 其他 | 无标签
环氧-配比方案-25.1.16-2-16 | 环氧-配比方案 | 环氧-配比方案 | 10%135 | 5.3 | 助剂 | 其他 | 无标签
环氧-配比方案-25.1.16-2-16 | 环氧-配比方案 | 环氧-配比方案 | IR842 | 0.9304 | 树脂 | 环氧 | 无标签
环氧-配比方案-25.1.16-2-17 | 环氧-配比方案 | 环氧-配比方案 | TF100 | 13.762 | 树脂 | 乙烯基 | 无标签
环氧-配比方案-25.1.16-2-17 | 环氧-配比方案 | 环氧-配比方案 | TM004 | 5.0314 | 溶剂 | 其他 | 无标签
环氧-配比方案-25.1.16-2-17 | 环氧-配比方案 | 环氧-配比方案 | AS400 | 2.9474 | 树脂 | 丙烯酸 | 无标签
环氧-配比方案-25.1.16-2-17 | 环氧-配比方案 | 环氧-配比方案 | RX170-140 | 21.0785 | 树脂 | 丙烯酸 | 无标签
环氧-配比方案-25.1.16-2-17 | 环氧-配比方案 | 环氧-配比方案 | 40%50177 | 16.5494 | 树脂 | 环氧 | 无标签
环氧-配比方案-25.1.16-2-17 | 环氧-配比方案 | 环氧-配比方案 | RJ173M | 18.6074 | 树脂 | 聚酯 | 无标签
环氧-配比方案-25.1.16-2-17 | 环氧-配比方案 | 环氧-配比方案 | RJ561 | 5.5822 | 树脂 | 聚酯 | 无标签
环氧-配比方案-25.1.16-2-17 | 环氧-配比方案 | 环氧-配比方案 | RY460 | 1.4998 | 颜料 | 其他 | 无标签
环氧-配比方案-25.1.16-2-17 | 环氧-配比方案 | 环氧-配比方案 | RF516 | 1.8607 | 固化剂 | 酚醛 | 无标签
环氧-配比方案-25.1.16-2-17 | 环氧-配比方案 | 环氧-配比方案 | RF950 | 1.8607 | 固化剂 | 酚醛 | 无标签
环氧-配比方案-25.1.16-2-17 | 环氧-配比方案 | 环氧-配比方案 | FL208 | 2.0096 | 助剂 | 其他 | 无标签
环氧-配比方案-25.1.16-2-17 | 环氧-配比方案 | 环氧-配比方案 | RA009 | 0.1675 | 助剂 | 其他 | 无标签
环氧-配比方案-25.1.16-2-17 | 环氧-配比方案 | 环氧-配比方案 | IA151 | 2.419 | 树脂 | 丙烯酸 | 无标签
环氧-配比方案-25.1.16-2-17 | 环氧-配比方案 | 环氧-配比方案 | DMP | 3.7215 | 溶剂 | 其他 | 无标签
环氧-配比方案-25.1.16-2-17 | 环氧-配比方案 | 环氧-配比方案 | 10%135 | 1.9724 | 助剂 | 其他 | 无标签
环氧-配比方案-25.1.16-2-17 | 环氧-配比方案 | 环氧-配比方案 | IR842 | 9.3037 | 树脂 | 环氧 | 无标签
环氧-配比方案-25.1.16-2-18 | 环氧-配比方案 | 环氧-配比方案 | TF100 | 137.6205 | 树脂 | 乙烯基 | 无标签
环氧-配比方案-25.1.16-2-18 | 环氧-配比方案 | 环氧-配比方案 | TM004 | 50.3145 | 溶剂 | 其他 | 无标签
环氧-配比方案-25.1.16-2-18 | 环氧-配比方案 | 环氧-配比方案 | AS400 | 29.4742 | 树脂 | 丙烯酸 | 无标签
环氧-配比方案-25.1.16-2-18 | 环氧-配比方案 | 环氧-配比方案 | RX170-140 | 210.7849 | 树脂 | 丙烯酸 | 无标签
环氧-配比方案-25.1.16-2-18 | 环氧-配比方案 | 环氧-配比方案 | 40%50177 | 165.4944 | 树脂 | 环氧 | 无标签
环氧-配比方案-25.1.16-2-18 | 环氧-配比方案 | 环氧-配比方案 | RJ173M | 186.0742 | 树脂 | 聚酯 | 无标签
环氧-配比方案-25.1.16-2-18 | 环氧-配比方案 | 环氧-配比方案 | RJ561 | 55.8223 | 树脂 | 聚酯 | 无标签
环氧-配比方案-25.1.16-2-18 | 环氧-配比方案 | 环氧-配比方案 | RY460 | 14.9976 | 颜料 | 其他 | 无标签
环氧-配比方案-25.1.16-2-18 | 环氧-配比方案 | 环氧-配比方案 | RF516 | 18.6074 | 固化剂 | 酚醛 | 无标签
环氧-配比方案-25.1.16-2-18 | 环氧-配比方案 | 环氧-配比方案 | RF950 | 18.6074 | 固化剂 | 酚醛 | 无标签
环氧-配比方案-25.1.16-2-18 | 环氧-配比方案 | 环氧-配比方案 | FL208 | 20.096 | 助剂 | 其他 | 无标签
环氧-配比方案-25.1.16-2-18 | 环氧-配比方案 | 环氧-配比方案 | RA009 | 1.6747 | 助剂 | 其他 | 无标签
环氧-配比方案-25.1.16-2-18 | 环氧-配比方案 | 环氧-配比方案 | IA151 | 24.1896 | 树脂 | 丙烯酸 | 无标签
环氧-配比方案-25.1.16-2-18 | 环氧-配比方案 | 环氧-配比方案 | DMP | 37.2148 | 溶剂 | 其他 | 无标签
环氧-配比方案-25.1.16-2-18 | 环氧-配比方案 | 环氧-配比方案 | 10%135 | 19.7239 | 助剂 | 其他 | 无标签
环氧-配比方案-25.1.17-19 | 环氧-配比方案 | 环氧-配比方案 | TF100 | 29.48 | 树脂 | 乙烯基 | 无标签
环氧-配比方案-25.1.17-19 | 环氧-配比方案 | 环氧-配比方案 | TM004 | 16.32 | 溶剂 | 其他 | 无标签
环氧-配比方案-25.1.17-19 | 环氧-配比方案 | 环氧-配比方案 | AS400 | 7.92 | 树脂 | 丙烯酸 | 无标签
环氧-配比方案-25.1.17-19 | 环氧-配比方案 | 环氧-配比方案 | RX170-140 | 56.64 | 树脂 | 丙烯酸 | 无标签
环氧-配比方案-25.1.17-19 | 环氧-配比方案 | 环氧-配比方案 | 40%50177 | 44.47 | 树脂 | 环氧 | 无标签
环氧-配比方案-25.1.17-19 | 环氧-配比方案 | 环氧-配比方案 | 50173M | 50 | 助剂 | 其他 | 无标签
环氧-配比方案-25.1.17-19 | 环氧-配比方案 | 环氧-配比方案 | 40%818 | 50 | 树脂 | 环氧 | 无标签
环氧-配比方案-25.1.17-19 | 环氧-配比方案 | 环氧-配比方案 | 50170M | 50 | 助剂 | 其他 | 无标签
环氧-配比方案-25.1.17-19 | 环氧-配比方案 | 环氧-配比方案 | RJ183 | 117 | 树脂 | 聚酯 | 无标签
环氧-配比方案-25.1.17-19 | 环氧-配比方案 | 环氧-配比方案 | RJ561 | 15 | 树脂 | 聚酯 | 无标签
环氧-配比方案-25.1.17-19 | 环氧-配比方案 | 环氧-配比方案 | RY460 | 4.03 | 颜料 | 其他 | 无标签
环氧-配比方案-25.1.17-19 | 环氧-配比方案 | 环氧-配比方案 | RF516 | 10 | 固化剂 | 酚醛 | 无标签
环氧-配比方案-25.1.17-19 | 环氧-配比方案 | 环氧-配比方案 | RF950 | 10 | 固化剂 | 酚醛 | 无标签
环氧-配比方案-25.1.17-19 | 环氧-配比方案 | 环氧-配比方案 | FL208 | 8.2 | 助剂 | 其他 | 无标签
环氧-配比方案-25.1.17-19 | 环氧-配比方案 | 环氧-配比方案 | RA009 | 0.45 | 助剂 | 其他 | 无标签
环氧-配比方案-25.1.17-19 | 环氧-配比方案 | 环氧-配比方案 | IA151 | 6.5 | 树脂 | 丙烯酸 | 无标签
环氧-配比方案-25.1.17-20 | 环氧-配比方案 | 环氧-配比方案 | TF100 | 29.48 | 树脂 | 乙烯基 | 无标签
环氧-配比方案-25.1.17-20 | 环氧-配比方案 | 环氧-配比方案 | TM004 | 16.22 | 溶剂 | 其他 | 无标签
环氧-配比方案-25.1.17-20 | 环氧-配比方案 | 环氧-配比方案 | AS400 | 7.92 | 树脂 | 丙烯酸 | 无标签
环氧-配比方案-25.1.17-20 | 环氧-配比方案 | 环氧-配比方案 | RX170-140 | 56.64 | 树脂 | 丙烯酸 | 无标签
环氧-配比方案-25.1.17-20 | 环氧-配比方案 | 环氧-配比方案 | 40%50177 | 44.47 | 树脂 | 环氧 | 无标签
环氧-配比方案-25.1.17-20 | 环氧-配比方案 | 环氧-配比方案 | 50173M | 50 | 助剂 | 其他 | 无标签
环氧-配比方案-25.1.17-20 | 环氧-配比方案 | 环氧-配比方案 | 50170M | 117 | 助剂 | 其他 | 无标签
环氧-配比方案-25.1.17-20 | 环氧-配比方案 | 环氧-配比方案 | RJ561 | 15 | 树脂 | 聚酯 | 无标签
环氧-配比方案-25.1.17-20 | 环氧-配比方案 | 环氧-配比方案 | RY460 | 4.03 | 颜料 | 其他 | 无标签
环氧-配比方案-25.1.17-20 | 环氧-配比方案 | 环氧-配比方案 | RF516 | 10 | 固化剂 | 酚醛 | 无标签
环氧-配比方案-25.1.17-20 | 环氧-配比方案 | 环氧-配比方案 | RF950 | 10 | 固化剂 | 酚醛 | 无标签
环氧-配比方案-25.1.17-20 | 环氧-配比方案 | 环氧-配比方案 | FL208 | 8.1 | 助剂 | 其他 | 无标签
环氧-配比方案-25.1.17-20 | 环氧-配比方案 | 环氧-配比方案 | RA009 | 0.45 | 助剂 | 其他 | 无标签
环氧-配比方案-25.1.17-20 | 环氧-配比方案 | 环氧-配比方案 | IA151 | 6.5 | 树脂 | 丙烯酸 | 无标签
环氧-配比方案-25.1.17-21 | 环氧-配比方案 | 环氧-配比方案 | TF100 | 29.48 | 树脂 | 乙烯基 | 无标签
环氧-配比方案-25.1.17-21 | 环氧-配比方案 | 环氧-配比方案 | TM004 | 16.22 | 溶剂 | 其他 | 无标签
环氧-配比方案-25.1.17-21 | 环氧-配比方案 | 环氧-配比方案 | AS400 | 7.92 | 树脂 | 丙烯酸 | 无标签
环氧-配比方案-25.1.17-21 | 环氧-配比方案 | 环氧-配比方案 | RX170-140 | 56.64 | 树脂 | 丙烯酸 | 无标签
环氧-配比方案-25.1.17-21 | 环氧-配比方案 | 环氧-配比方案 | 40%50177 | 44.47 | 树脂 | 环氧 | 无标签
环氧-配比方案-25.1.17-21 | 环氧-配比方案 | 环氧-配比方案 | 50170M | 117 | 助剂 | 其他 | 无标签
环氧-配比方案-25.1.17-21 | 环氧-配比方案 | 环氧-配比方案 | RJ561 | 15 | 树脂 | 聚酯 | 无标签
环氧-配比方案-25.1.17-21 | 环氧-配比方案 | 环氧-配比方案 | RY460 | 4.03 | 颜料 | 其他 | 无标签
环氧-配比方案-25.1.17-21 | 环氧-配比方案 | 环氧-配比方案 | RF516 | 10 | 固化剂 | 酚醛 | 无标签
环氧-配比方案-25.1.17-21 | 环氧-配比方案 | 环氧-配比方案 | RF950 | 10 | 固化剂 | 酚醛 | 无标签
环氧-配比方案-25.1.17-21 | 环氧-配比方案 | 环氧-配比方案 | FL208 | 8.1 | 助剂 | 其他 | 无标签
环氧-配比方案-25.1.17-21 | 环氧-配比方案 | 环氧-配比方案 | RA009 | 0.45 | 助剂 | 其他 | 无标签
环氧-配比方案-25.1.17-21 | 环氧-配比方案 | 环氧-配比方案 | IA151 | 6.5 | 树脂 | 丙烯酸 | 无标签
环氧-配比方案-25.1.17-22 | 环氧-配比方案 | 环氧-配比方案 | TF100 | 29.48 | 树脂 | 乙烯基 | 无标签
环氧-配比方案-25.1.17-22 | 环氧-配比方案 | 环氧-配比方案 | TM004 | 16.22 | 溶剂 | 其他 | 无标签
环氧-配比方案-25.1.17-22 | 环氧-配比方案 | 环氧-配比方案 | AS400 | 7.92 | 树脂 | 丙烯酸 | 无标签
环氧-配比方案-25.1.17-22 | 环氧-配比方案 | 环氧-配比方案 | RX170-140 | 56.64 | 树脂 | 丙烯酸 | 无标签
环氧-配比方案-25.1.17-22 | 环氧-配比方案 | 环氧-配比方案 | 40%50177 | 44.47 | 树脂 | 环氧 | 无标签
环氧-配比方案-25.1.17-22 | 环氧-配比方案 | 环氧-配比方案 | RJ561 | 15 | 树脂 | 聚酯 | 无标签
环氧-配比方案-25.1.17-22 | 环氧-配比方案 | 环氧-配比方案 | RY460 | 4.03 | 颜料 | 其他 | 无标签
环氧-配比方案-25.1.17-22 | 环氧-配比方案 | 环氧-配比方案 | RF516 | 10 | 固化剂 | 酚醛 | 无标签
环氧-配比方案-25.1.17-22 | 环氧-配比方案 | 环氧-配比方案 | RF950 | 10 | 固化剂 | 酚醛 | 无标签
环氧-配比方案-25.1.17-22 | 环氧-配比方案 | 环氧-配比方案 | FL208 | 8.1 | 助剂 | 其他 | 无标签
环氧-配比方案-25.1.17-22 | 环氧-配比方案 | 环氧-配比方案 | RA009 | 0.45 | 助剂 | 其他 | 无标签
环氧-配比方案-25.1.17-22 | 环氧-配比方案 | 环氧-配比方案 | IA151 | 6.5 | 树脂 | 丙烯酸 | 无标签
环氧-配比方案-25.1.17-23 | 环氧-配比方案 | 环氧-配比方案 | TF100 | 29.48 | 树脂 | 乙烯基 | 无标签
环氧-配比方案-25.1.17-23 | 环氧-配比方案 | 环氧-配比方案 | TM004 | 16.22 | 溶剂 | 其他 | 无标签
环氧-配比方案-25.1.17-23 | 环氧-配比方案 | 环氧-配比方案 | AS400 | 7.92 | 树脂 | 丙烯酸 | 无标签
环氧-配比方案-25.1.17-23 | 环氧-配比方案 | 环氧-配比方案 | RX170-140 | 56.64 | 树脂 | 丙烯酸 | 无标签
环氧-配比方案-25.1.17-23 | 环氧-配比方案 | 环氧-配比方案 | RJ561 | 15 | 树脂 | 聚酯 | 无标签
环氧-配比方案-25.1.17-23 | 环氧-配比方案 | 环氧-配比方案 | RY460 | 4.03 | 颜料 | 其他 | 无标签
环氧-配比方案-25.1.17-23 | 环氧-配比方案 | 环氧-配比方案 | RF516 | 10 | 固化剂 | 酚醛 | 无标签
环氧-配比方案-25.1.17-23 | 环氧-配比方案 | 环氧-配比方案 | RF950 | 10 | 固化剂 | 酚醛 | 无标签
环氧-配比方案-25.1.17-23 | 环氧-配比方案 | 环氧-配比方案 | FL208 | 8.1 | 助剂 | 其他 | 无标签
环氧-配比方案-25.1.17-23 | 环氧-配比方案 | 环氧-配比方案 | RA009 | 0.45 | 助剂 | 其他 | 无标签
环氧-配比方案-25.1.17-23 | 环氧-配比方案 | 环氧-配比方案 | IA151 | 6.5 | 树脂 | 丙烯酸 | 无标签
环氧-配比方案-25.1.17-24 | 环氧-配比方案 | 环氧-配比方案 | TF100 | 29.48 | 树脂 | 乙烯基 | 无标签
环氧-配比方案-25.1.17-24 | 环氧-配比方案 | 环氧-配比方案 | TM004 | 15.12 | 溶剂 | 其他 | 无标签
环氧-配比方案-25.1.17-24 | 环氧-配比方案 | 环氧-配比方案 | AS400 | 7.92 | 树脂 | 丙烯酸 | 无标签
环氧-配比方案-25.1.17-24 | 环氧-配比方案 | 环氧-配比方案 | RX170-140 | 56.64 | 树脂 | 丙烯酸 | 无标签
环氧-配比方案-25.1.17-24 | 环氧-配比方案 | 环氧-配比方案 | RY460 | 4.03 | 颜料 | 其他 | 无标签
环氧-配比方案-25.1.17-24 | 环氧-配比方案 | 环氧-配比方案 | RF516 | 10 | 固化剂 | 酚醛 | 无标签
环氧-配比方案-25.1.17-24 | 环氧-配比方案 | 环氧-配比方案 | RF950 | 10 | 固化剂 | 酚醛 | 无标签
环氧-配比方案-25.1.17-24 | 环氧-配比方案 | 环氧-配比方案 | FL208 | 7 | 助剂 | 其他 | 无标签
环氧-配比方案-25.1.17-24 | 环氧-配比方案 | 环氧-配比方案 | RA009 | 0.45 | 助剂 | 其他 | 无标签
环氧-配比方案-25.1.17-24 | 环氧-配比方案 | 环氧-配比方案 | IA151 | 6.5 | 树脂 | 丙烯酸 | 无标签
环氧-配比方案-25.1.17-25 | 环氧-配比方案 | 环氧-配比方案 | TF100 | 29.48 | 树脂 | 乙烯基 | 无标签
环氧-配比方案-25.1.17-25 | 环氧-配比方案 | 环氧-配比方案 | TM004 | 15.12 | 溶剂 | 其他 | 无标签
环氧-配比方案-25.1.17-25 | 环氧-配比方案 | 环氧-配比方案 | AS400 | 7.92 | 树脂 | 丙烯酸 | 无标签
环氧-配比方案-25.1.17-25 | 环氧-配比方案 | 环氧-配比方案 | RX170-140 | 56.64 | 树脂 | 丙烯酸 | 无标签
环氧-配比方案-25.1.17-25 | 环氧-配比方案 | 环氧-配比方案 | RY460 | 4.03 | 颜料 | 其他 | 无标签
环氧-配比方案-25.1.17-25 | 环氧-配比方案 | 环氧-配比方案 | RF516 | 5 | 固化剂 | 酚醛 | 无标签
环氧-配比方案-25.1.17-25 | 环氧-配比方案 | 环氧-配比方案 | RF950 | 5 | 固化剂 | 酚醛 | 无标签
环氧-配比方案-25.1.17-25 | 环氧-配比方案 | 环氧-配比方案 | FL208 | 7 | 助剂 | 其他 | 无标签
环氧-配比方案-25.1.17-25 | 环氧-配比方案 | 环氧-配比方案 | RA009 | 0.45 | 助剂 | 其他 | 无标签
环氧-配比方案-25.1.17-25 | 环氧-配比方案 | 环氧-配比方案 | IA151 | 6.5 | 树脂 | 丙烯酸 | 无标签
环氧-配比方案-25.1.17-1-26 | 环氧-配比方案 | 环氧-配比方案 | TF100 | 36.98 | 树脂 | 乙烯基 | 无标签
环氧-配比方案-25.1.17-1-26 | 环氧-配比方案 | 环氧-配比方案 | TM004 | 16.32 | 溶剂 | 其他 | 无标签
环氧-配比方案-25.1.17-1-26 | 环氧-配比方案 | 环氧-配比方案 | AS400 | 7.92 | 树脂 | 丙烯酸 | 无标签
环氧-配比方案-25.1.17-1-26 | 环氧-配比方案 | 环氧-配比方案 | RX170-140 | 56.64 | 树脂 | 丙烯酸 | 无标签
环氧-配比方案-25.1.17-1-26 | 环氧-配比方案 | 环氧-配比方案 | 40%50177 | 44.47 | 树脂 | 环氧 | 无标签
环氧-配比方案-25.1.17-1-26 | 环氧-配比方案 | 环氧-配比方案 | 50173M | 50 | 助剂 | 其他 | 无标签
环氧-配比方案-25.1.17-1-26 | 环氧-配比方案 | 环氧-配比方案 | RJ561 | 15 | 树脂 | 聚酯 | 无标签
环氧-配比方案-25.1.17-1-26 | 环氧-配比方案 | 环氧-配比方案 | RY460 | 4.03 | 颜料 | 其他 | 无标签
环氧-配比方案-25.1.17-1-26 | 环氧-配比方案 | 环氧-配比方案 | RF516 | 10 | 固化剂 | 酚醛 | 无标签
环氧-配比方案-25.1.17-1-26 | 环氧-配比方案 | 环氧-配比方案 | RF950 | 10 | 固化剂 | 酚醛 | 无标签
环氧-配比方案-25.1.17-1-26 | 环氧-配比方案 | 环氧-配比方案 | FL208 | 8.2 | 助剂 | 其他 | 无标签
环氧-配比方案-25.1.17-1-26 | 环氧-配比方案 | 环氧-配比方案 | RA009 | 0.45 | 助剂 | 其他 | 无标签
环氧-配比方案-25.1.17-1-26 | 环氧-配比方案 | 环氧-配比方案 | IA151 | 6.5 | 树脂 | 丙烯酸 | 无标签
环氧-配比方案-25.1.17-1-26 | 环氧-配比方案 | 环氧-配比方案 | DMP | 10 | 溶剂 | 其他 | 无标签
环氧-配比方案-25.1.17-1-26 | 环氧-配比方案 | 环氧-配比方案 | 10%135 | 5.3 | 助剂 | 其他 | 无标签
环氧-配比方案-25.1.17-1-27 | 环氧-配比方案 | 环氧-配比方案 | TF100 | 13.1223 | 树脂 | 乙烯基 | 无标签
环氧-配比方案-25.1.17-1-27 | 环氧-配比方案 | 环氧-配比方案 | TM004 | 5.7911 | 溶剂 | 其他 | 无标签
环氧-配比方案-25.1.17-1-27 | 环氧-配比方案 | 环氧-配比方案 | AS400 | 2.8104 | 树脂 | 丙烯酸 | 无标签
环氧-配比方案-25.1.17-1-27 | 环氧-配比方案 | 环氧-配比方案 | RX170-140 | 20.0986 | 树脂 | 丙烯酸 | 无标签
环氧-配比方案-25.1.17-1-27 | 环氧-配比方案 | 环氧-配比方案 | 40%50177 | 15.7801 | 树脂 | 环氧 | 无标签
环氧-配比方案-25.1.17-1-27 | 环氧-配比方案 | 环氧-配比方案 | 50173M | 17.7425 | 助剂 | 其他 | 无标签
环氧-配比方案-25.1.17-1-27 | 环氧-配比方案 | 环氧-配比方案 | RJ561 | 5.3227 | 树脂 | 聚酯 | 无标签
环氧-配比方案-25.1.17-1-27 | 环氧-配比方案 | 环氧-配比方案 | RY460 | 1.43 | 颜料 | 其他 | 无标签
环氧-配比方案-25.1.17-1-27 | 环氧-配比方案 | 环氧-配比方案 | RF516 | 3.5485 | 固化剂 | 酚醛 | 无标签
环氧-配比方案-25.1.17-1-27 | 环氧-配比方案 | 环氧-配比方案 | RF950 | 3.5485 | 固化剂 | 酚醛 | 无标签
环氧-配比方案-25.1.17-1-27 | 环氧-配比方案 | 环氧-配比方案 | FL208 | 2.9098 | 助剂 | 其他 | 无标签
环氧-配比方案-25.1.17-1-27 | 环氧-配比方案 | 环氧-配比方案 | RA009 | 0.1597 | 助剂 | 其他 | 无标签
环氧-配比方案-25.1.17-1-27 | 环氧-配比方案 | 环氧-配比方案 | IA151 | 2.3065 | 树脂 | 丙烯酸 | 无标签
环氧-配比方案-25.1.17-1-27 | 环氧-配比方案 | 环氧-配比方案 | DMP | 3.5485 | 溶剂 | 其他 | 无标签
环氧-配比方案-25.1.17-1-27 | 环氧-配比方案 | 环氧-配比方案 | 10%135 | 1.8807 | 助剂 | 其他 | 无标签
环氧-配比方案-25.1.17-1-28 | 环氧-配比方案 | 环氧-配比方案 | TF100 | 131.2232 | 树脂 | 乙烯基 | 无标签
环氧-配比方案-25.1.17-1-28 | 环氧-配比方案 | 环氧-配比方案 | TM004 | 57.9114 | 溶剂 | 其他 | 无标签
环氧-配比方案-25.1.17-1-28 | 环氧-配比方案 | 环氧-配比方案 | AS400 | 28.104 | 树脂 | 丙烯酸 | 无标签
环氧-配比方案-25.1.17-1-28 | 环氧-配比方案 | 环氧-配比方案 | RX170-140 | 200.9865 | 树脂 | 丙烯酸 | 无标签
环氧-配比方案-25.1.17-1-28 | 环氧-配比方案 | 环氧-配比方案 | 40%50177 | 157.8014 | 树脂 | 环氧 | 无标签
环氧-配比方案-25.1.17-1-28 | 环氧-配比方案 | 环氧-配比方案 | 50173M | 177.4245 | 助剂 | 其他 | 无标签
环氧-配比方案-25.1.17-1-28 | 环氧-配比方案 | 环氧-配比方案 | RJ561 | 53.2274 | 树脂 | 聚酯 | 无标签
环氧-配比方案-25.1.17-1-28 | 环氧-配比方案 | 环氧-配比方案 | RY460 | 14.3004 | 颜料 | 其他 | 无标签
环氧-配比方案-25.1.17-1-28 | 环氧-配比方案 | 环氧-配比方案 | RF516 | 35.4849 | 固化剂 | 酚醛 | 无标签
环氧-配比方案-25.1.17-1-28 | 环氧-配比方案 | 环氧-配比方案 | RF950 | 35.4849 | 固化剂 | 酚醛 | 无标签
环氧-配比方案-25.1.17-1-28 | 环氧-配比方案 | 环氧-配比方案 | FL208 | 29.0976 | 助剂 | 其他 | 无标签
环氧-配比方案-25.1.17-1-28 | 环氧-配比方案 | 环氧-配比方案 | RA009 | 1.5968 | 助剂 | 其他 | 无标签
环氧-配比方案-25.1.17-1-28 | 环氧-配比方案 | 环氧-配比方案 | IA151 | 23.0652 | 树脂 | 丙烯酸 | 无标签
环氧-配比方案-25.1.17-1-28 | 环氧-配比方案 | 环氧-配比方案 | DMP | 35.4849 | 溶剂 | 其他 | 无标签
环氧-配比方案-25.1.17-1-28 | 环氧-配比方案 | 环氧-配比方案 | 10%135 | 18.807 | 助剂 | 其他 | 无标签
环氧-配比方案-25.3.12-180KG配方确认-29 | 环氧-配比方案 | 环氧-配比方案 | TF100 | 44.48 | 树脂 | 乙烯基 | 无标签
环氧-配比方案-25.3.12-180KG配方确认-29 | 环氧-配比方案 | 环氧-配比方案 | TM004 | 15.12 | 溶剂 | 其他 | 无标签
环氧-配比方案-25.3.12-180KG配方确认-29 | 环氧-配比方案 | 环氧-配比方案 | AS400 | 5.66 | 树脂 | 丙烯酸 | 无标签
环氧-配比方案-25.3.12-180KG配方确认-29 | 环氧-配比方案 | 环氧-配比方案 | RX170-140 | 56.64 | 树脂 | 丙烯酸 | 无标签
环氧-配比方案-25.3.12-180KG配方确认-29 | 环氧-配比方案 | 环氧-配比方案 | IR877 | 44.47 | 树脂 | 环氧 | 无标签
环氧-配比方案-25.3.12-180KG配方确认-29 | 环氧-配比方案 | 环氧-配比方案 | RJ173M | 50 | 树脂 | 聚酯 | 无标签
环氧-配比方案-25.3.12-180KG配方确认-29 | 环氧-配比方案 | 环氧-配比方案 | RJ561 | 15 | 树脂 | 聚酯 | 无标签
环氧-配比方案-25.3.12-180KG配方确认-29 | 环氧-配比方案 | 环氧-配比方案 | RJ362 | 9 | 树脂 | 聚酯 | 无标签
环氧-配比方案-25.3.12-180KG配方确认-29 | 环氧-配比方案 | 环氧-配比方案 | RY460 | 4.03 | 颜料 | 其他 | 无标签
环氧-配比方案-25.3.12-180KG配方确认-29 | 环氧-配比方案 | 环氧-配比方案 | RF516 | 10 | 固化剂 | 酚醛 | 无标签
环氧-配比方案-25.3.12-180KG配方确认-29 | 环氧-配比方案 | 环氧-配比方案 | RF950 | 10 | 固化剂 | 酚醛 | 无标签
环氧-配比方案-25.3.12-180KG配方确认-29 | 环氧-配比方案 | 环氧-配比方案 | FL208S | 7 | 助剂 | 其他 | 无标签
环氧-配比方案-25.3.12-180KG配方确认-29 | 环氧-配比方案 | 环氧-配比方案 | 35.7%白浆 | 14 | 颜料 | 其他 | 无标签
环氧-配比方案-25.3.12-180KG配方确认-29 | 环氧-配比方案 | 环氧-配比方案 | BYK306 | 0.15 | 助剂 | 其他 | 无标签
环氧-配比方案-25.3.12-180KG配方确认-29 | 环氧-配比方案 | 环氧-配比方案 | 气硅 | 0.15 | 助剂 | 其他 | 无标签
环氧-配比方案-25.3.12-180KG配方确认-29 | 环氧-配比方案 | 环氧-配比方案 | DPM | 10 | 溶剂 | 其他 | 无标签
环氧-配比方案-25.3.12-180KG配方确认-29 | 环氧-配比方案 | 环氧-配比方案 | 6#炭黑-阿克苏 | 1.75 | 颜料 | 其他 | 无标签
环氧-配比方案-25.3.12-180KG配方确认-29 | 环氧-配比方案 | 环氧-配比方案 | 10%135 | 5.3 | 助剂 | 其他 | 无标签
环氧-配比方案-25.3.12-180KG配方确认-29 | 环氧-配比方案 | 环氧-配比方案 | IA893 | 6.5 | 树脂 | 丙烯酸 | 无标签
环氧-配比方案-25.3.12-180KG配方确认-30 | 环氧-配比方案 | 环氧-配比方案 | TF100 | 14.3832 | 树脂 | 乙烯基 | 无标签
环氧-配比方案-25.3.12-180KG配方确认-30 | 环氧-配比方案 | 环氧-配比方案 | TM004 | 4.8892 | 溶剂 | 其他 | 无标签
环氧-配比方案-25.3.12-180KG配方确认-30 | 环氧-配比方案 | 环氧-配比方案 | AS400 | 1.8302 | 树脂 | 丙烯酸 | 无标签
环氧-配比方案-25.3.12-180KG配方确认-30 | 环氧-配比方案 | 环氧-配比方案 | RX170-140 | 18.3153 | 树脂 | 丙烯酸 | 无标签
环氧-配比方案-25.3.12-180KG配方确认-30 | 环氧-配比方案 | 环氧-配比方案 | IR877 | 14.38 | 树脂 | 环氧 | 无标签
环氧-配比方案-25.3.12-180KG配方确认-30 | 环氧-配比方案 | 环氧-配比方案 | RJ173M | 16.1681 | 树脂 | 聚酯 | 无标签
环氧-配比方案-25.3.12-180KG配方确认-30 | 环氧-配比方案 | 环氧-配比方案 | RJ561 | 4.8504 | 树脂 | 聚酯 | 无标签
环氧-配比方案-25.3.12-180KG配方确认-30 | 环氧-配比方案 | 环氧-配比方案 | RJ362 | 2.9103 | 树脂 | 聚酯 | 无标签
环氧-配比方案-25.3.12-180KG配方确认-30 | 环氧-配比方案 | 环氧-配比方案 | RY460 | 1.3032 | 颜料 | 其他 | 无标签
环氧-配比方案-25.3.12-180KG配方确认-30 | 环氧-配比方案 | 环氧-配比方案 | RF516 | 3.2336 | 固化剂 | 酚醛 | 无标签
环氧-配比方案-25.3.12-180KG配方确认-30 | 环氧-配比方案 | 环氧-配比方案 | RF950 | 3.2336 | 固化剂 | 酚醛 | 无标签
环氧-配比方案-25.3.12-180KG配方确认-30 | 环氧-配比方案 | 环氧-配比方案 | FL208S | 2.2635 | 助剂 | 其他 | 无标签
环氧-配比方案-25.3.12-180KG配方确认-30 | 环氧-配比方案 | 环氧-配比方案 | 35.7%白浆 | 4.5271 | 颜料 | 其他 | 无标签
环氧-配比方案-25.3.12-180KG配方确认-30 | 环氧-配比方案 | 环氧-配比方案 | BYK306 | 0.0485 | 助剂 | 其他 | 无标签
环氧-配比方案-25.3.12-180KG配方确认-30 | 环氧-配比方案 | 环氧-配比方案 | 气硅 | 0.0485 | 助剂 | 其他 | 无标签
环氧-配比方案-25.3.12-180KG配方确认-30 | 环氧-配比方案 | 环氧-配比方案 | DPM | 3.2336 | 溶剂 | 其他 | 无标签
环氧-配比方案-25.3.12-180KG配方确认-30 | 环氧-配比方案 | 环氧-配比方案 | 6#炭黑-阿克苏 | 0.5659 | 颜料 | 其他 | 无标签
环氧-配比方案-25.3.12-180KG配方确认-30 | 环氧-配比方案 | 环氧-配比方案 | 10%135 | 1.7138 | 助剂 | 其他 | 无标签
环氧-配比方案-25.3.12-180KG配方确认-30 | 环氧-配比方案 | 环氧-配比方案 | IA893 | 2.1019 | 树脂 | 丙烯酸 | 无标签
环氧-配比方案-25.3.12-180KG配方确认-31 | 环氧-配比方案 | 环氧-配比方案 | TF100 | 143.8319 | 树脂 | 乙烯基 | 无标签
环氧-配比方案-25.3.12-180KG配方确认-31 | 环氧-配比方案 | 环氧-配比方案 | TM004 | 48.8925 | 溶剂 | 其他 | 无标签
环氧-配比方案-25.3.12-180KG配方确认-31 | 环氧-配比方案 | 环氧-配比方案 | AS400 | 18.3023 | 树脂 | 丙烯酸 | 无标签
环氧-配比方案-25.3.12-180KG配方确认-31 | 环氧-配比方案 | 环氧-配比方案 | RX170-140 | 183.1528 | 树脂 | 丙烯酸 | 无标签
环氧-配比方案-25.3.12-180KG配方确认-31 | 环氧-配比方案 | 环氧-配比方案 | IR877 | 143.7995 | 树脂 | 环氧 | 无标签
环氧-配比方案-25.3.12-180KG配方确认-31 | 环氧-配比方案 | 环氧-配比方案 | RJ173M | 161.6815 | 树脂 | 聚酯 | 无标签
环氧-配比方案-25.3.12-180KG配方确认-31 | 环氧-配比方案 | 环氧-配比方案 | RJ561 | 48.5044 | 树脂 | 聚酯 | 无标签
环氧-配比方案-25.3.12-180KG配方确认-31 | 环氧-配比方案 | 环氧-配比方案 | RJ362 | 29.1027 | 树脂 | 聚酯 | 无标签
环氧-配比方案-25.3.12-180KG配方确认-31 | 环氧-配比方案 | 环氧-配比方案 | RY460 | 13.0315 | 颜料 | 其他 | 无标签
环氧-配比方案-25.3.12-180KG配方确认-31 | 环氧-配比方案 | 环氧-配比方案 | RF516 | 32.3363 | 固化剂 | 酚醛 | 无标签
环氧-配比方案-25.3.12-180KG配方确认-31 | 环氧-配比方案 | 环氧-配比方案 | RF950 | 32.3363 | 固化剂 | 酚醛 | 无标签
环氧-配比方案-25.3.12-180KG配方确认-31 | 环氧-配比方案 | 环氧-配比方案 | FL208S | 22.6354 | 助剂 | 其他 | 无标签
环氧-配比方案-25.3.12-180KG配方确认-31 | 环氧-配比方案 | 环氧-配比方案 | 35.7%白浆 | 45.2708 | 颜料 | 其他 | 无标签
环氧-配比方案-25.3.12-180KG配方确认-31 | 环氧-配比方案 | 环氧-配比方案 | BYK306 | 0.485 | 助剂 | 其他 | 无标签
环氧-配比方案-25.3.12-180KG配方确认-31 | 环氧-配比方案 | 环氧-配比方案 | 气硅 | 0.485 | 助剂 | 其他 | 无标签
环氧-配比方案-25.3.12-180KG配方确认-31 | 环氧-配比方案 | 环氧-配比方案 | DPM | 32.3363 | 溶剂 | 其他 | 无标签
环氧-配比方案-25.3.12-180KG配方确认-31 | 环氧-配比方案 | 环氧-配比方案 | 6#炭黑-阿克苏 | 5.6589 | 颜料 | 其他 | 无标签
环氧-配比方案-25.3.12-180KG配方确认-31 | 环氧-配比方案 | 环氧-配比方案 | 10%135 | 17.1382 | 助剂 | 其他 | 无标签
环氧-配比方案-25.3.12-180KG配方确认-31 | 环氧-配比方案 | 环氧-配比方案 | IA893 | 21.0186 | 树脂 | 丙烯酸 | 无标签
环氧-配比方案-25.3.12-180KG配方确认-32 | 环氧-配比方案 | 环氧-配比方案 | TF100 | 44.48 | 树脂 | 乙烯基 | 无标签
环氧-配比方案-25.3.12-180KG配方确认-32 | 环氧-配比方案 | 环氧-配比方案 | TM004 | 15.12 | 溶剂 | 其他 | 无标签
环氧-配比方案-25.3.12-180KG配方确认-32 | 环氧-配比方案 | 环氧-配比方案 | AS400 | 5.66 | 树脂 | 丙烯酸 | 无标签
环氧-配比方案-25.3.12-180KG配方确认-32 | 环氧-配比方案 | 环氧-配比方案 | RX170-140 | 56.64 | 树脂 | 丙烯酸 | 无标签
环氧-配比方案-25.3.12-180KG配方确认-32 | 环氧-配比方案 | 环氧-配比方案 | IR877 | 44.47 | 树脂 | 环氧 | 无标签
环氧-配比方案-25.3.12-180KG配方确认-32 | 环氧-配比方案 | 环氧-配比方案 | RJ173M | 65 | 树脂 | 聚酯 | 无标签
环氧-配比方案-25.3.12-180KG配方确认-32 | 环氧-配比方案 | 环氧-配比方案 | RJ561 | 19.5 | 树脂 | 聚酯 | 无标签
环氧-配比方案-25.3.12-180KG配方确认-32 | 环氧-配比方案 | 环氧-配比方案 | RJ362 | 11.7 | 树脂 | 聚酯 | 无标签
环氧-配比方案-25.3.12-180KG配方确认-32 | 环氧-配比方案 | 环氧-配比方案 | RY460 | 5.21 | 颜料 | 其他 | 无标签
环氧-配比方案-25.3.12-180KG配方确认-32 | 环氧-配比方案 | 环氧-配比方案 | RF516 | 13 | 固化剂 | 酚醛 | 无标签
环氧-配比方案-25.3.12-180KG配方确认-32 | 环氧-配比方案 | 环氧-配比方案 | RF950 | 13 | 固化剂 | 酚醛 | 无标签
环氧-配比方案-25.3.12-180KG配方确认-32 | 环氧-配比方案 | 环氧-配比方案 | FL208S | 7 | 助剂 | 其他 | 无标签
环氧-配比方案-25.3.12-180KG配方确认-32 | 环氧-配比方案 | 环氧-配比方案 | 35.7%白浆 | 14 | 颜料 | 其他 | 无标签
环氧-配比方案-25.3.12-180KG配方确认-32 | 环氧-配比方案 | 环氧-配比方案 | BYK306 | 0.15 | 助剂 | 其他 | 无标签
环氧-配比方案-25.3.12-180KG配方确认-32 | 环氧-配比方案 | 环氧-配比方案 | 气硅 | 0.15 | 助剂 | 其他 | 无标签
环氧-配比方案-25.3.12-180KG配方确认-32 | 环氧-配比方案 | 环氧-配比方案 | DPM | 10 | 溶剂 | 其他 | 无标签
环氧-配比方案-25.3.12-180KG配方确认-32 | 环氧-配比方案 | 环氧-配比方案 | 6#炭黑-阿克苏 | 1.75 | 颜料 | 其他 | 无标签
环氧-配比方案-25.3.12-180KG配方确认-32 | 环氧-配比方案 | 环氧-配比方案 | 10%135 | 5.3 | 助剂 | 其他 | 无标签
环氧-配比方案-25.3.12-180KG配方确认-32 | 环氧-配比方案 | 环氧-配比方案 | IA893 | 6.5 | 树脂 | 丙烯酸 | 无标签
环氧-配比方案-25.3.12-180KG配方确认-33 | 环氧-配比方案 | 环氧-配比方案 | TF100 | 13.1353 | 树脂 | 乙烯基 | 无标签
环氧-配比方案-25.3.12-180KG配方确认-33 | 环氧-配比方案 | 环氧-配比方案 | TM004 | 4.4651 | 溶剂 | 其他 | 无标签
环氧-配比方案-25.3.12-180KG配方确认-33 | 环氧-配比方案 | 环氧-配比方案 | AS400 | 1.6714 | 树脂 | 丙烯酸 | 无标签
环氧-配比方案-25.3.12-180KG配方确认-33 | 环氧-配比方案 | 环氧-配比方案 | RX170-140 | 16.7262 | 树脂 | 丙烯酸 | 无标签
环氧-配比方案-25.3.12-180KG配方确认-33 | 环氧-配比方案 | 环氧-配比方案 | IR877 | 13.1323 | 树脂 | 环氧 | 无标签
环氧-配比方案-25.3.12-180KG配方确认-33 | 环氧-配比方案 | 环氧-配比方案 | RJ173M | 19.195 | 树脂 | 聚酯 | 无标签
环氧-配比方案-25.3.12-180KG配方确认-33 | 环氧-配比方案 | 环氧-配比方案 | RJ561 | 5.7585 | 树脂 | 聚酯 | 无标签
环氧-配比方案-25.3.12-180KG配方确认-33 | 环氧-配比方案 | 环氧-配比方案 | RJ362 | 3.4551 | 树脂 | 聚酯 | 无标签
环氧-配比方案-25.3.12-180KG配方确认-33 | 环氧-配比方案 | 环氧-配比方案 | RY460 | 1.5386 | 颜料 | 其他 | 无标签
环氧-配比方案-25.3.12-180KG配方确认-33 | 环氧-配比方案 | 环氧-配比方案 | RF516 | 3.839 | 固化剂 | 酚醛 | 无标签
环氧-配比方案-25.3.12-180KG配方确认-33 | 环氧-配比方案 | 环氧-配比方案 | RF950 | 3.839 | 固化剂 | 酚醛 | 无标签
环氧-配比方案-25.3.12-180KG配方确认-33 | 环氧-配比方案 | 环氧-配比方案 | FL208S | 2.0672 | 助剂 | 其他 | 无标签
环氧-配比方案-25.3.12-180KG配方确认-33 | 环氧-配比方案 | 环氧-配比方案 | 35.7%白浆 | 4.1343 | 颜料 | 其他 | 无标签
环氧-配比方案-25.3.12-180KG配方确认-33 | 环氧-配比方案 | 环氧-配比方案 | BYK306 | 0.0443 | 助剂 | 其他 | 无标签
环氧-配比方案-25.3.12-180KG配方确认-33 | 环氧-配比方案 | 环氧-配比方案 | 气硅 | 0.0443 | 助剂 | 其他 | 无标签
环氧-配比方案-25.3.12-180KG配方确认-33 | 环氧-配比方案 | 环氧-配比方案 | DPM | 2.9531 | 溶剂 | 其他 | 无标签
环氧-配比方案-25.3.12-180KG配方确认-33 | 环氧-配比方案 | 环氧-配比方案 | 6#炭黑-阿克苏 | 0.5168 | 颜料 | 其他 | 无标签
环氧-配比方案-25.3.12-180KG配方确认-33 | 环氧-配比方案 | 环氧-配比方案 | 10%135 | 1.5651 | 助剂 | 其他 | 无标签
环氧-配比方案-25.3.12-180KG配方确认-33 | 环氧-配比方案 | 环氧-配比方案 | IA893 | 1.9195 | 树脂 | 丙烯酸 | 无标签
环氧-配比方案-25.3.12-180KG配方确认-34 | 环氧-配比方案 | 环氧-配比方案 | TF100 | 131.3528 | 树脂 | 乙烯基 | 无标签
环氧-配比方案-25.3.12-180KG配方确认-34 | 环氧-配比方案 | 环氧-配比方案 | TM004 | 44.6505 | 溶剂 | 其他 | 无标签
环氧-配比方案-25.3.12-180KG配方确认-34 | 环氧-配比方案 | 环氧-配比方案 | AS400 | 16.7144 | 树脂 | 丙烯酸 | 无标签
环氧-配比方案-25.3.12-180KG配方确认-34 | 环氧-配比方案 | 环氧-配比方案 | RX170-140 | 167.2622 | 树脂 | 丙烯酸 | 无标签
环氧-配比方案-25.3.12-180KG配方确认-34 | 环氧-配比方案 | 环氧-配比方案 | IR877 | 131.3233 | 树脂 | 环氧 | 无标签
环氧-配比方案-25.3.12-180KG配方确认-34 | 环氧-配比方案 | 环氧-配比方案 | RJ173M | 191.9499 | 树脂 | 聚酯 | 无标签
环氧-配比方案-25.3.12-180KG配方确认-34 | 环氧-配比方案 | 环氧-配比方案 | RJ561 | 57.585 | 树脂 | 聚酯 | 无标签
环氧-配比方案-25.3.12-180KG配方确认-34 | 环氧-配比方案 | 环氧-配比方案 | RJ362 | 34.551 | 树脂 | 聚酯 | 无标签
环氧-配比方案-25.3.12-180KG配方确认-34 | 环氧-配比方案 | 环氧-配比方案 | RY460 | 15.3855 | 颜料 | 其他 | 无标签
环氧-配比方案-25.3.12-180KG配方确认-34 | 环氧-配比方案 | 环氧-配比方案 | RF516 | 38.39 | 固化剂 | 酚醛 | 无标签
环氧-配比方案-25.3.12-180KG配方确认-34 | 环氧-配比方案 | 环氧-配比方案 | RF950 | 38.39 | 固化剂 | 酚醛 | 无标签
环氧-配比方案-25.3.12-180KG配方确认-34 | 环氧-配比方案 | 环氧-配比方案 | FL208S | 20.6715 | 助剂 | 其他 | 无标签
环氧-配比方案-25.3.12-180KG配方确认-34 | 环氧-配比方案 | 环氧-配比方案 | 35.7%白浆 | 41.3431 | 颜料 | 其他 | 无标签
环氧-配比方案-25.3.12-180KG配方确认-34 | 环氧-配比方案 | 环氧-配比方案 | BYK306 | 0.443 | 助剂 | 其他 | 无标签
环氧-配比方案-25.3.12-180KG配方确认-34 | 环氧-配比方案 | 环氧-配比方案 | 气硅 | 0.443 | 助剂 | 其他 | 无标签
环氧-配比方案-25.3.12-180KG配方确认-34 | 环氧-配比方案 | 环氧-配比方案 | DPM | 29.5308 | 溶剂 | 其他 | 无标签
环氧-配比方案-25.3.12-180KG配方确认-34 | 环氧-配比方案 | 环氧-配比方案 | 6#炭黑-阿克苏 | 5.1679 | 颜料 | 其他 | 无标签
环氧-配比方案-25.3.12-180KG配方确认-34 | 环氧-配比方案 | 环氧-配比方案 | 10%135 | 15.6513 | 助剂 | 其他 | 无标签
环氧-配比方案-25.3.12-180KG配方确认-34 | 环氧-配比方案 | 环氧-配比方案 | IA893 | 19.195 | 树脂 | 丙烯酸 | 无标签
环氧-配比方案-25.3.12-180KG配方确认-35 | 环氧-配比方案 | 环氧-配比方案 | TF100 | 250 | 树脂 | 乙烯基 | 无标签
环氧-配比方案-25.3.12-180KG配方确认-35 | 环氧-配比方案 | 环氧-配比方案 | TM004 | 80 | 溶剂 | 其他 | 无标签
环氧-配比方案-25.3.12-180KG配方确认-35 | 环氧-配比方案 | 环氧-配比方案 | AS400 | 80 | 树脂 | 丙烯酸 | 无标签
环氧-配比方案-25.3.12-180KG配方确认-35 | 环氧-配比方案 | 环氧-配比方案 | RX170-140 | 2.8 | 树脂 | 丙烯酸 | 无标签
环氧-配比方案-25.3.12-180KG配方确认-35 | 环氧-配比方案 | 环氧-配比方案 | IR877 | 200 | 树脂 | 环氧 | 无标签
环氧-配比方案-25.3.12-180KG配方确认-35 | 环氧-配比方案 | 环氧-配比方案 | RJ173M | 0.05 | 树脂 | 聚酯 | 无标签
环氧-配比方案-25.3.12-180KG配方确认-35 | 环氧-配比方案 | 环氧-配比方案 | RJ561 | 0.45 | 树脂 | 聚酯 | 无标签
环氧-配比方案-25.3.12-180KG配方确认-35 | 环氧-配比方案 | 环氧-配比方案 | RJ362 | 563.3 | 树脂 | 聚酯 | 无标签
环氧-配比方案-25.3.12-180KG配方确认-35 | 环氧-配比方案 | 环氧-配比方案 | RY460 | 0.357 | 颜料 | 其他 | 无标签
环氧-配比方案-25.3.12-180KG配方确认-35 | 环氧-配比方案 | 环氧-配比方案 | BYK306 | 135 | 助剂 | 其他 | 无标签
环氧-配比方案-25.3.12-180KG配方确认-35 | 环氧-配比方案 | 环氧-配比方案 | 气硅 | 135 | 助剂 | 其他 | 无标签
环氧-配比方案-25.3.12-180KG配方确认-35 | 环氧-配比方案 | 环氧-配比方案 | DPM | 25 | 溶剂 | 其他 | 无标签
环氧-配比方案-25.3.12-180KG配方确认-35 | 环氧-配比方案 | 环氧-配比方案 | 6#炭黑-阿克苏 | 7096 | 颜料 | 其他 | 无标签
环氧-配比方案-25.3.12-180KG配方确认-35 | 环氧-配比方案 | 环氧-配比方案 | 10%135 | 370 | 助剂 | 其他 | 无标签
环氧-配比方案-25.3.12-180KG配方确认-35 | 环氧-配比方案 | 环氧-配比方案 | IA893 | 0.1428 | 树脂 | 丙烯酸 | 无标签
环氧-配比方案-25.3.12-180KG配方确认-36 | 环氧-配比方案 | 环氧-配比方案 | TF100 | 49.0186 | 树脂 | 乙烯基 | 无标签
环氧-配比方案-25.3.12-180KG配方确认-36 | 环氧-配比方案 | 环氧-配比方案 | TM004 | 14.202 | 溶剂 | 其他 | 无标签
环氧-配比方案-25.3.12-180KG配方确认-36 | 环氧-配比方案 | 环氧-配比方案 | AS400 | 14.202 | 树脂 | 丙烯酸 | 无标签
环氧-配比方案-25.3.12-180KG配方确认-36 | 环氧-配比方案 | 环氧-配比方案 | RX170-140 | 0.4971 | 树脂 | 丙烯酸 | 无标签
环氧-配比方案-25.3.12-180KG配方确认-36 | 环氧-配比方案 | 环氧-配比方案 | IR877 | 35.5051 | 树脂 | 环氧 | 无标签
环氧-配比方案-25.3.12-180KG配方确认-36 | 环氧-配比方案 | 环氧-配比方案 | RJ173M | 0.0089 | 树脂 | 聚酯 | 无标签
环氧-配比方案-25.3.12-180KG配方确认-36 | 环氧-配比方案 | 环氧-配比方案 | RJ561 | 0.0799 | 树脂 | 聚酯 | 无标签
环氧-配比方案-25.3.12-180KG配方确认-36 | 环氧-配比方案 | 环氧-配比方案 | RJ362 | 100 | 树脂 | 聚酯 | 无标签
环氧-配比方案-25.3.12-180KG配方确认-36 | 环氧-配比方案 | 环氧-配比方案 | BYK306 | 36.4865 | 助剂 | 其他 | 无标签
环氧-配比方案-25.3.12-180KG配方确认-36 | 环氧-配比方案 | 环氧-配比方案 | 气硅 | 36.4865 | 助剂 | 其他 | 无标签
环氧-配比方案-25.3.12-180KG配方确认-36 | 环氧-配比方案 | 环氧-配比方案 | DPM | 6.7568 | 溶剂 | 其他 | 无标签
环氧-配比方案-25.3.12-180KG配方确认-36 | 环氧-配比方案 | 环氧-配比方案 | 6#炭黑-阿克苏 | 25 | 颜料 | 其他 | 无标签
环氧-配比方案-25.3.12-180KG配方确认-36 | 环氧-配比方案 | 环氧-配比方案 | 10%135 | 100 | 助剂 | 其他 | 无标签
环氧-配比方案-25.3.12-180KG配方确认-37 | 环氧-配比方案 | 环氧-配比方案 | TF100 | 490.1857 | 树脂 | 乙烯基 | 无标签
环氧-配比方案-25.3.12-180KG配方确认-37 | 环氧-配比方案 | 环氧-配比方案 | TM004 | 142.0202 | 溶剂 | 其他 | 无标签
环氧-配比方案-25.3.12-180KG配方确认-37 | 环氧-配比方案 | 环氧-配比方案 | AS400 | 142.0202 | 树脂 | 丙烯酸 | 无标签
环氧-配比方案-25.3.12-180KG配方确认-37 | 环氧-配比方案 | 环氧-配比方案 | RX170-140 | 4.9707 | 树脂 | 丙烯酸 | 无标签
环氧-配比方案-25.3.12-180KG配方确认-37 | 环氧-配比方案 | 环氧-配比方案 | IR877 | 355.0506 | 树脂 | 环氧 | 无标签
环氧-配比方案-25.3.12-180KG配方确认-37 | 环氧-配比方案 | 环氧-配比方案 | RJ173M | 0.0888 | 树脂 | 聚酯 | 无标签
环氧-配比方案-25.3.12-180KG配方确认-37 | 环氧-配比方案 | 环氧-配比方案 | RJ561 | 0.7989 | 树脂 | 聚酯 | 无标签
环氧-配比方案-25.3.12-180KG配方确认-37 | 环氧-配比方案 | 环氧-配比方案 | RJ362 | 1000 | 树脂 | 聚酯 | 无标签
环氧-配比方案-25.3.12-180KG配方确认-37 | 环氧-配比方案 | 环氧-配比方案 | BYK306 | 364.8649 | 助剂 | 其他 | 无标签
环氧-配比方案-25.3.12-180KG配方确认-37 | 环氧-配比方案 | 环氧-配比方案 | 气硅 | 364.8649 | 助剂 | 其他 | 无标签
环氧-配比方案-25.3.12-180KG配方确认-37 | 环氧-配比方案 | 环氧-配比方案 | DPM | 67.5676 | 溶剂 | 其他 | 无标签
环氧-配比方案-25.3.12-180KG配方确认-37 | 环氧-配比方案 | 环氧-配比方案 | 6#炭黑-阿克苏 | 6.7568 | 颜料 | 其他 | 无标签
环氧-配比方案-25.3.12-180KG配方确认-37 | 环氧-配比方案 | 环氧-配比方案 | 10%135 | 1000 | 助剂 | 其他 | 无标签
环氧-配比方案-25.3.12-180KG配方确认-38 | 环氧-配比方案 | 环氧-配比方案 | 6#炭黑-阿克苏 | 67.5676 | 颜料 | 其他 | 无标签
环氧-配比方案-25.8.28-39 | 环氧-配比方案 | 环氧-配比方案 | TF100 | 26.18 | 树脂 | 乙烯基 | 无标签
环氧-配比方案-25.8.28-39 | 环氧-配比方案 | 环氧-配比方案 | TM004 | 13.48 | 溶剂 | 其他 | 无标签
环氧-配比方案-25.8.28-39 | 环氧-配比方案 | 环氧-配比方案 | AS400 | 3.68 | 树脂 | 丙烯酸 | 无标签
环氧-配比方案-25.8.28-39 | 环氧-配比方案 | 环氧-配比方案 | RX170-140 | 36.84 | 树脂 | 丙烯酸 | 无标签
环氧-配比方案-25.8.28-39 | 环氧-配比方案 | 环氧-配比方案 | IR877 | 28.92 | 树脂 | 环氧 | 无标签
环氧-配比方案-25.8.28-39 | 环氧-配比方案 | 环氧-配比方案 | RJ173M | 32.52 | 树脂 | 聚酯 | 无标签
环氧-配比方案-25.8.28-39 | 环氧-配比方案 | 环氧-配比方案 | RJ561 | 9.76 | 树脂 | 聚酯 | 无标签
环氧-配比方案-25.8.28-39 | 环氧-配比方案 | 环氧-配比方案 | RJ362 | 5.86 | 树脂 | 聚酯 | 无标签
环氧-配比方案-25.8.28-39 | 环氧-配比方案 | 环氧-配比方案 | RY460 | 6.5 | 颜料 | 其他 | 无标签
环氧-配比方案-25.8.28-39 | 环氧-配比方案 | 环氧-配比方案 | RA083 | 2.5 | 助剂 | 其他 | 无标签
环氧-配比方案-25.8.28-39 | 环氧-配比方案 | 环氧-配比方案 | RF950 | 13 | 固化剂 | 酚醛 | 无标签
环氧-配比方案-25.8.28-39 | 环氧-配比方案 | 环氧-配比方案 | AZ306 | 0.1 | 助剂 | 其他 | 无标签
环氧-配比方案-25.8.28-39 | 环氧-配比方案 | 环氧-配比方案 | 35.7%白浆 | 5.82 | 颜料 | 其他 | 无标签
环氧-配比方案-25.8.28-39 | 环氧-配比方案 | 环氧-配比方案 | 3%气硅混合料 | 1.71 | 助剂 | 其他 | 无标签
环氧-配比方案-25.8.28-39 | 环氧-配比方案 | 环氧-配比方案 | 14.28%炭黑浆料 | 0.74 | 颜料 | 其他 | 无标签
环氧-配比方案-25.8.28-39 | 环氧-配比方案 | 环氧-配比方案 | IA151 | 4.28 | 树脂 | 丙烯酸 | 无标签
环氧-配比方案-25.8.28-39 | 环氧-配比方案 | 环氧-配比方案 | FL815C | 3.65 | 助剂 | 其他 | 无标签
环氧-配比方案-25.8.28-39 | 环氧-配比方案 | 环氧-配比方案 | DBE | 6.72 | 溶剂 | 其他 | 无标签
环氧-配比方案-25.8.28-39 | 环氧-配比方案 | 环氧-配比方案 | AZ135 | 0.34 | 助剂 | 其他 | 无标签
环氧-配比方案-25.8.28-39 | 环氧-配比方案 | 环氧-配比方案 | TZ161 | 3.08 | 溶剂 | 其他 | 无标签
环氧-配比方案-25.8.28-40 | 环氧-配比方案 | 环氧-配比方案 | TF100 | 26.18 | 树脂 | 乙烯基 | 无标签
环氧-配比方案-25.8.28-40 | 环氧-配比方案 | 环氧-配比方案 | TM004 | 13.48 | 溶剂 | 其他 | 无标签
环氧-配比方案-25.8.28-40 | 环氧-配比方案 | 环氧-配比方案 | AS400 | 3.68 | 树脂 | 丙烯酸 | 无标签
环氧-配比方案-25.8.28-40 | 环氧-配比方案 | 环氧-配比方案 | RX170-140 | 36.84 | 树脂 | 丙烯酸 | 无标签
环氧-配比方案-25.8.28-40 | 环氧-配比方案 | 环氧-配比方案 | IR877 | 28.92 | 树脂 | 环氧 | 无标签
环氧-配比方案-25.8.28-40 | 环氧-配比方案 | 环氧-配比方案 | RJ173M | 32.52 | 树脂 | 聚酯 | 无标签
环氧-配比方案-25.8.28-40 | 环氧-配比方案 | 环氧-配比方案 | RJ561 | 9.76 | 树脂 | 聚酯 | 无标签
环氧-配比方案-25.8.28-40 | 环氧-配比方案 | 环氧-配比方案 | RJ362 | 5.86 | 树脂 | 聚酯 | 无标签
环氧-配比方案-25.8.28-40 | 环氧-配比方案 | 环氧-配比方案 | RY460 | 6.5 | 颜料 | 其他 | 无标签
环氧-配比方案-25.8.28-40 | 环氧-配比方案 | 环氧-配比方案 | RF950 | 13 | 固化剂 | 酚醛 | 无标签
环氧-配比方案-25.8.28-40 | 环氧-配比方案 | 环氧-配比方案 | AZ306 | 0.1 | 助剂 | 其他 | 无标签
环氧-配比方案-25.8.28-40 | 环氧-配比方案 | 环氧-配比方案 | 35.7%白浆 | 5.82 | 颜料 | 其他 | 无标签
环氧-配比方案-25.8.28-40 | 环氧-配比方案 | 环氧-配比方案 | 3%气硅混合料 | 1.71 | 助剂 | 其他 | 无标签
环氧-配比方案-25.8.28-40 | 环氧-配比方案 | 环氧-配比方案 | 14.28%炭黑浆料 | 0.74 | 颜料 | 其他 | 无标签
环氧-配比方案-25.8.28-40 | 环氧-配比方案 | 环氧-配比方案 | IA151 | 4.28 | 树脂 | 丙烯酸 | 无标签
环氧-配比方案-25.8.28-40 | 环氧-配比方案 | 环氧-配比方案 | FL815C | 3.65 | 助剂 | 其他 | 无标签
环氧-配比方案-25.8.28-40 | 环氧-配比方案 | 环氧-配比方案 | DBE | 6.72 | 溶剂 | 其他 | 无标签
环氧-配比方案-25.8.28-40 | 环氧-配比方案 | 环氧-配比方案 | AZ135 | 0.34 | 助剂 | 其他 | 无标签
环氧-配比方案-25.8.28-40 | 环氧-配比方案 | 环氧-配比方案 | TZ161 | 3.08 | 溶剂 | 其他 | 无标签
环氧-配比方案-25.9.3-41 | 环氧-配比方案 | 环氧-配比方案 | TF100 | 26.18 | 树脂 | 乙烯基 | 无标签
环氧-配比方案-25.9.3-41 | 环氧-配比方案 | 环氧-配比方案 | TM004 | 13.48 | 溶剂 | 其他 | 无标签
环氧-配比方案-25.9.3-41 | 环氧-配比方案 | 环氧-配比方案 | AS400 | 3.68 | 树脂 | 丙烯酸 | 无标签
环氧-配比方案-25.9.3-41 | 环氧-配比方案 | 环氧-配比方案 | RX170-140 | 36.84 | 树脂 | 丙烯酸 | 无标签
环氧-配比方案-25.9.3-41 | 环氧-配比方案 | 环氧-配比方案 | IR877 | 28.92 | 树脂 | 环氧 | 无标签
环氧-配比方案-25.9.3-41 | 环氧-配比方案 | 环氧-配比方案 | RJ173M | 32.52 | 树脂 | 聚酯 | 无标签
环氧-配比方案-25.9.3-41 | 环氧-配比方案 | 环氧-配比方案 | RJ561 | 9.76 | 树脂 | 聚酯 | 无标签
环氧-配比方案-25.9.3-41 | 环氧-配比方案 | 环氧-配比方案 | RJ362 | 5.86 | 树脂 | 聚酯 | 无标签
环氧-配比方案-25.9.3-41 | 环氧-配比方案 | 环氧-配比方案 | RY460 | 2.62 | 颜料 | 其他 | 无标签
环氧-配比方案-25.9.3-41 | 环氧-配比方案 | 环氧-配比方案 | RF950 | 13 | 固化剂 | 酚醛 | 无标签
环氧-配比方案-25.9.3-41 | 环氧-配比方案 | 环氧-配比方案 | AZ306 | 0.1 | 助剂 | 其他 | 无标签
环氧-配比方案-25.9.3-41 | 环氧-配比方案 | 环氧-配比方案 | 35.7%白浆 | 5.82 | 颜料 | 其他 | 无标签
环氧-配比方案-25.9.3-41 | 环氧-配比方案 | 环氧-配比方案 | 3%气硅混合料 | 1.71 | 助剂 | 其他 | 无标签
环氧-配比方案-25.9.3-41 | 环氧-配比方案 | 环氧-配比方案 | 14.28%炭黑浆料 | 0.74 | 颜料 | 其他 | 无标签
环氧-配比方案-25.9.3-41 | 环氧-配比方案 | 环氧-配比方案 | IA151 | 4.28 | 树脂 | 丙烯酸 | 无标签
环氧-配比方案-25.9.3-41 | 环氧-配比方案 | 环氧-配比方案 | FL815C | 3.65 | 助剂 | 其他 | 无标签
环氧-配比方案-25.9.3-41 | 环氧-配比方案 | 环氧-配比方案 | DBE | 6.72 | 溶剂 | 其他 | 无标签
环氧-配比方案-25.9.3-41 | 环氧-配比方案 | 环氧-配比方案 | AZ135 | 0.34 | 助剂 | 其他 | 无标签
环氧-配比方案-25.9.3-41 | 环氧-配比方案 | 环氧-配比方案 | TZ161 | 3.08 | 溶剂 | 其他 | 无标签
环氧-配比方案-25.9.4-42 | 环氧-配比方案 | 环氧-配比方案 | TF100 | 19.18 | 树脂 | 乙烯基 | 无标签
环氧-配比方案-25.9.4-42 | 环氧-配比方案 | 环氧-配比方案 | TM004 | 13.48 | 溶剂 | 其他 | 无标签
环氧-配比方案-25.9.4-42 | 环氧-配比方案 | 环氧-配比方案 | AS400 | 3.68 | 树脂 | 丙烯酸 | 无标签
环氧-配比方案-25.9.4-42 | 环氧-配比方案 | 环氧-配比方案 | RX170-140 | 36.84 | 树脂 | 丙烯酸 | 无标签
环氧-配比方案-25.9.4-42 | 环氧-配比方案 | 环氧-配比方案 | IR877 | 28.92 | 树脂 | 环氧 | 无标签
环氧-配比方案-25.9.4-42 | 环氧-配比方案 | 环氧-配比方案 | RJ173M | 32.52 | 树脂 | 聚酯 | 无标签
环氧-配比方案-25.9.4-42 | 环氧-配比方案 | 环氧-配比方案 | RJ561 | 9.76 | 树脂 | 聚酯 | 无标签
环氧-配比方案-25.9.4-42 | 环氧-配比方案 | 环氧-配比方案 | RJ362 | 5.86 | 树脂 | 聚酯 | 无标签
环氧-配比方案-25.9.4-42 | 环氧-配比方案 | 环氧-配比方案 | RY460 | 2 | 颜料 | 其他 | 无标签
环氧-配比方案-25.9.4-42 | 环氧-配比方案 | 环氧-配比方案 | RF516 | 20 | 固化剂 | 酚醛 | 无标签
环氧-配比方案-25.9.4-42 | 环氧-配比方案 | 环氧-配比方案 | AZ306 | 0.1 | 助剂 | 其他 | 无标签
环氧-配比方案-25.9.4-42 | 环氧-配比方案 | 环氧-配比方案 | 35.7%白浆 | 5.82 | 颜料 | 其他 | 无标签
环氧-配比方案-25.9.4-42 | 环氧-配比方案 | 环氧-配比方案 | 3%气硅混合料 | 1.71 | 助剂 | 其他 | 无标签
环氧-配比方案-25.9.4-42 | 环氧-配比方案 | 环氧-配比方案 | 14.28%炭黑浆料 | 0.74 | 颜料 | 其他 | 无标签
环氧-配比方案-25.9.4-42 | 环氧-配比方案 | 环氧-配比方案 | IA151 | 4.28 | 树脂 | 丙烯酸 | 无标签
环氧-配比方案-25.9.4-42 | 环氧-配比方案 | 环氧-配比方案 | FL815C | 3.65 | 助剂 | 其他 | 无标签
环氧-配比方案-25.9.4-42 | 环氧-配比方案 | 环氧-配比方案 | DBE | 13.72 | 溶剂 | 其他 | 无标签
环氧-配比方案-25.9.4-42 | 环氧-配比方案 | 环氧-配比方案 | AZ135 | 0.34 | 助剂 | 其他 | 无标签
环氧-配比方案-25.9.4-42 | 环氧-配比方案 | 环氧-配比方案 | TZ161 | 3.08 | 溶剂 | 其他 | 无标签
环氧-配比方案-25.9.4-43 | 环氧-配比方案 | 环氧-配比方案 | TF100 | 19.18 | 树脂 | 乙烯基 | 无标签
环氧-配比方案-25.9.4-43 | 环氧-配比方案 | 环氧-配比方案 | TM004 | 13.48 | 溶剂 | 其他 | 无标签
环氧-配比方案-25.9.4-43 | 环氧-配比方案 | 环氧-配比方案 | AS400 | 3.68 | 树脂 | 丙烯酸 | 无标签
环氧-配比方案-25.9.4-43 | 环氧-配比方案 | 环氧-配比方案 | RX170-140 | 36.84 | 树脂 | 丙烯酸 | 无标签
环氧-配比方案-25.9.4-43 | 环氧-配比方案 | 环氧-配比方案 | IR877 | 28.92 | 树脂 | 环氧 | 无标签
环氧-配比方案-25.9.4-43 | 环氧-配比方案 | 环氧-配比方案 | RJ173M | 32.52 | 树脂 | 聚酯 | 无标签
环氧-配比方案-25.9.4-43 | 环氧-配比方案 | 环氧-配比方案 | RJ561 | 9.76 | 树脂 | 聚酯 | 无标签
环氧-配比方案-25.9.4-43 | 环氧-配比方案 | 环氧-配比方案 | RJ362 | 5.86 | 树脂 | 聚酯 | 无标签
环氧-配比方案-25.9.4-43 | 环氧-配比方案 | 环氧-配比方案 | RY460 | 2 | 颜料 | 其他 | 无标签
环氧-配比方案-25.9.4-43 | 环氧-配比方案 | 环氧-配比方案 | RF516 | 20 | 固化剂 | 酚醛 | 无标签
环氧-配比方案-25.9.4-43 | 环氧-配比方案 | 环氧-配比方案 | AZ306 | 0.1 | 助剂 | 其他 | 无标签
环氧-配比方案-25.9.4-43 | 环氧-配比方案 | 环氧-配比方案 | 35.7%白浆 | 5.82 | 颜料 | 其他 | 无标签
环氧-配比方案-25.9.4-43 | 环氧-配比方案 | 环氧-配比方案 | 3%气硅混合料 | 1.71 | 助剂 | 其他 | 无标签
环氧-配比方案-25.9.4-43 | 环氧-配比方案 | 环氧-配比方案 | 14.28%炭黑浆料 | 0.74 | 颜料 | 其他 | 无标签
环氧-配比方案-25.9.4-43 | 环氧-配比方案 | 环氧-配比方案 | IA151 | 4.28 | 树脂 | 丙烯酸 | 无标签
环氧-配比方案-25.9.4-43 | 环氧-配比方案 | 环氧-配比方案 | FL815C | 3.65 | 助剂 | 其他 | 无标签
环氧-配比方案-25.9.4-43 | 环氧-配比方案 | 环氧-配比方案 | DBE | 13.72 | 溶剂 | 其他 | 无标签
环氧-配比方案-25.9.4-43 | 环氧-配比方案 | 环氧-配比方案 | AZ135 | 0.34 | 助剂 | 其他 | 无标签
环氧-配比方案-25.9.4-43 | 环氧-配比方案 | 环氧-配比方案 | TZ161 | 3.08 | 溶剂 | 其他 | 无标签
环氧-配比方案-25.9.16-44 | 环氧-配比方案 | 环氧-配比方案 | TF100 | 19.18 | 树脂 | 乙烯基 | 无标签
环氧-配比方案-25.9.16-44 | 环氧-配比方案 | 环氧-配比方案 | TM004 | 13.48 | 溶剂 | 其他 | 无标签
环氧-配比方案-25.9.16-44 | 环氧-配比方案 | 环氧-配比方案 | AS400 | 5.53 | 树脂 | 丙烯酸 | 无标签
环氧-配比方案-25.9.16-44 | 环氧-配比方案 | 环氧-配比方案 | RX170-140 | 36.84 | 树脂 | 丙烯酸 | 无标签
环氧-配比方案-25.9.16-44 | 环氧-配比方案 | 环氧-配比方案 | IR877 | 28.92 | 树脂 | 环氧 | 无标签
环氧-配比方案-25.9.16-44 | 环氧-配比方案 | 环氧-配比方案 | RJ173M | 32.52 | 树脂 | 聚酯 | 无标签
环氧-配比方案-25.9.16-44 | 环氧-配比方案 | 环氧-配比方案 | RJ561 | 9.76 | 树脂 | 聚酯 | 无标签
环氧-配比方案-25.9.16-44 | 环氧-配比方案 | 环氧-配比方案 | RJ362 | 5.86 | 树脂 | 聚酯 | 无标签
环氧-配比方案-25.9.16-44 | 环氧-配比方案 | 环氧-配比方案 | RY460 | 2 | 颜料 | 其他 | 无标签
环氧-配比方案-25.9.16-44 | 环氧-配比方案 | 环氧-配比方案 | RF516 | 20 | 固化剂 | 酚醛 | 无标签
环氧-配比方案-25.9.16-44 | 环氧-配比方案 | 环氧-配比方案 | AZ306 | 0.1 | 助剂 | 其他 | 无标签
环氧-配比方案-25.9.16-44 | 环氧-配比方案 | 环氧-配比方案 | 35.7%白浆 | 5.82 | 颜料 | 其他 | 无标签
环氧-配比方案-25.9.16-44 | 环氧-配比方案 | 环氧-配比方案 | 3%气硅混合料 | 1.71 | 助剂 | 其他 | 无标签
环氧-配比方案-25.9.16-44 | 环氧-配比方案 | 环氧-配比方案 | 14.28%炭黑浆料 | 0.74 | 颜料 | 其他 | 无标签
环氧-配比方案-25.9.16-44 | 环氧-配比方案 | 环氧-配比方案 | IA151 | 4.28 | 树脂 | 丙烯酸 | 无标签
环氧-配比方案-25.9.16-44 | 环氧-配比方案 | 环氧-配比方案 | FL815C | 3.65 | 助剂 | 其他 | 无标签
环氧-配比方案-25.9.16-44 | 环氧-配比方案 | 环氧-配比方案 | DBE | 13.72 | 溶剂 | 其他 | 无标签
环氧-配比方案-25.9.16-44 | 环氧-配比方案 | 环氧-配比方案 | AZ135 | 0.34 | 助剂 | 其他 | 无标签
环氧-配比方案-25.9.16-44 | 环氧-配比方案 | 环氧-配比方案 | TZ161 | 3.08 | 溶剂 | 其他 | 无标签
环氧-配比方案-25.9.16-45 | 环氧-配比方案 | 环氧-配比方案 | TF100 | 19.18 | 树脂 | 乙烯基 | 无标签
环氧-配比方案-25.9.16-45 | 环氧-配比方案 | 环氧-配比方案 | TM004 | 13.48 | 溶剂 | 其他 | 无标签
环氧-配比方案-25.9.16-45 | 环氧-配比方案 | 环氧-配比方案 | AS400 | 7.368 | 树脂 | 丙烯酸 | 无标签
环氧-配比方案-25.9.16-45 | 环氧-配比方案 | 环氧-配比方案 | RX170-140 | 36.84 | 树脂 | 丙烯酸 | 无标签
环氧-配比方案-25.9.16-45 | 环氧-配比方案 | 环氧-配比方案 | IR877 | 28.92 | 树脂 | 环氧 | 无标签
环氧-配比方案-25.9.16-45 | 环氧-配比方案 | 环氧-配比方案 | RJ173M | 32.52 | 树脂 | 聚酯 | 无标签
环氧-配比方案-25.9.16-45 | 环氧-配比方案 | 环氧-配比方案 | RJ561 | 9.76 | 树脂 | 聚酯 | 无标签
环氧-配比方案-25.9.16-45 | 环氧-配比方案 | 环氧-配比方案 | RJ362 | 5.86 | 树脂 | 聚酯 | 无标签
环氧-配比方案-25.9.16-45 | 环氧-配比方案 | 环氧-配比方案 | RY460 | 2 | 颜料 | 其他 | 无标签
环氧-配比方案-25.9.16-45 | 环氧-配比方案 | 环氧-配比方案 | RF516 | 20 | 固化剂 | 酚醛 | 无标签
环氧-配比方案-25.9.16-45 | 环氧-配比方案 | 环氧-配比方案 | AZ306 | 0.1 | 助剂 | 其他 | 无标签
环氧-配比方案-25.9.16-45 | 环氧-配比方案 | 环氧-配比方案 | 35.7%白浆 | 5.82 | 颜料 | 其他 | 无标签
环氧-配比方案-25.9.16-45 | 环氧-配比方案 | 环氧-配比方案 | 3%气硅混合料 | 1.71 | 助剂 | 其他 | 无标签
环氧-配比方案-25.9.16-45 | 环氧-配比方案 | 环氧-配比方案 | 14.28%炭黑浆料 | 0.74 | 颜料 | 其他 | 无标签
环氧-配比方案-25.9.16-45 | 环氧-配比方案 | 环氧-配比方案 | IA151 | 4.28 | 树脂 | 丙烯酸 | 无标签
环氧-配比方案-25.9.16-45 | 环氧-配比方案 | 环氧-配比方案 | FL815C | 3.65 | 助剂 | 其他 | 无标签
环氧-配比方案-25.9.16-45 | 环氧-配比方案 | 环氧-配比方案 | DBE | 13.72 | 溶剂 | 其他 | 无标签
环氧-配比方案-25.9.16-45 | 环氧-配比方案 | 环氧-配比方案 | AZ135 | 0.34 | 助剂 | 其他 | 无标签
环氧-配比方案-25.9.16-45 | 环氧-配比方案 | 环氧-配比方案 | TZ161 | 3.08 | 溶剂 | 其他 | 无标签
环氧-配比方案-25.9.16-46 | 环氧-配比方案 | 环氧-配比方案 | TF100 | 19.18 | 树脂 | 乙烯基 | 无标签
环氧-配比方案-25.9.16-46 | 环氧-配比方案 | 环氧-配比方案 | TM004 | 13.48 | 溶剂 | 其他 | 无标签
环氧-配比方案-25.9.16-46 | 环氧-配比方案 | 环氧-配比方案 | AS400 | 7.368 | 树脂 | 丙烯酸 | 无标签
环氧-配比方案-25.9.16-46 | 环氧-配比方案 | 环氧-配比方案 | RX170-140 | 36.84 | 树脂 | 丙烯酸 | 无标签
环氧-配比方案-25.9.16-46 | 环氧-配比方案 | 环氧-配比方案 | IR877 | 28.92 | 树脂 | 环氧 | 无标签
环氧-配比方案-25.9.16-46 | 环氧-配比方案 | 环氧-配比方案 | RJ173M | 32.52 | 树脂 | 聚酯 | 无标签
环氧-配比方案-25.9.16-46 | 环氧-配比方案 | 环氧-配比方案 | RJ561 | 9.76 | 树脂 | 聚酯 | 无标签
环氧-配比方案-25.9.16-46 | 环氧-配比方案 | 环氧-配比方案 | RJ362 | 5.86 | 树脂 | 聚酯 | 无标签
环氧-配比方案-25.9.16-46 | 环氧-配比方案 | 环氧-配比方案 | RY460 | 2 | 颜料 | 其他 | 无标签
环氧-配比方案-25.9.16-46 | 环氧-配比方案 | 环氧-配比方案 | RF516 | 20 | 固化剂 | 酚醛 | 无标签
环氧-配比方案-25.9.16-46 | 环氧-配比方案 | 环氧-配比方案 | AZ306 | 0.1 | 助剂 | 其他 | 无标签
环氧-配比方案-25.9.16-46 | 环氧-配比方案 | 环氧-配比方案 | 35.7%白浆 | 5.82 | 颜料 | 其他 | 无标签
环氧-配比方案-25.9.16-46 | 环氧-配比方案 | 环氧-配比方案 | 3%气硅混合料 | 1.71 | 助剂 | 其他 | 无标签
环氧-配比方案-25.9.16-46 | 环氧-配比方案 | 环氧-配比方案 | 14.28%炭黑浆料 | 0.74 | 颜料 | 其他 | 无标签
环氧-配比方案-25.9.16-46 | 环氧-配比方案 | 环氧-配比方案 | IA151 | 5.02 | 树脂 | 丙烯酸 | 无标签
环氧-配比方案-25.9.16-46 | 环氧-配比方案 | 环氧-配比方案 | FL815C | 3.65 | 助剂 | 其他 | 无标签
环氧-配比方案-25.9.16-46 | 环氧-配比方案 | 环氧-配比方案 | DBE | 13.72 | 溶剂 | 其他 | 无标签
环氧-配比方案-25.9.16-46 | 环氧-配比方案 | 环氧-配比方案 | AZ135 | 0.34 | 助剂 | 其他 | 无标签
环氧-配比方案-25.9.16-46 | 环氧-配比方案 | 环氧-配比方案 | TZ161 | 3.08 | 溶剂 | 其他 | 无标签
环氧-配比方案-25.9.18-47 | 环氧-配比方案 | 环氧-配比方案 | TF100 | 19.18 | 树脂 | 乙烯基 | 无标签
环氧-配比方案-25.9.18-47 | 环氧-配比方案 | 环氧-配比方案 | TM004 | 12.58 | 溶剂 | 其他 | 无标签
环氧-配比方案-25.9.18-47 | 环氧-配比方案 | 环氧-配比方案 | AS400 | 5.53 | 树脂 | 丙烯酸 | 无标签
环氧-配比方案-25.9.18-47 | 环氧-配比方案 | 环氧-配比方案 | RX170-140 | 36.84 | 树脂 | 丙烯酸 | 无标签
环氧-配比方案-25.9.18-47 | 环氧-配比方案 | 环氧-配比方案 | IR877 | 28.92 | 树脂 | 环氧 | 无标签
环氧-配比方案-25.9.18-47 | 环氧-配比方案 | 环氧-配比方案 | RJ173M | 32.52 | 树脂 | 聚酯 | 无标签
环氧-配比方案-25.9.18-47 | 环氧-配比方案 | 环氧-配比方案 | RJ561 | 9.76 | 树脂 | 聚酯 | 无标签
环氧-配比方案-25.9.18-47 | 环氧-配比方案 | 环氧-配比方案 | RJ362 | 5.86 | 树脂 | 聚酯 | 无标签
环氧-配比方案-25.9.18-47 | 环氧-配比方案 | 环氧-配比方案 | RY460 | 2 | 颜料 | 其他 | 无标签
环氧-配比方案-25.9.18-47 | 环氧-配比方案 | 环氧-配比方案 | RF516 | 20 | 固化剂 | 酚醛 | 无标签
环氧-配比方案-25.9.18-47 | 环氧-配比方案 | 环氧-配比方案 | 35.7%白浆 | 5.82 | 颜料 | 其他 | 无标签
环氧-配比方案-25.9.18-47 | 环氧-配比方案 | 环氧-配比方案 | 3%气硅混合料 | 1.71 | 助剂 | 其他 | 无标签
环氧-配比方案-25.9.18-47 | 环氧-配比方案 | 环氧-配比方案 | 14.28%炭黑浆料 | 0.74 | 颜料 | 其他 | 无标签
环氧-配比方案-25.9.18-47 | 环氧-配比方案 | 环氧-配比方案 | AL710 | 2 | 树脂 | 丙烯酸 | 无标签
环氧-配比方案-25.9.18-47 | 环氧-配比方案 | 环氧-配比方案 | FL815C | 3.65 | 助剂 | 其他 | 无标签
环氧-配比方案-25.9.18-47 | 环氧-配比方案 | 环氧-配比方案 | DBE | 13.72 | 溶剂 | 其他 | 无标签
环氧-配比方案-25.9.18-47 | 环氧-配比方案 | 环氧-配比方案 | AZ135 | 0.34 | 助剂 | 其他 | 无标签
环氧-配比方案-25.9.18-47 | 环氧-配比方案 | 环氧-配比方案 | TZ161 | 3.08 | 溶剂 | 其他 | 无标签
环氧-配比方案-25.9.18-48 | 环氧-配比方案 | 环氧-配比方案 | TF100 | 19.18 | 树脂 | 乙烯基 | 无标签
环氧-配比方案-25.9.18-48 | 环氧-配比方案 | 环氧-配比方案 | TM004 | 12.58 | 溶剂 | 其他 | 无标签
环氧-配比方案-25.9.18-48 | 环氧-配比方案 | 环氧-配比方案 | AS400 | 7.368 | 树脂 | 丙烯酸 | 无标签
环氧-配比方案-25.9.18-48 | 环氧-配比方案 | 环氧-配比方案 | RX170-140 | 36.84 | 树脂 | 丙烯酸 | 无标签
环氧-配比方案-25.9.18-48 | 环氧-配比方案 | 环氧-配比方案 | IR877 | 28.92 | 树脂 | 环氧 | 无标签
环氧-配比方案-25.9.18-48 | 环氧-配比方案 | 环氧-配比方案 | RJ173M | 32.52 | 树脂 | 聚酯 | 无标签
环氧-配比方案-25.9.18-48 | 环氧-配比方案 | 环氧-配比方案 | RJ561 | 9.76 | 树脂 | 聚酯 | 无标签
环氧-配比方案-25.9.18-48 | 环氧-配比方案 | 环氧-配比方案 | RJ362 | 5.86 | 树脂 | 聚酯 | 无标签
环氧-配比方案-25.9.18-48 | 环氧-配比方案 | 环氧-配比方案 | RY460 | 2 | 颜料 | 其他 | 无标签
环氧-配比方案-25.9.18-48 | 环氧-配比方案 | 环氧-配比方案 | RF516 | 20 | 固化剂 | 酚醛 | 无标签
环氧-配比方案-25.9.18-48 | 环氧-配比方案 | 环氧-配比方案 | 35.7%白浆 | 5.82 | 颜料 | 其他 | 无标签
环氧-配比方案-25.9.18-48 | 环氧-配比方案 | 环氧-配比方案 | 3%气硅混合料 | 1.71 | 助剂 | 其他 | 无标签
环氧-配比方案-25.9.18-48 | 环氧-配比方案 | 环氧-配比方案 | 14.28%炭黑浆料 | 0.74 | 颜料 | 其他 | 无标签
环氧-配比方案-25.9.18-48 | 环氧-配比方案 | 环氧-配比方案 | AL710 | 2 | 树脂 | 丙烯酸 | 无标签
环氧-配比方案-25.9.18-48 | 环氧-配比方案 | 环氧-配比方案 | FL815C | 3.65 | 助剂 | 其他 | 无标签
环氧-配比方案-25.9.18-48 | 环氧-配比方案 | 环氧-配比方案 | DBE | 13.72 | 溶剂 | 其他 | 无标签
环氧-配比方案-25.9.18-48 | 环氧-配比方案 | 环氧-配比方案 | AZ135 | 0.34 | 助剂 | 其他 | 无标签
环氧-配比方案-25.9.18-48 | 环氧-配比方案 | 环氧-配比方案 | TZ161 | 3.08 | 溶剂 | 其他 | 无标签
环氧-配比方案-25.9.18-49 | 环氧-配比方案 | 环氧-配比方案 | TF100 | 19.18 | 树脂 | 乙烯基 | 无标签
环氧-配比方案-25.9.18-49 | 环氧-配比方案 | 环氧-配比方案 | TM004 | 12.58 | 溶剂 | 其他 | 无标签
环氧-配比方案-25.9.18-49 | 环氧-配比方案 | 环氧-配比方案 | AS400 | 5.53 | 树脂 | 丙烯酸 | 无标签
环氧-配比方案-25.9.18-49 | 环氧-配比方案 | 环氧-配比方案 | RX170-140 | 36.84 | 树脂 | 丙烯酸 | 无标签
环氧-配比方案-25.9.18-49 | 环氧-配比方案 | 环氧-配比方案 | IR877 | 28.92 | 树脂 | 环氧 | 无标签
环氧-配比方案-25.9.18-49 | 环氧-配比方案 | 环氧-配比方案 | RJ173M | 32.52 | 树脂 | 聚酯 | 无标签
环氧-配比方案-25.9.18-49 | 环氧-配比方案 | 环氧-配比方案 | RJ561 | 9.76 | 树脂 | 聚酯 | 无标签
环氧-配比方案-25.9.18-49 | 环氧-配比方案 | 环氧-配比方案 | RJ362 | 5.86 | 树脂 | 聚酯 | 无标签
环氧-配比方案-25.9.18-49 | 环氧-配比方案 | 环氧-配比方案 | RY460 | 2 | 颜料 | 其他 | 无标签
环氧-配比方案-25.9.18-49 | 环氧-配比方案 | 环氧-配比方案 | RF516 | 20 | 固化剂 | 酚醛 | 无标签
环氧-配比方案-25.9.18-49 | 环氧-配比方案 | 环氧-配比方案 | 35.7%白浆 | 5.82 | 颜料 | 其他 | 无标签
环氧-配比方案-25.9.18-49 | 环氧-配比方案 | 环氧-配比方案 | 3%气硅混合料 | 1.71 | 助剂 | 其他 | 无标签
环氧-配比方案-25.9.18-49 | 环氧-配比方案 | 环氧-配比方案 | 14.28%炭黑浆料 | 0.74 | 颜料 | 其他 | 无标签
环氧-配比方案-25.9.18-49 | 环氧-配比方案 | 环氧-配比方案 | AL710 | 2 | 树脂 | 丙烯酸 | 无标签
环氧-配比方案-25.9.18-49 | 环氧-配比方案 | 环氧-配比方案 | FL815C | 3.65 | 助剂 | 其他 | 无标签
环氧-配比方案-25.9.18-49 | 环氧-配比方案 | 环氧-配比方案 | DBE | 13.72 | 溶剂 | 其他 | 无标签
环氧-配比方案-25.9.18-49 | 环氧-配比方案 | 环氧-配比方案 | AZ135 | 0.34 | 助剂 | 其他 | 无标签
环氧-配比方案-25.9.18-49 | 环氧-配比方案 | 环氧-配比方案 | TZ161 | 3.08 | 溶剂 | 其他 | 无标签
环氧-配比方案-25.9.18-50 | 环氧-配比方案 | 环氧-配比方案 | TF100 | 19.18 | 树脂 | 乙烯基 | 无标签
环氧-配比方案-25.9.18-50 | 环氧-配比方案 | 环氧-配比方案 | TM004 | 12.58 | 溶剂 | 其他 | 无标签
环氧-配比方案-25.9.18-50 | 环氧-配比方案 | 环氧-配比方案 | AS400 | 7.368 | 树脂 | 丙烯酸 | 无标签
环氧-配比方案-25.9.18-50 | 环氧-配比方案 | 环氧-配比方案 | RX170-140 | 36.84 | 树脂 | 丙烯酸 | 无标签
环氧-配比方案-25.9.18-50 | 环氧-配比方案 | 环氧-配比方案 | IR877 | 28.92 | 树脂 | 环氧 | 无标签
环氧-配比方案-25.9.18-50 | 环氧-配比方案 | 环氧-配比方案 | RJ173M | 32.52 | 树脂 | 聚酯 | 无标签
环氧-配比方案-25.9.18-50 | 环氧-配比方案 | 环氧-配比方案 | RJ561 | 9.76 | 树脂 | 聚酯 | 无标签
环氧-配比方案-25.9.18-50 | 环氧-配比方案 | 环氧-配比方案 | RJ362 | 5.86 | 树脂 | 聚酯 | 无标签
环氧-配比方案-25.9.18-50 | 环氧-配比方案 | 环氧-配比方案 | RY460 | 2 | 颜料 | 其他 | 无标签
环氧-配比方案-25.9.18-50 | 环氧-配比方案 | 环氧-配比方案 | RF516 | 20 | 固化剂 | 酚醛 | 无标签
环氧-配比方案-25.9.18-50 | 环氧-配比方案 | 环氧-配比方案 | 35.7%白浆 | 5.82 | 颜料 | 其他 | 无标签
环氧-配比方案-25.9.18-50 | 环氧-配比方案 | 环氧-配比方案 | 3%气硅混合料 | 1.71 | 助剂 | 其他 | 无标签
环氧-配比方案-25.9.18-50 | 环氧-配比方案 | 环氧-配比方案 | 14.28%炭黑浆料 | 0.74 | 颜料 | 其他 | 无标签
环氧-配比方案-25.9.18-50 | 环氧-配比方案 | 环氧-配比方案 | AL710 | 2 | 树脂 | 丙烯酸 | 无标签
环氧-配比方案-25.9.18-50 | 环氧-配比方案 | 环氧-配比方案 | FL815C | 3.65 | 助剂 | 其他 | 无标签
环氧-配比方案-25.9.18-50 | 环氧-配比方案 | 环氧-配比方案 | DBE | 13.72 | 溶剂 | 其他 | 无标签
环氧-配比方案-25.9.18-50 | 环氧-配比方案 | 环氧-配比方案 | AZ135 | 0.34 | 助剂 | 其他 | 无标签
环氧-配比方案-25.9.18-50 | 环氧-配比方案 | 环氧-配比方案 | TZ161 | 3.08 | 溶剂 | 其他 | 无标签
环氧-配比方案-25.9.19-1-51 | 环氧-配比方案 | 环氧-配比方案 | TF100 | 19.18 | 树脂 | 乙烯基 | 无标签
环氧-配比方案-25.9.19-1-51 | 环氧-配比方案 | 环氧-配比方案 | TM004 | 12.58 | 溶剂 | 其他 | 无标签
环氧-配比方案-25.9.19-1-51 | 环氧-配比方案 | 环氧-配比方案 | AS400 | 5.53 | 树脂 | 丙烯酸 | 无标签
环氧-配比方案-25.9.19-1-51 | 环氧-配比方案 | 环氧-配比方案 | RX170-140 | 36.84 | 树脂 | 丙烯酸 | 无标签
环氧-配比方案-25.9.19-1-51 | 环氧-配比方案 | 环氧-配比方案 | IR877 | 28.92 | 树脂 | 环氧 | 无标签
环氧-配比方案-25.9.19-1-51 | 环氧-配比方案 | 环氧-配比方案 | RJ173M | 32.52 | 树脂 | 聚酯 | 无标签
环氧-配比方案-25.9.19-1-51 | 环氧-配比方案 | 环氧-配比方案 | RJ561 | 9.76 | 树脂 | 聚酯 | 无标签
环氧-配比方案-25.9.19-1-51 | 环氧-配比方案 | 环氧-配比方案 | RJ362 | 5.86 | 树脂 | 聚酯 | 无标签
环氧-配比方案-25.9.19-1-51 | 环氧-配比方案 | 环氧-配比方案 | RY460 | 2 | 颜料 | 其他 | 无标签
环氧-配比方案-25.9.19-1-51 | 环氧-配比方案 | 环氧-配比方案 | RF516 | 20 | 固化剂 | 酚醛 | 无标签
环氧-配比方案-25.9.19-1-51 | 环氧-配比方案 | 环氧-配比方案 | 20%CAB | 0.2 | 助剂 | 其他 | 无标签
环氧-配比方案-25.9.19-1-51 | 环氧-配比方案 | 环氧-配比方案 | 35.7%白浆 | 5.82 | 颜料 | 其他 | 无标签
环氧-配比方案-25.9.19-1-51 | 环氧-配比方案 | 环氧-配比方案 | 3%气硅混合料 | 1.71 | 助剂 | 其他 | 无标签
环氧-配比方案-25.9.19-1-51 | 环氧-配比方案 | 环氧-配比方案 | 14.28%炭黑浆料 | 0.74 | 颜料 | 其他 | 无标签
环氧-配比方案-25.9.19-1-51 | 环氧-配比方案 | 环氧-配比方案 | AL710 | 2 | 树脂 | 丙烯酸 | 无标签
环氧-配比方案-25.9.19-1-51 | 环氧-配比方案 | 环氧-配比方案 | FL815C | 3.65 | 助剂 | 其他 | 无标签
环氧-配比方案-25.9.19-1-51 | 环氧-配比方案 | 环氧-配比方案 | DBE | 13.72 | 溶剂 | 其他 | 无标签
环氧-配比方案-25.9.19-1-51 | 环氧-配比方案 | 环氧-配比方案 | AZ135 | 0.34 | 助剂 | 其他 | 无标签
环氧-配比方案-25.9.19-1-51 | 环氧-配比方案 | 环氧-配比方案 | TZ161 | 4.619 | 溶剂 | 其他 | 无标签
环氧-配比方案-25.9.19-1-52 | 环氧-配比方案 | 环氧-配比方案 | TF100 | 19.18 | 树脂 | 乙烯基 | 无标签
环氧-配比方案-25.9.19-1-52 | 环氧-配比方案 | 环氧-配比方案 | TM004 | 12.58 | 溶剂 | 其他 | 无标签
环氧-配比方案-25.9.19-1-52 | 环氧-配比方案 | 环氧-配比方案 | AS400 | 7.368 | 树脂 | 丙烯酸 | 无标签
环氧-配比方案-25.9.19-1-52 | 环氧-配比方案 | 环氧-配比方案 | RX170-140 | 36.84 | 树脂 | 丙烯酸 | 无标签
环氧-配比方案-25.9.19-1-52 | 环氧-配比方案 | 环氧-配比方案 | IR877 | 28.92 | 树脂 | 环氧 | 无标签
环氧-配比方案-25.9.19-1-52 | 环氧-配比方案 | 环氧-配比方案 | RJ173M | 32.52 | 树脂 | 聚酯 | 无标签
环氧-配比方案-25.9.19-1-52 | 环氧-配比方案 | 环氧-配比方案 | RJ561 | 9.76 | 树脂 | 聚酯 | 无标签
环氧-配比方案-25.9.19-1-52 | 环氧-配比方案 | 环氧-配比方案 | RJ362 | 5.86 | 树脂 | 聚酯 | 无标签
环氧-配比方案-25.9.19-1-52 | 环氧-配比方案 | 环氧-配比方案 | RY460 | 2 | 颜料 | 其他 | 无标签
环氧-配比方案-25.9.19-1-52 | 环氧-配比方案 | 环氧-配比方案 | RF516 | 20 | 固化剂 | 酚醛 | 无标签
环氧-配比方案-25.9.19-1-52 | 环氧-配比方案 | 环氧-配比方案 | 20%CAB | 0.2 | 助剂 | 其他 | 无标签
环氧-配比方案-25.9.19-1-52 | 环氧-配比方案 | 环氧-配比方案 | 35.7%白浆 | 5.82 | 颜料 | 其他 | 无标签
环氧-配比方案-25.9.19-1-52 | 环氧-配比方案 | 环氧-配比方案 | 3%气硅混合料 | 1.71 | 助剂 | 其他 | 无标签
环氧-配比方案-25.9.19-1-52 | 环氧-配比方案 | 环氧-配比方案 | 14.28%炭黑浆料 | 0.74 | 颜料 | 其他 | 无标签
环氧-配比方案-25.9.19-1-52 | 环氧-配比方案 | 环氧-配比方案 | AL710 | 2 | 树脂 | 丙烯酸 | 无标签
环氧-配比方案-25.9.19-1-52 | 环氧-配比方案 | 环氧-配比方案 | FL815C | 3.65 | 助剂 | 其他 | 无标签
环氧-配比方案-25.9.19-1-52 | 环氧-配比方案 | 环氧-配比方案 | DBE | 13.72 | 溶剂 | 其他 | 无标签
环氧-配比方案-25.9.19-1-52 | 环氧-配比方案 | 环氧-配比方案 | AZ135 | 0.34 | 助剂 | 其他 | 无标签
环氧-配比方案-25.9.19-1-52 | 环氧-配比方案 | 环氧-配比方案 | TZ161 | 3.08 | 溶剂 | 其他 | 无标签
环氧-配比方案-25.9.19-1-53 | 环氧-配比方案 | 环氧-配比方案 | TF100 | 19.18 | 树脂 | 乙烯基 | 无标签
环氧-配比方案-25.9.19-1-53 | 环氧-配比方案 | 环氧-配比方案 | TM004 | 12.58 | 溶剂 | 其他 | 无标签
环氧-配比方案-25.9.19-1-53 | 环氧-配比方案 | 环氧-配比方案 | AS400 | 5.53 | 树脂 | 丙烯酸 | 无标签
环氧-配比方案-25.9.19-1-53 | 环氧-配比方案 | 环氧-配比方案 | RX170-140 | 36.84 | 树脂 | 丙烯酸 | 无标签
环氧-配比方案-25.9.19-1-53 | 环氧-配比方案 | 环氧-配比方案 | IR877 | 28.92 | 树脂 | 环氧 | 无标签
环氧-配比方案-25.9.19-1-53 | 环氧-配比方案 | 环氧-配比方案 | RJ173M | 32.52 | 树脂 | 聚酯 | 无标签
环氧-配比方案-25.9.19-1-53 | 环氧-配比方案 | 环氧-配比方案 | RJ561 | 9.76 | 树脂 | 聚酯 | 无标签
环氧-配比方案-25.9.19-1-53 | 环氧-配比方案 | 环氧-配比方案 | RJ362 | 5.86 | 树脂 | 聚酯 | 无标签
环氧-配比方案-25.9.19-1-53 | 环氧-配比方案 | 环氧-配比方案 | RY460 | 2 | 颜料 | 其他 | 无标签
环氧-配比方案-25.9.19-1-53 | 环氧-配比方案 | 环氧-配比方案 | RF516 | 20 | 固化剂 | 酚醛 | 无标签
环氧-配比方案-25.9.19-1-53 | 环氧-配比方案 | 环氧-配比方案 | 20%CAB | 0.2 | 助剂 | 其他 | 无标签
环氧-配比方案-25.9.19-1-53 | 环氧-配比方案 | 环氧-配比方案 | 35.7%白浆 | 5.82 | 颜料 | 其他 | 无标签
环氧-配比方案-25.9.19-1-53 | 环氧-配比方案 | 环氧-配比方案 | 3%气硅混合料 | 1.71 | 助剂 | 其他 | 无标签
环氧-配比方案-25.9.19-1-53 | 环氧-配比方案 | 环氧-配比方案 | 14.28%炭黑浆料 | 0.74 | 颜料 | 其他 | 无标签
环氧-配比方案-25.9.19-1-53 | 环氧-配比方案 | 环氧-配比方案 | AL710 | 2 | 树脂 | 丙烯酸 | 无标签
环氧-配比方案-25.9.19-1-53 | 环氧-配比方案 | 环氧-配比方案 | FL815C | 3.65 | 助剂 | 其他 | 无标签
环氧-配比方案-25.9.19-1-53 | 环氧-配比方案 | 环氧-配比方案 | DBE | 13.72 | 溶剂 | 其他 | 无标签
环氧-配比方案-25.9.19-1-53 | 环氧-配比方案 | 环氧-配比方案 | AZ135 | 0.34 | 助剂 | 其他 | 无标签
环氧-配比方案-25.9.19-1-53 | 环氧-配比方案 | 环氧-配比方案 | TZ161 | 3.08 | 溶剂 | 其他 | 无标签
环氧-配比方案-25.9.19-1-54 | 环氧-配比方案 | 环氧-配比方案 | TF100 | 19.18 | 树脂 | 乙烯基 | 无标签
环氧-配比方案-25.9.19-1-54 | 环氧-配比方案 | 环氧-配比方案 | TM004 | 12.58 | 溶剂 | 其他 | 无标签
环氧-配比方案-25.9.19-1-54 | 环氧-配比方案 | 环氧-配比方案 | AS400 | 7.368 | 树脂 | 丙烯酸 | 无标签
环氧-配比方案-25.9.19-1-54 | 环氧-配比方案 | 环氧-配比方案 | RX170-140 | 36.84 | 树脂 | 丙烯酸 | 无标签
环氧-配比方案-25.9.19-1-54 | 环氧-配比方案 | 环氧-配比方案 | IR877 | 28.92 | 树脂 | 环氧 | 无标签
环氧-配比方案-25.9.19-1-54 | 环氧-配比方案 | 环氧-配比方案 | RJ173M | 32.52 | 树脂 | 聚酯 | 无标签
环氧-配比方案-25.9.19-1-54 | 环氧-配比方案 | 环氧-配比方案 | RJ561 | 9.76 | 树脂 | 聚酯 | 无标签
环氧-配比方案-25.9.19-1-54 | 环氧-配比方案 | 环氧-配比方案 | RJ362 | 5.86 | 树脂 | 聚酯 | 无标签
环氧-配比方案-25.9.19-1-54 | 环氧-配比方案 | 环氧-配比方案 | RY460 | 2 | 颜料 | 其他 | 无标签
环氧-配比方案-25.9.19-1-54 | 环氧-配比方案 | 环氧-配比方案 | RF516 | 20 | 固化剂 | 酚醛 | 无标签
环氧-配比方案-25.9.19-1-54 | 环氧-配比方案 | 环氧-配比方案 | 20%CAB | 0.2 | 助剂 | 其他 | 无标签
环氧-配比方案-25.9.19-1-54 | 环氧-配比方案 | 环氧-配比方案 | 35.7%白浆 | 5.82 | 颜料 | 其他 | 无标签
环氧-配比方案-25.9.19-1-54 | 环氧-配比方案 | 环氧-配比方案 | 3%气硅混合料 | 1.71 | 助剂 | 其他 | 无标签
环氧-配比方案-25.9.19-1-54 | 环氧-配比方案 | 环氧-配比方案 | 14.28%炭黑浆料 | 0.74 | 颜料 | 其他 | 无标签
环氧-配比方案-25.9.19-1-54 | 环氧-配比方案 | 环氧-配比方案 | AL710 | 2 | 树脂 | 丙烯酸 | 无标签
环氧-配比方案-25.9.19-1-54 | 环氧-配比方案 | 环氧-配比方案 | FL815C | 3.65 | 助剂 | 其他 | 无标签
环氧-配比方案-25.9.19-1-54 | 环氧-配比方案 | 环氧-配比方案 | DBE | 13.72 | 溶剂 | 其他 | 无标签
环氧-配比方案-25.9.19-1-54 | 环氧-配比方案 | 环氧-配比方案 | AZ135 | 0.34 | 助剂 | 其他 | 无标签
环氧-配比方案-25.9.19-1-54 | 环氧-配比方案 | 环氧-配比方案 | TZ161 | 3.08 | 溶剂 | 其他 | 无标签
环氧-配比方案-25.9.30-55 | 环氧-配比方案 | 环氧-配比方案 | TF100 | 19.18 | 树脂 | 乙烯基 | 无标签
环氧-配比方案-25.9.30-55 | 环氧-配比方案 | 环氧-配比方案 | TM004 | 12.58 | 溶剂 | 其他 | 无标签
环氧-配比方案-25.9.30-55 | 环氧-配比方案 | 环氧-配比方案 | AS400 | 5.524 | 树脂 | 丙烯酸 | 无标签
环氧-配比方案-25.9.30-55 | 环氧-配比方案 | 环氧-配比方案 | RX170-140 | 36.84 | 树脂 | 丙烯酸 | 无标签
环氧-配比方案-25.9.30-55 | 环氧-配比方案 | 环氧-配比方案 | IR877 | 28.92 | 树脂 | 环氧 | 无标签
环氧-配比方案-25.9.30-55 | 环氧-配比方案 | 环氧-配比方案 | RJ173M | 32.52 | 树脂 | 聚酯 | 无标签
环氧-配比方案-25.9.30-55 | 环氧-配比方案 | 环氧-配比方案 | RJ561 | 9.76 | 树脂 | 聚酯 | 无标签
环氧-配比方案-25.9.30-55 | 环氧-配比方案 | 环氧-配比方案 | RJ362 | 5.86 | 树脂 | 聚酯 | 无标签
环氧-配比方案-25.9.30-55 | 环氧-配比方案 | 环氧-配比方案 | RY460 | 2 | 颜料 | 其他 | 无标签
环氧-配比方案-25.9.30-55 | 环氧-配比方案 | 环氧-配比方案 | RF516 | 20 | 固化剂 | 酚醛 | 无标签
环氧-配比方案-25.9.30-55 | 环氧-配比方案 | 环氧-配比方案 | AZ551 | 0.04 | 助剂 | 其他 | 无标签
环氧-配比方案-25.9.30-55 | 环氧-配比方案 | 环氧-配比方案 | TZ161 | 3.24 | 溶剂 | 其他 | 无标签
环氧-配比方案-25.9.30-55 | 环氧-配比方案 | 环氧-配比方案 | 35.7%白浆-新（无306） | 5.82 | 颜料 | 其他 | 无标签
环氧-配比方案-25.9.30-55 | 环氧-配比方案 | 环氧-配比方案 | 3%气硅混合料 | 1.71 | 助剂 | 其他 | 无标签
环氧-配比方案-25.9.30-55 | 环氧-配比方案 | 环氧-配比方案 | 14.28%炭黑浆料 | 0.74 | 颜料 | 其他 | 无标签
环氧-配比方案-25.9.30-55 | 环氧-配比方案 | 环氧-配比方案 | IA151 | 4.28 | 树脂 | 丙烯酸 | 无标签
环氧-配比方案-25.9.30-55 | 环氧-配比方案 | 环氧-配比方案 | FL815C | 3.65 | 助剂 | 其他 | 无标签
环氧-配比方案-25.9.30-55 | 环氧-配比方案 | 环氧-配比方案 | DBE | 13.72 | 溶剂 | 其他 | 无标签
环氧-配比方案-25.9.30-55 | 环氧-配比方案 | 环氧-配比方案 | AZ135 | 0.34 | 助剂 | 其他 | 无标签
环氧-配比方案-25.9.30-56 | 环氧-配比方案 | 环氧-配比方案 | TF100 | 19.18 | 树脂 | 乙烯基 | 无标签
环氧-配比方案-25.9.30-56 | 环氧-配比方案 | 环氧-配比方案 | TM004 | 12.58 | 溶剂 | 其他 | 无标签
环氧-配比方案-25.9.30-56 | 环氧-配比方案 | 环氧-配比方案 | AS400 | 5.524 | 树脂 | 丙烯酸 | 无标签
环氧-配比方案-25.9.30-56 | 环氧-配比方案 | 环氧-配比方案 | RX170-140 | 36.84 | 树脂 | 丙烯酸 | 无标签
环氧-配比方案-25.9.30-56 | 环氧-配比方案 | 环氧-配比方案 | IR877 | 28.92 | 树脂 | 环氧 | 无标签
环氧-配比方案-25.9.30-56 | 环氧-配比方案 | 环氧-配比方案 | RJ173M | 32.52 | 树脂 | 聚酯 | 无标签
环氧-配比方案-25.9.30-56 | 环氧-配比方案 | 环氧-配比方案 | RJ561 | 9.76 | 树脂 | 聚酯 | 无标签
环氧-配比方案-25.9.30-56 | 环氧-配比方案 | 环氧-配比方案 | RJ362 | 5.86 | 树脂 | 聚酯 | 无标签
环氧-配比方案-25.9.30-56 | 环氧-配比方案 | 环氧-配比方案 | RY460 | 2 | 颜料 | 其他 | 无标签
环氧-配比方案-25.9.30-56 | 环氧-配比方案 | 环氧-配比方案 | RF516 | 20 | 固化剂 | 酚醛 | 无标签
环氧-配比方案-25.9.30-56 | 环氧-配比方案 | 环氧-配比方案 | AZ551 | 0.04 | 助剂 | 其他 | 无标签
环氧-配比方案-25.9.30-56 | 环氧-配比方案 | 环氧-配比方案 | TZ161 | 3.24 | 溶剂 | 其他 | 无标签
环氧-配比方案-25.9.30-56 | 环氧-配比方案 | 环氧-配比方案 | 35.7%白浆-新（无306） | 5.82 | 颜料 | 其他 | 无标签
环氧-配比方案-25.9.30-56 | 环氧-配比方案 | 环氧-配比方案 | 3%气硅混合料 | 1.71 | 助剂 | 其他 | 无标签
环氧-配比方案-25.9.30-56 | 环氧-配比方案 | 环氧-配比方案 | 14.28%炭黑浆料 | 0.74 | 颜料 | 其他 | 无标签
环氧-配比方案-25.9.30-56 | 环氧-配比方案 | 环氧-配比方案 | IA151 | 4.28 | 树脂 | 丙烯酸 | 无标签
环氧-配比方案-25.9.30-56 | 环氧-配比方案 | 环氧-配比方案 | FL815C | 3.65 | 助剂 | 其他 | 无标签
环氧-配比方案-25.9.30-56 | 环氧-配比方案 | 环氧-配比方案 | DBE | 13.72 | 溶剂 | 其他 | 无标签
环氧-配比方案-25.9.30-56 | 环氧-配比方案 | 环氧-配比方案 | AZ135 | 0.34 | 助剂 | 其他 | 无标签
环氧-配比方案-25.9.30-57 | 环氧-配比方案 | 环氧-配比方案 | TF100 | 9.2783 | 树脂 | 乙烯基 | 无标签
环氧-配比方案-25.9.30-57 | 环氧-配比方案 | 环氧-配比方案 | TM004 | 6.0855 | 溶剂 | 其他 | 无标签
环氧-配比方案-25.9.30-57 | 环氧-配比方案 | 环氧-配比方案 | AS400 | 2.6722 | 树脂 | 丙烯酸 | 无标签
环氧-配比方案-25.9.30-57 | 环氧-配比方案 | 环氧-配比方案 | RX170-140 | 17.8212 | 树脂 | 丙烯酸 | 无标签
环氧-配比方案-25.9.30-57 | 环氧-配比方案 | 环氧-配比方案 | IR877 | 13.9899 | 树脂 | 环氧 | 无标签
环氧-配比方案-25.9.30-57 | 环氧-配比方案 | 环氧-配比方案 | RJ173M | 15.7314 | 树脂 | 聚酯 | 无标签
环氧-配比方案-25.9.30-57 | 环氧-配比方案 | 环氧-配比方案 | RJ561 | 4.7214 | 树脂 | 聚酯 | 无标签
环氧-配比方案-25.9.30-57 | 环氧-配比方案 | 环氧-配比方案 | RJ362 | 2.8348 | 树脂 | 聚酯 | 无标签
环氧-配比方案-25.9.30-57 | 环氧-配比方案 | 环氧-配比方案 | RY460 | 0.9675 | 颜料 | 其他 | 无标签
环氧-配比方案-25.9.30-57 | 环氧-配比方案 | 环氧-配比方案 | RF516 | 9.6749 | 固化剂 | 酚醛 | 无标签
环氧-配比方案-25.9.30-57 | 环氧-配比方案 | 环氧-配比方案 | AZ551 | 0.0193 | 助剂 | 其他 | 无标签
环氧-配比方案-25.9.30-57 | 环氧-配比方案 | 环氧-配比方案 | TZ161 | 1.5673 | 溶剂 | 其他 | 无标签
环氧-配比方案-25.9.30-57 | 环氧-配比方案 | 环氧-配比方案 | 35.7%白浆-新（无306） | 2.8154 | 颜料 | 其他 | 无标签
环氧-配比方案-25.9.30-57 | 环氧-配比方案 | 环氧-配比方案 | 3%气硅混合料 | 0.8272 | 助剂 | 其他 | 无标签
环氧-配比方案-25.9.30-57 | 环氧-配比方案 | 环氧-配比方案 | 14.28%炭黑浆料 | 0.358 | 颜料 | 其他 | 无标签
环氧-配比方案-25.9.30-57 | 环氧-配比方案 | 环氧-配比方案 | IA151 | 2.0704 | 树脂 | 丙烯酸 | 无标签
环氧-配比方案-25.9.30-57 | 环氧-配比方案 | 环氧-配比方案 | FL815C | 1.7657 | 助剂 | 其他 | 无标签
环氧-配比方案-25.9.30-57 | 环氧-配比方案 | 环氧-配比方案 | DBE | 6.637 | 溶剂 | 其他 | 无标签
环氧-配比方案-25.9.30-57 | 环氧-配比方案 | 环氧-配比方案 | AZ135 | 0.1645 | 助剂 | 其他 | 无标签
环氧-配比方案-25.9.30-58 | 环氧-配比方案 | 环氧-配比方案 | TF100 | 92.7825 | 树脂 | 乙烯基 | 无标签
环氧-配比方案-25.9.30-58 | 环氧-配比方案 | 环氧-配比方案 | TM004 | 60.8553 | 溶剂 | 其他 | 无标签
环氧-配比方案-25.9.30-58 | 环氧-配比方案 | 环氧-配比方案 | AS400 | 26.7221 | 树脂 | 丙烯酸 | 无标签
环氧-配比方案-25.9.30-58 | 环氧-配比方案 | 环氧-配比方案 | RX170-140 | 178.2121 | 树脂 | 丙烯酸 | 无标签
环氧-配比方案-25.9.30-58 | 环氧-配比方案 | 环氧-配比方案 | IR877 | 139.8994 | 树脂 | 环氧 | 无标签
环氧-配比方案-25.9.30-58 | 环氧-配比方案 | 环氧-配比方案 | RJ173M | 157.3142 | 树脂 | 聚酯 | 无标签
环氧-配比方案-25.9.30-58 | 环氧-配比方案 | 环氧-配比方案 | RJ561 | 47.2136 | 树脂 | 聚酯 | 无标签
环氧-配比方案-25.9.30-58 | 环氧-配比方案 | 环氧-配比方案 | RJ362 | 28.3475 | 树脂 | 聚酯 | 无标签
环氧-配比方案-25.9.30-58 | 环氧-配比方案 | 环氧-配比方案 | RY460 | 9.6749 | 颜料 | 其他 | 无标签
环氧-配比方案-25.9.30-58 | 环氧-配比方案 | 环氧-配比方案 | RF516 | 96.7492 | 固化剂 | 酚醛 | 无标签
环氧-配比方案-25.9.30-58 | 环氧-配比方案 | 环氧-配比方案 | AZ551 | 0.1935 | 助剂 | 其他 | 无标签
环氧-配比方案-25.9.30-58 | 环氧-配比方案 | 环氧-配比方案 | TZ161 | 15.6734 | 溶剂 | 其他 | 无标签
环氧-配比方案-25.9.30-58 | 环氧-配比方案 | 环氧-配比方案 | 35.7%白浆-新（无306） | 28.154 | 颜料 | 其他 | 无标签
环氧-配比方案-25.9.30-58 | 环氧-配比方案 | 环氧-配比方案 | 3%气硅混合料 | 8.2721 | 助剂 | 其他 | 无标签
环氧-配比方案-25.9.30-58 | 环氧-配比方案 | 环氧-配比方案 | 14.28%炭黑浆料 | 3.5797 | 颜料 | 其他 | 无标签
环氧-配比方案-25.9.30-58 | 环氧-配比方案 | 环氧-配比方案 | IA151 | 20.7043 | 树脂 | 丙烯酸 | 无标签
环氧-配比方案-25.9.30-58 | 环氧-配比方案 | 环氧-配比方案 | FL815C | 17.6567 | 助剂 | 其他 | 无标签
环氧-配比方案-25.9.30-58 | 环氧-配比方案 | 环氧-配比方案 | DBE | 66.37 | 溶剂 | 其他 | 无标签
环氧-配比方案-25.9.30-58 | 环氧-配比方案 | 环氧-配比方案 | AZ135 | 1.6447 | 助剂 | 其他 | 无标签
环氧-配比方案-25.11.18-59 | 环氧-配比方案 | 环氧-配比方案 | TF100 | 19.18 | 树脂 | 乙烯基 | 无标签
环氧-配比方案-25.11.18-59 | 环氧-配比方案 | 环氧-配比方案 | TM004 | 12.58 | 溶剂 | 其他 | 无标签
环氧-配比方案-25.11.18-59 | 环氧-配比方案 | 环氧-配比方案 | AS400 | 5.524 | 树脂 | 丙烯酸 | 无标签
环氧-配比方案-25.11.18-59 | 环氧-配比方案 | 环氧-配比方案 | 日本151-PVC | 36.84 | 颜料 | 其他 | 无标签
环氧-配比方案-25.11.18-59 | 环氧-配比方案 | 环氧-配比方案 | IR877 | 28.92 | 树脂 | 环氧 | 无标签
环氧-配比方案-25.11.18-59 | 环氧-配比方案 | 环氧-配比方案 | RJ173M | 28.92 | 树脂 | 聚酯 | 无标签
环氧-配比方案-25.11.18-59 | 环氧-配比方案 | 环氧-配比方案 | IR909 | 32.52 | 树脂 | 环氧 | 无标签
环氧-配比方案-25.11.18-59 | 环氧-配比方案 | 环氧-配比方案 | RJ561 | 9.76 | 树脂 | 聚酯 | 无标签
环氧-配比方案-25.11.18-59 | 环氧-配比方案 | 环氧-配比方案 | RY460 | 2 | 颜料 | 其他 | 无标签
环氧-配比方案-25.11.18-59 | 环氧-配比方案 | 环氧-配比方案 | RF516 | 20 | 固化剂 | 酚醛 | 无标签
环氧-配比方案-25.11.18-59 | 环氧-配比方案 | 环氧-配比方案 | AZ551 | 0.04 | 助剂 | 其他 | 无标签
环氧-配比方案-25.11.18-59 | 环氧-配比方案 | 环氧-配比方案 | TZ161 | 3.24 | 溶剂 | 其他 | 无标签
环氧-配比方案-25.11.18-59 | 环氧-配比方案 | 环氧-配比方案 | 35.7%白浆-新（无306） | 5.82 | 颜料 | 其他 | 无标签
环氧-配比方案-25.11.18-59 | 环氧-配比方案 | 环氧-配比方案 | 14.28%炭黑浆料 | 0.74 | 颜料 | 其他 | 无标签
环氧-配比方案-25.11.18-59 | 环氧-配比方案 | 环氧-配比方案 | IA151 | 4.28 | 树脂 | 丙烯酸 | 无标签
环氧-配比方案-25.11.18-59 | 环氧-配比方案 | 环氧-配比方案 | FL815C | 3.65 | 助剂 | 其他 | 无标签
环氧-配比方案-25.11.18-59 | 环氧-配比方案 | 环氧-配比方案 | TZ221 | 13.72 | 溶剂 | 其他 | 无标签
环氧-配比方案-25.11.18-59 | 环氧-配比方案 | 环氧-配比方案 | AZ135 | 0.34 | 助剂 | 其他 | 无标签
环氧-配比方案-25.11.18-60 | 环氧-配比方案 | 环氧-配比方案 | TF100 | 19.18 | 树脂 | 乙烯基 | 无标签
环氧-配比方案-25.11.18-60 | 环氧-配比方案 | 环氧-配比方案 | TM004 | 12.58 | 溶剂 | 其他 | 无标签
环氧-配比方案-25.11.18-60 | 环氧-配比方案 | 环氧-配比方案 | AS400 | 5.524 | 树脂 | 丙烯酸 | 无标签
环氧-配比方案-25.11.18-60 | 环氧-配比方案 | 环氧-配比方案 | 日本151-PVC | 36.84 | 颜料 | 其他 | 无标签
环氧-配比方案-25.11.18-60 | 环氧-配比方案 | 环氧-配比方案 | IR877 | 28.92 | 树脂 | 环氧 | 无标签
环氧-配比方案-25.11.18-60 | 环氧-配比方案 | 环氧-配比方案 | RJ173M | 1.84 | 树脂 | 聚酯 | 无标签
环氧-配比方案-25.11.18-60 | 环氧-配比方案 | 环氧-配比方案 | IR909 | 61.44 | 树脂 | 环氧 | 无标签
环氧-配比方案-25.11.18-60 | 环氧-配比方案 | 环氧-配比方案 | RJ561 | 9.76 | 树脂 | 聚酯 | 无标签
环氧-配比方案-25.11.18-60 | 环氧-配比方案 | 环氧-配比方案 | RY460 | 2 | 颜料 | 其他 | 无标签
环氧-配比方案-25.11.18-60 | 环氧-配比方案 | 环氧-配比方案 | RF516 | 20 | 固化剂 | 酚醛 | 无标签
环氧-配比方案-25.11.18-60 | 环氧-配比方案 | 环氧-配比方案 | AZ551 | 0.04 | 助剂 | 其他 | 无标签
环氧-配比方案-25.11.18-60 | 环氧-配比方案 | 环氧-配比方案 | TZ161 | 3.24 | 溶剂 | 其他 | 无标签
环氧-配比方案-25.11.18-60 | 环氧-配比方案 | 环氧-配比方案 | 35.7%白浆-新（无306） | 5.82 | 颜料 | 其他 | 无标签
环氧-配比方案-25.11.18-60 | 环氧-配比方案 | 环氧-配比方案 | 14.28%炭黑浆料 | 0.74 | 颜料 | 其他 | 无标签
环氧-配比方案-25.11.18-60 | 环氧-配比方案 | 环氧-配比方案 | IA151 | 4.28 | 树脂 | 丙烯酸 | 无标签
环氧-配比方案-25.11.18-60 | 环氧-配比方案 | 环氧-配比方案 | FL815C | 3.65 | 助剂 | 其他 | 无标签
环氧-配比方案-25.11.18-60 | 环氧-配比方案 | 环氧-配比方案 | TZ221 | 13.72 | 溶剂 | 其他 | 无标签
环氧-配比方案-25.11.18-60 | 环氧-配比方案 | 环氧-配比方案 | AZ135 | 0.34 | 助剂 | 其他 | 无标签
环氧-配比方案-25.11.18-61 | 环氧-配比方案 | 环氧-配比方案 | TF100 | 19.18 | 树脂 | 乙烯基 | 无标签
环氧-配比方案-25.11.18-61 | 环氧-配比方案 | 环氧-配比方案 | TM004 | 12.58 | 溶剂 | 其他 | 无标签
环氧-配比方案-25.11.18-61 | 环氧-配比方案 | 环氧-配比方案 | AS400 | 5.524 | 树脂 | 丙烯酸 | 无标签
环氧-配比方案-25.11.18-61 | 环氧-配比方案 | 环氧-配比方案 | 日本151-PVC | 36.84 | 颜料 | 其他 | 无标签
环氧-配比方案-25.11.18-61 | 环氧-配比方案 | 环氧-配比方案 | IR909 | 32.52 | 树脂 | 环氧 | 无标签
环氧-配比方案-25.11.18-61 | 环氧-配比方案 | 环氧-配比方案 | RJ561 | 9.76 | 树脂 | 聚酯 | 无标签
环氧-配比方案-25.11.18-61 | 环氧-配比方案 | 环氧-配比方案 | RY460 | 2 | 颜料 | 其他 | 无标签
环氧-配比方案-25.11.18-61 | 环氧-配比方案 | 环氧-配比方案 | RF516 | 20 | 固化剂 | 酚醛 | 无标签
环氧-配比方案-25.11.18-61 | 环氧-配比方案 | 环氧-配比方案 | AZ551 | 0.04 | 助剂 | 其他 | 无标签
环氧-配比方案-25.11.18-61 | 环氧-配比方案 | 环氧-配比方案 | TZ161 | 3.24 | 溶剂 | 其他 | 无标签
环氧-配比方案-25.11.18-61 | 环氧-配比方案 | 环氧-配比方案 | 35.7%白浆-新（无306） | 5.82 | 颜料 | 其他 | 无标签
环氧-配比方案-25.11.18-61 | 环氧-配比方案 | 环氧-配比方案 | 14.28%炭黑浆料 | 0.74 | 颜料 | 其他 | 无标签
环氧-配比方案-25.11.18-61 | 环氧-配比方案 | 环氧-配比方案 | IA151 | 4.28 | 树脂 | 丙烯酸 | 无标签
环氧-配比方案-25.11.18-61 | 环氧-配比方案 | 环氧-配比方案 | FL815C | 3.65 | 助剂 | 其他 | 无标签
环氧-配比方案-25.11.18-61 | 环氧-配比方案 | 环氧-配比方案 | TZ221 | 13.72 | 溶剂 | 其他 | 无标签
环氧-配比方案-25.11.18-61 | 环氧-配比方案 | 环氧-配比方案 | AZ135 | 0.34 | 助剂 | 其他 | 无标签
环氧-配比方案-25.11.18-62 | 环氧-配比方案 | 环氧-配比方案 | TF100 | 19.18 | 树脂 | 乙烯基 | 无标签
环氧-配比方案-25.11.18-62 | 环氧-配比方案 | 环氧-配比方案 | TM004 | 8.93 | 溶剂 | 其他 | 无标签
环氧-配比方案-25.11.18-62 | 环氧-配比方案 | 环氧-配比方案 | AS400 | 36.204 | 树脂 | 丙烯酸 | 无标签
环氧-配比方案-25.11.18-62 | 环氧-配比方案 | 环氧-配比方案 | 日本151-PVC | 36.84 | 颜料 | 其他 | 无标签
环氧-配比方案-25.11.18-62 | 环氧-配比方案 | 环氧-配比方案 | IR909 | 9.76 | 树脂 | 环氧 | 无标签
环氧-配比方案-25.11.18-62 | 环氧-配比方案 | 环氧-配比方案 | RJ561 | 5.86 | 树脂 | 聚酯 | 无标签
环氧-配比方案-25.11.18-62 | 环氧-配比方案 | 环氧-配比方案 | RY460 | 2 | 颜料 | 其他 | 无标签
环氧-配比方案-25.11.18-62 | 环氧-配比方案 | 环氧-配比方案 | RF516 | 20 | 固化剂 | 酚醛 | 无标签
环氧-配比方案-25.11.18-62 | 环氧-配比方案 | 环氧-配比方案 | AZ551 | 0.04 | 助剂 | 其他 | 无标签
环氧-配比方案-25.11.18-62 | 环氧-配比方案 | 环氧-配比方案 | TZ161 | 0.5 | 溶剂 | 其他 | 无标签
环氧-配比方案-25.11.18-62 | 环氧-配比方案 | 环氧-配比方案 | 35.7%白浆-新（无306） | 5.82 | 颜料 | 其他 | 无标签
环氧-配比方案-25.11.18-62 | 环氧-配比方案 | 环氧-配比方案 | 14.28%炭黑浆料 | 1.71 | 颜料 | 其他 | 无标签
环氧-配比方案-25.11.18-62 | 环氧-配比方案 | 环氧-配比方案 | IA151 | 0.74 | 树脂 | 丙烯酸 | 无标签
环氧-配比方案-25.11.18-62 | 环氧-配比方案 | 环氧-配比方案 | FL815C | 4.28 | 助剂 | 其他 | 无标签
环氧-配比方案-25.11.18-62 | 环氧-配比方案 | 环氧-配比方案 | TZ221 | 7.3 | 溶剂 | 其他 | 无标签
环氧-配比方案-25.11.18-62 | 环氧-配比方案 | 环氧-配比方案 | AZ135 | 13.72 | 助剂 | 其他 | 无标签
环氧-配比方案-25.11.24-63 | 环氧-配比方案 | 环氧-配比方案 | TF100 | 19.18 | 树脂 | 乙烯基 | 无标签
环氧-配比方案-25.11.24-63 | 环氧-配比方案 | 环氧-配比方案 | TM004 | 12.58 | 溶剂 | 其他 | 无标签
环氧-配比方案-25.11.24-63 | 环氧-配比方案 | 环氧-配比方案 | AS400 | 5.52 | 树脂 | 丙烯酸 | 无标签
环氧-配比方案-25.11.24-63 | 环氧-配比方案 | 环氧-配比方案 | 日本151-PVC | 36.84 | 颜料 | 其他 | 无标签
环氧-配比方案-25.11.24-63 | 环氧-配比方案 | 环氧-配比方案 | RJ173M | 28.92 | 树脂 | 聚酯 | 无标签
环氧-配比方案-25.11.24-63 | 环氧-配比方案 | 环氧-配比方案 | IR909 | 32.52 | 树脂 | 环氧 | 无标签
环氧-配比方案-25.11.24-63 | 环氧-配比方案 | 环氧-配比方案 | IR868 | 10 | 树脂 | 环氧 | 无标签
环氧-配比方案-25.11.24-63 | 环氧-配比方案 | 环氧-配比方案 | RJ362 | 6 | 树脂 | 聚酯 | 无标签
环氧-配比方案-25.11.24-63 | 环氧-配比方案 | 环氧-配比方案 | RY460 | 2 | 颜料 | 其他 | 无标签
环氧-配比方案-25.11.24-63 | 环氧-配比方案 | 环氧-配比方案 | RF516 | 20 | 固化剂 | 酚醛 | 无标签
环氧-配比方案-25.11.24-63 | 环氧-配比方案 | 环氧-配比方案 | AZ551 | 0.04 | 助剂 | 其他 | 无标签
环氧-配比方案-25.11.24-63 | 环氧-配比方案 | 环氧-配比方案 | TZ161 | 3.24 | 溶剂 | 其他 | 无标签
环氧-配比方案-25.11.24-63 | 环氧-配比方案 | 环氧-配比方案 | 35.7%白浆-新（无306） | 5.82 | 颜料 | 其他 | 无标签
环氧-配比方案-25.11.24-63 | 环氧-配比方案 | 环氧-配比方案 | 14.28%炭黑浆料 | 0.74 | 颜料 | 其他 | 无标签
环氧-配比方案-25.11.24-63 | 环氧-配比方案 | 环氧-配比方案 | IA151 | 4.28 | 树脂 | 丙烯酸 | 无标签
环氧-配比方案-25.11.24-63 | 环氧-配比方案 | 环氧-配比方案 | FL815C | 4 | 助剂 | 其他 | 无标签
环氧-配比方案-25.11.24-63 | 环氧-配比方案 | 环氧-配比方案 | TZ221 | 13.72 | 溶剂 | 其他 | 无标签
环氧-配比方案-25.11.24-63 | 环氧-配比方案 | 环氧-配比方案 | AZ135 | 0.34 | 助剂 | 其他 | 无标签
环氧-配比方案-25.11.24-64 | 环氧-配比方案 | 环氧-配比方案 | TF100 | 19.18 | 树脂 | 乙烯基 | 无标签
环氧-配比方案-25.11.24-64 | 环氧-配比方案 | 环氧-配比方案 | TM004 | 12.58 | 溶剂 | 其他 | 无标签
环氧-配比方案-25.11.24-64 | 环氧-配比方案 | 环氧-配比方案 | AS400 | 5.52 | 树脂 | 丙烯酸 | 无标签
环氧-配比方案-25.11.24-64 | 环氧-配比方案 | 环氧-配比方案 | 日本151-PVC | 36.84 | 颜料 | 其他 | 无标签
环氧-配比方案-25.11.24-64 | 环氧-配比方案 | 环氧-配比方案 | RJ173M | 28.92 | 树脂 | 聚酯 | 无标签
环氧-配比方案-25.11.24-64 | 环氧-配比方案 | 环氧-配比方案 | IR909 | 32.52 | 树脂 | 环氧 | 无标签
环氧-配比方案-25.11.24-64 | 环氧-配比方案 | 环氧-配比方案 | IR868 | 10 | 树脂 | 环氧 | 无标签
环氧-配比方案-25.11.24-64 | 环氧-配比方案 | 环氧-配比方案 | RJ362 | 6 | 树脂 | 聚酯 | 无标签
环氧-配比方案-25.11.24-64 | 环氧-配比方案 | 环氧-配比方案 | RY460 | 2 | 颜料 | 其他 | 无标签
环氧-配比方案-25.11.24-64 | 环氧-配比方案 | 环氧-配比方案 | RF516 | 20 | 固化剂 | 酚醛 | 无标签
环氧-配比方案-25.11.24-64 | 环氧-配比方案 | 环氧-配比方案 | AZ551 | 0.04 | 助剂 | 其他 | 无标签
环氧-配比方案-25.11.24-64 | 环氧-配比方案 | 环氧-配比方案 | TZ161 | 3.24 | 溶剂 | 其他 | 无标签
环氧-配比方案-25.11.24-64 | 环氧-配比方案 | 环氧-配比方案 | 35.7%白浆-新（无306） | 5.82 | 颜料 | 其他 | 无标签
环氧-配比方案-25.11.24-64 | 环氧-配比方案 | 环氧-配比方案 | 14.28%炭黑浆料 | 0.74 | 颜料 | 其他 | 无标签
环氧-配比方案-25.11.24-64 | 环氧-配比方案 | 环氧-配比方案 | IA151 | 4.28 | 树脂 | 丙烯酸 | 无标签
环氧-配比方案-25.11.24-64 | 环氧-配比方案 | 环氧-配比方案 | FL815C | 4 | 助剂 | 其他 | 无标签
环氧-配比方案-25.11.24-64 | 环氧-配比方案 | 环氧-配比方案 | TZ221 | 13.72 | 溶剂 | 其他 | 无标签
环氧-配比方案-25.11.24-64 | 环氧-配比方案 | 环氧-配比方案 | AZ135 | 0.34 | 助剂 | 其他 | 无标签
环氧-配比方案-25.11.24-65 | 环氧-配比方案 | 环氧-配比方案 | TF100 | 19.18 | 树脂 | 乙烯基 | 无标签
环氧-配比方案-25.11.24-65 | 环氧-配比方案 | 环氧-配比方案 | TM004 | 12.58 | 溶剂 | 其他 | 无标签
环氧-配比方案-25.11.24-65 | 环氧-配比方案 | 环氧-配比方案 | AS400 | 5.52 | 树脂 | 丙烯酸 | 无标签
环氧-配比方案-25.11.24-65 | 环氧-配比方案 | 环氧-配比方案 | 日本151-PVC | 36.84 | 颜料 | 其他 | 无标签
环氧-配比方案-25.11.24-65 | 环氧-配比方案 | 环氧-配比方案 | RJ173M | 28.92 | 树脂 | 聚酯 | 无标签
环氧-配比方案-25.11.24-65 | 环氧-配比方案 | 环氧-配比方案 | IR909 | 32.52 | 树脂 | 环氧 | 无标签
环氧-配比方案-25.11.24-65 | 环氧-配比方案 | 环氧-配比方案 | IR868 | 10 | 树脂 | 环氧 | 无标签
环氧-配比方案-25.11.24-65 | 环氧-配比方案 | 环氧-配比方案 | RJ362 | 6 | 树脂 | 聚酯 | 无标签
环氧-配比方案-25.11.24-65 | 环氧-配比方案 | 环氧-配比方案 | RY460 | 2 | 颜料 | 其他 | 无标签
环氧-配比方案-25.11.24-65 | 环氧-配比方案 | 环氧-配比方案 | RF516 | 10 | 固化剂 | 酚醛 | 无标签
环氧-配比方案-25.11.24-65 | 环氧-配比方案 | 环氧-配比方案 | AZ551 | 0.04 | 助剂 | 其他 | 无标签
环氧-配比方案-25.11.24-65 | 环氧-配比方案 | 环氧-配比方案 | TZ161 | 3.24 | 溶剂 | 其他 | 无标签
环氧-配比方案-25.11.24-65 | 环氧-配比方案 | 环氧-配比方案 | 35.7%白浆-新（无306） | 5.82 | 颜料 | 其他 | 无标签
环氧-配比方案-25.11.24-65 | 环氧-配比方案 | 环氧-配比方案 | 14.28%炭黑浆料 | 0.74 | 颜料 | 其他 | 无标签
环氧-配比方案-25.11.24-65 | 环氧-配比方案 | 环氧-配比方案 | IA151 | 4.28 | 树脂 | 丙烯酸 | 无标签
环氧-配比方案-25.11.24-65 | 环氧-配比方案 | 环氧-配比方案 | FL815C | 4 | 助剂 | 其他 | 无标签
环氧-配比方案-25.11.24-65 | 环氧-配比方案 | 环氧-配比方案 | TZ221 | 13.72 | 溶剂 | 其他 | 无标签
环氧-配比方案-25.11.24-65 | 环氧-配比方案 | 环氧-配比方案 | AZ135 | 0.34 | 助剂 | 其他 | 无标签
环氧-配比方案-25.11.24-66 | 环氧-配比方案 | 环氧-配比方案 | TF100 | 19.18 | 树脂 | 乙烯基 | 无标签
环氧-配比方案-25.11.24-66 | 环氧-配比方案 | 环氧-配比方案 | TM004 | 12.58 | 溶剂 | 其他 | 无标签
环氧-配比方案-25.11.24-66 | 环氧-配比方案 | 环氧-配比方案 | AS400 | 5.52 | 树脂 | 丙烯酸 | 无标签
环氧-配比方案-25.11.24-66 | 环氧-配比方案 | 环氧-配比方案 | 日本151-PVC | 36.84 | 颜料 | 其他 | 无标签
环氧-配比方案-25.11.24-66 | 环氧-配比方案 | 环氧-配比方案 | RJ173M | 28.92 | 树脂 | 聚酯 | 无标签
环氧-配比方案-25.11.24-66 | 环氧-配比方案 | 环氧-配比方案 | IR909 | 32.52 | 树脂 | 环氧 | 无标签
环氧-配比方案-25.11.24-66 | 环氧-配比方案 | 环氧-配比方案 | IR868 | 10 | 树脂 | 环氧 | 无标签
环氧-配比方案-25.11.24-66 | 环氧-配比方案 | 环氧-配比方案 | RJ362 | 6 | 树脂 | 聚酯 | 无标签
环氧-配比方案-25.11.24-66 | 环氧-配比方案 | 环氧-配比方案 | RY460 | 2 | 颜料 | 其他 | 无标签
环氧-配比方案-25.11.24-66 | 环氧-配比方案 | 环氧-配比方案 | RF516 | 20 | 固化剂 | 酚醛 | 无标签
环氧-配比方案-25.11.24-66 | 环氧-配比方案 | 环氧-配比方案 | AZ551 | 0.04 | 助剂 | 其他 | 无标签
环氧-配比方案-25.11.24-66 | 环氧-配比方案 | 环氧-配比方案 | TZ161 | 3.24 | 溶剂 | 其他 | 无标签
环氧-配比方案-25.11.24-66 | 环氧-配比方案 | 环氧-配比方案 | 35.7%白浆-新（无306） | 5.82 | 颜料 | 其他 | 无标签
环氧-配比方案-25.11.24-66 | 环氧-配比方案 | 环氧-配比方案 | 14.28%炭黑浆料 | 0.74 | 颜料 | 其他 | 无标签
环氧-配比方案-25.11.24-66 | 环氧-配比方案 | 环氧-配比方案 | IA151 | 4.28 | 树脂 | 丙烯酸 | 无标签
环氧-配比方案-25.11.24-66 | 环氧-配比方案 | 环氧-配比方案 | FL815C | 4 | 助剂 | 其他 | 无标签
环氧-配比方案-25.11.24-66 | 环氧-配比方案 | 环氧-配比方案 | TZ221 | 13.72 | 溶剂 | 其他 | 无标签
环氧-配比方案-25.11.24-66 | 环氧-配比方案 | 环氧-配比方案 | AZ135 | 0.34 | 助剂 | 其他 | 无标签
环氧-配比方案-25.11.24-67 | 环氧-配比方案 | 环氧-配比方案 | TF100 | 19.18 | 树脂 | 乙烯基 | 无标签
环氧-配比方案-25.11.24-67 | 环氧-配比方案 | 环氧-配比方案 | TM004 | 12.58 | 溶剂 | 其他 | 无标签
环氧-配比方案-25.11.24-67 | 环氧-配比方案 | 环氧-配比方案 | AS400 | 5.52 | 树脂 | 丙烯酸 | 无标签
环氧-配比方案-25.11.24-67 | 环氧-配比方案 | 环氧-配比方案 | 日本151-PVC | 36.84 | 颜料 | 其他 | 无标签
环氧-配比方案-25.11.24-67 | 环氧-配比方案 | 环氧-配比方案 | RJ173M | 28.92 | 树脂 | 聚酯 | 无标签
环氧-配比方案-25.11.24-67 | 环氧-配比方案 | 环氧-配比方案 | IR909 | 32.52 | 树脂 | 环氧 | 无标签
环氧-配比方案-25.11.24-67 | 环氧-配比方案 | 环氧-配比方案 | IR868 | 10 | 树脂 | 环氧 | 无标签
环氧-配比方案-25.11.24-67 | 环氧-配比方案 | 环氧-配比方案 | RJ362 | 6 | 树脂 | 聚酯 | 无标签
环氧-配比方案-25.11.24-67 | 环氧-配比方案 | 环氧-配比方案 | RF516 | 20 | 固化剂 | 酚醛 | 无标签
环氧-配比方案-25.11.24-67 | 环氧-配比方案 | 环氧-配比方案 | AZ551 | 0.04 | 助剂 | 其他 | 无标签
环氧-配比方案-25.11.24-67 | 环氧-配比方案 | 环氧-配比方案 | TZ161 | 3.24 | 溶剂 | 其他 | 无标签
环氧-配比方案-25.11.24-67 | 环氧-配比方案 | 环氧-配比方案 | 35.7%白浆-新（无306） | 5.82 | 颜料 | 其他 | 无标签
环氧-配比方案-25.11.24-67 | 环氧-配比方案 | 环氧-配比方案 | 14.28%炭黑浆料 | 0.74 | 颜料 | 其他 | 无标签
环氧-配比方案-25.11.24-67 | 环氧-配比方案 | 环氧-配比方案 | IA151 | 4.28 | 树脂 | 丙烯酸 | 无标签
环氧-配比方案-25.11.24-67 | 环氧-配比方案 | 环氧-配比方案 | FL815C | 4 | 助剂 | 其他 | 无标签
环氧-配比方案-25.11.24-67 | 环氧-配比方案 | 环氧-配比方案 | TZ221 | 13.72 | 溶剂 | 其他 | 无标签
环氧-配比方案-25.11.24-67 | 环氧-配比方案 | 环氧-配比方案 | AZ135 | 0.34 | 助剂 | 其他 | 无标签
环氧-配比方案-25.11.24-68 | 环氧-配比方案 | 环氧-配比方案 | TF100 | 19.18 | 树脂 | 乙烯基 | 无标签
环氧-配比方案-25.11.24-68 | 环氧-配比方案 | 环氧-配比方案 | TM004 | 12.58 | 溶剂 | 其他 | 无标签
环氧-配比方案-25.11.24-68 | 环氧-配比方案 | 环氧-配比方案 | AS400 | 5.52 | 树脂 | 丙烯酸 | 无标签
环氧-配比方案-25.11.24-68 | 环氧-配比方案 | 环氧-配比方案 | 日本151-PVC | 36.84 | 颜料 | 其他 | 无标签
环氧-配比方案-25.11.24-68 | 环氧-配比方案 | 环氧-配比方案 | RJ173M | 28.92 | 树脂 | 聚酯 | 无标签
环氧-配比方案-25.11.24-68 | 环氧-配比方案 | 环氧-配比方案 | IR868 | 10 | 树脂 | 环氧 | 无标签
环氧-配比方案-25.11.24-68 | 环氧-配比方案 | 环氧-配比方案 | RJ362 | 6 | 树脂 | 聚酯 | 无标签
环氧-配比方案-25.11.24-68 | 环氧-配比方案 | 环氧-配比方案 | RF516 | 10 | 固化剂 | 酚醛 | 无标签
环氧-配比方案-25.11.24-68 | 环氧-配比方案 | 环氧-配比方案 | AZ551 | 0.04 | 助剂 | 其他 | 无标签
环氧-配比方案-25.11.24-68 | 环氧-配比方案 | 环氧-配比方案 | TZ161 | 3.24 | 溶剂 | 其他 | 无标签
环氧-配比方案-25.11.24-68 | 环氧-配比方案 | 环氧-配比方案 | 35.7%白浆-新（无306） | 5.82 | 颜料 | 其他 | 无标签
环氧-配比方案-25.11.24-68 | 环氧-配比方案 | 环氧-配比方案 | 14.28%炭黑浆料 | 0.74 | 颜料 | 其他 | 无标签
环氧-配比方案-25.11.24-68 | 环氧-配比方案 | 环氧-配比方案 | IA151 | 4.28 | 树脂 | 丙烯酸 | 无标签
环氧-配比方案-25.11.24-68 | 环氧-配比方案 | 环氧-配比方案 | FL815C | 4 | 助剂 | 其他 | 无标签
环氧-配比方案-25.11.24-68 | 环氧-配比方案 | 环氧-配比方案 | TZ221 | 13.72 | 溶剂 | 其他 | 无标签
环氧-配比方案-25.11.24-68 | 环氧-配比方案 | 环氧-配比方案 | AZ135 | 0.34 | 助剂 | 其他 | 无标签
环氧-配比方案-25.11.24-1-69 | 环氧-配比方案 | 环氧-配比方案 | TF100 | 19.18 | 树脂 | 乙烯基 | 无标签
环氧-配比方案-25.11.24-1-69 | 环氧-配比方案 | 环氧-配比方案 | TM004 | 12.58 | 溶剂 | 其他 | 无标签
环氧-配比方案-25.11.24-1-69 | 环氧-配比方案 | 环氧-配比方案 | AS400 | 5.524 | 树脂 | 丙烯酸 | 无标签
环氧-配比方案-25.11.24-1-69 | 环氧-配比方案 | 环氧-配比方案 | RX170-140 | 36.84 | 树脂 | 丙烯酸 | 无标签
环氧-配比方案-25.11.24-1-69 | 环氧-配比方案 | 环氧-配比方案 | RJ173M | 28.92 | 树脂 | 聚酯 | 无标签
环氧-配比方案-25.11.24-1-69 | 环氧-配比方案 | 环氧-配比方案 | IR909 | 32.52 | 树脂 | 环氧 | 无标签
环氧-配比方案-25.11.24-1-69 | 环氧-配比方案 | 环氧-配比方案 | IR868 | 10 | 树脂 | 环氧 | 无标签
环氧-配比方案-25.11.24-1-69 | 环氧-配比方案 | 环氧-配比方案 | RJ362 | 6 | 树脂 | 聚酯 | 无标签
环氧-配比方案-25.11.24-1-69 | 环氧-配比方案 | 环氧-配比方案 | RY075N | 2 | 颜料 | 其他 | 无标签
环氧-配比方案-25.11.24-1-69 | 环氧-配比方案 | 环氧-配比方案 | RF516 | 20 | 固化剂 | 酚醛 | 无标签
环氧-配比方案-25.11.24-1-69 | 环氧-配比方案 | 环氧-配比方案 | AZ551 | 0.04 | 助剂 | 其他 | 无标签
环氧-配比方案-25.11.24-1-69 | 环氧-配比方案 | 环氧-配比方案 | TZ161 | 3.24 | 溶剂 | 其他 | 无标签
环氧-配比方案-25.11.24-1-69 | 环氧-配比方案 | 环氧-配比方案 | 35.7%白浆 | 5.82 | 颜料 | 其他 | 无标签
环氧-配比方案-25.11.24-1-69 | 环氧-配比方案 | 环氧-配比方案 | 3%气硅 | 1.71 | 助剂 | 其他 | 无标签
环氧-配比方案-25.11.24-1-69 | 环氧-配比方案 | 环氧-配比方案 | 14.28%炭黑浆料 | 0.74 | 颜料 | 其他 | 无标签
环氧-配比方案-25.11.24-1-69 | 环氧-配比方案 | 环氧-配比方案 | IA151 | 4.28 | 树脂 | 丙烯酸 | 无标签
环氧-配比方案-25.11.24-1-69 | 环氧-配比方案 | 环氧-配比方案 | FL815C | 3.65 | 助剂 | 其他 | 无标签
环氧-配比方案-25.11.24-1-69 | 环氧-配比方案 | 环氧-配比方案 | TZ221 | 13.72 | 溶剂 | 其他 | 无标签
环氧-配比方案-25.11.24-1-69 | 环氧-配比方案 | 环氧-配比方案 | AZ135 | 0.34 | 助剂 | 其他 | 无标签
环氧-配比方案-25.11.24-1-70 | 环氧-配比方案 | 环氧-配比方案 | TF100 | 19.18 | 树脂 | 乙烯基 | 无标签
环氧-配比方案-25.11.24-1-70 | 环氧-配比方案 | 环氧-配比方案 | TM004 | 12.58 | 溶剂 | 其他 | 无标签
环氧-配比方案-25.11.24-1-70 | 环氧-配比方案 | 环氧-配比方案 | AS400 | 5.524 | 树脂 | 丙烯酸 | 无标签
环氧-配比方案-25.11.24-1-70 | 环氧-配比方案 | 环氧-配比方案 | RX170-140 | 36.84 | 树脂 | 丙烯酸 | 无标签
环氧-配比方案-25.11.24-1-70 | 环氧-配比方案 | 环氧-配比方案 | RJ173M | 28.92 | 树脂 | 聚酯 | 无标签
环氧-配比方案-25.11.24-1-70 | 环氧-配比方案 | 环氧-配比方案 | IR909 | 32.52 | 树脂 | 环氧 | 无标签
环氧-配比方案-25.11.24-1-70 | 环氧-配比方案 | 环氧-配比方案 | IR868 | 10 | 树脂 | 环氧 | 无标签
环氧-配比方案-25.11.24-1-70 | 环氧-配比方案 | 环氧-配比方案 | RJ362 | 6 | 树脂 | 聚酯 | 无标签
环氧-配比方案-25.11.24-1-70 | 环氧-配比方案 | 环氧-配比方案 | RY075N | 2 | 颜料 | 其他 | 无标签
环氧-配比方案-25.11.24-1-70 | 环氧-配比方案 | 环氧-配比方案 | RF516 | 20 | 固化剂 | 酚醛 | 无标签
环氧-配比方案-25.11.24-1-70 | 环氧-配比方案 | 环氧-配比方案 | AZ551 | 0.04 | 助剂 | 其他 | 无标签
环氧-配比方案-25.11.24-1-70 | 环氧-配比方案 | 环氧-配比方案 | TZ161 | 3.24 | 溶剂 | 其他 | 无标签
环氧-配比方案-25.11.24-1-70 | 环氧-配比方案 | 环氧-配比方案 | 35.7%白浆 | 5.82 | 颜料 | 其他 | 无标签
环氧-配比方案-25.11.24-1-70 | 环氧-配比方案 | 环氧-配比方案 | 14.28%炭黑浆料 | 0.74 | 颜料 | 其他 | 无标签
环氧-配比方案-25.11.24-1-70 | 环氧-配比方案 | 环氧-配比方案 | IA151 | 4.28 | 树脂 | 丙烯酸 | 无标签
环氧-配比方案-25.11.24-1-70 | 环氧-配比方案 | 环氧-配比方案 | FL815C | 3.65 | 助剂 | 其他 | 无标签
环氧-配比方案-25.11.24-1-70 | 环氧-配比方案 | 环氧-配比方案 | TZ221 | 13.72 | 溶剂 | 其他 | 无标签
环氧-配比方案-25.11.24-1-70 | 环氧-配比方案 | 环氧-配比方案 | AZ135 | 0.34 | 助剂 | 其他 | 无标签
环氧-配比方案-25.11.24-2-71 | 环氧-配比方案 | 环氧-配比方案 | TF100 | 19.18 | 树脂 | 乙烯基 | 无标签
环氧-配比方案-25.11.24-2-71 | 环氧-配比方案 | 环氧-配比方案 | TM004 | 12.58 | 溶剂 | 其他 | 无标签
环氧-配比方案-25.11.24-2-71 | 环氧-配比方案 | 环氧-配比方案 | AS400 | 5.524 | 树脂 | 丙烯酸 | 无标签
环氧-配比方案-25.11.24-2-71 | 环氧-配比方案 | 环氧-配比方案 | 日本151-PVC | 36.84 | 颜料 | 其他 | 无标签
环氧-配比方案-25.11.24-2-71 | 环氧-配比方案 | 环氧-配比方案 | RJ173M | 28.92 | 树脂 | 聚酯 | 无标签
环氧-配比方案-25.11.24-2-71 | 环氧-配比方案 | 环氧-配比方案 | IR909 | 32.52 | 树脂 | 环氧 | 无标签
环氧-配比方案-25.11.24-2-71 | 环氧-配比方案 | 环氧-配比方案 | IR868 | 10 | 树脂 | 环氧 | 无标签
环氧-配比方案-25.11.24-2-71 | 环氧-配比方案 | 环氧-配比方案 | RJ362 | 6 | 树脂 | 聚酯 | 无标签
环氧-配比方案-25.11.24-2-71 | 环氧-配比方案 | 环氧-配比方案 | RY075N | 2 | 颜料 | 其他 | 无标签
环氧-配比方案-25.11.24-2-71 | 环氧-配比方案 | 环氧-配比方案 | RF516 | 20 | 固化剂 | 酚醛 | 无标签
环氧-配比方案-25.11.24-2-71 | 环氧-配比方案 | 环氧-配比方案 | AZ551 | 0.04 | 助剂 | 其他 | 无标签
环氧-配比方案-25.11.24-2-71 | 环氧-配比方案 | 环氧-配比方案 | TZ161 | 3.24 | 溶剂 | 其他 | 无标签
环氧-配比方案-25.11.24-2-71 | 环氧-配比方案 | 环氧-配比方案 | 35.7%白浆 | 5.82 | 颜料 | 其他 | 无标签
环氧-配比方案-25.11.24-2-71 | 环氧-配比方案 | 环氧-配比方案 | 3%气硅 | 1.71 | 助剂 | 其他 | 无标签
环氧-配比方案-25.11.24-2-71 | 环氧-配比方案 | 环氧-配比方案 | 14.28%炭黑浆料 | 0.74 | 颜料 | 其他 | 无标签
环氧-配比方案-25.11.24-2-71 | 环氧-配比方案 | 环氧-配比方案 | IA151 | 4.28 | 树脂 | 丙烯酸 | 无标签
环氧-配比方案-25.11.24-2-71 | 环氧-配比方案 | 环氧-配比方案 | FL815C | 3.65 | 助剂 | 其他 | 无标签
环氧-配比方案-25.11.24-2-71 | 环氧-配比方案 | 环氧-配比方案 | TZ221 | 13.72 | 溶剂 | 其他 | 无标签
环氧-配比方案-25.11.24-2-71 | 环氧-配比方案 | 环氧-配比方案 | AZ135 | 0.34 | 助剂 | 其他 | 无标签
环氧-配比方案-25.11.24-2-72 | 环氧-配比方案 | 环氧-配比方案 | TF100 | 19.18 | 树脂 | 乙烯基 | 无标签
环氧-配比方案-25.11.24-2-72 | 环氧-配比方案 | 环氧-配比方案 | TM004 | 12.58 | 溶剂 | 其他 | 无标签
环氧-配比方案-25.11.24-2-72 | 环氧-配比方案 | 环氧-配比方案 | AS400 | 5.524 | 树脂 | 丙烯酸 | 无标签
环氧-配比方案-25.11.24-2-72 | 环氧-配比方案 | 环氧-配比方案 | 日本151-PVC | 36.84 | 颜料 | 其他 | 无标签
环氧-配比方案-25.11.24-2-72 | 环氧-配比方案 | 环氧-配比方案 | RJ173M | 28.92 | 树脂 | 聚酯 | 无标签
环氧-配比方案-25.11.24-2-72 | 环氧-配比方案 | 环氧-配比方案 | IR909 | 32.52 | 树脂 | 环氧 | 无标签
环氧-配比方案-25.11.24-2-72 | 环氧-配比方案 | 环氧-配比方案 | IR868 | 10 | 树脂 | 环氧 | 无标签
环氧-配比方案-25.11.24-2-72 | 环氧-配比方案 | 环氧-配比方案 | RJ362 | 6 | 树脂 | 聚酯 | 无标签
环氧-配比方案-25.11.24-2-72 | 环氧-配比方案 | 环氧-配比方案 | RY075N | 2 | 颜料 | 其他 | 无标签
环氧-配比方案-25.11.24-2-72 | 环氧-配比方案 | 环氧-配比方案 | RF516 | 20 | 固化剂 | 酚醛 | 无标签
环氧-配比方案-25.11.24-2-72 | 环氧-配比方案 | 环氧-配比方案 | AZ551 | 0.04 | 助剂 | 其他 | 无标签
环氧-配比方案-25.11.24-2-72 | 环氧-配比方案 | 环氧-配比方案 | TZ161 | 3.24 | 溶剂 | 其他 | 无标签
环氧-配比方案-25.11.24-2-72 | 环氧-配比方案 | 环氧-配比方案 | 35.7%白浆 | 5.82 | 颜料 | 其他 | 无标签
环氧-配比方案-25.11.24-2-72 | 环氧-配比方案 | 环氧-配比方案 | 14.28%炭黑浆料 | 0.74 | 颜料 | 其他 | 无标签
环氧-配比方案-25.11.24-2-72 | 环氧-配比方案 | 环氧-配比方案 | IA151 | 4.28 | 树脂 | 丙烯酸 | 无标签
环氧-配比方案-25.11.24-2-72 | 环氧-配比方案 | 环氧-配比方案 | FL815C | 3.65 | 助剂 | 其他 | 无标签
环氧-配比方案-25.11.24-2-72 | 环氧-配比方案 | 环氧-配比方案 | TZ221 | 13.72 | 溶剂 | 其他 | 无标签
环氧-配比方案-25.11.24-2-72 | 环氧-配比方案 | 环氧-配比方案 | AZ135 | 0.34 | 助剂 | 其他 | 无标签
环氧-配比方案-25.11.25-73 | 环氧-配比方案 | 环氧-配比方案 | TF100 | 19.18 | 树脂 | 乙烯基 | 无标签
环氧-配比方案-25.11.25-73 | 环氧-配比方案 | 环氧-配比方案 | TM004 | 12.58 | 溶剂 | 其他 | 无标签
环氧-配比方案-25.11.25-73 | 环氧-配比方案 | 环氧-配比方案 | AS400 | 5.52 | 树脂 | 丙烯酸 | 无标签
环氧-配比方案-25.11.25-73 | 环氧-配比方案 | 环氧-配比方案 | 日本151-PVC | 36.84 | 颜料 | 其他 | 无标签
环氧-配比方案-25.11.25-73 | 环氧-配比方案 | 环氧-配比方案 | RJ173M | 28.92 | 树脂 | 聚酯 | 无标签
环氧-配比方案-25.11.25-73 | 环氧-配比方案 | 环氧-配比方案 | IR909 | 32.52 | 树脂 | 环氧 | 无标签
环氧-配比方案-25.11.25-73 | 环氧-配比方案 | 环氧-配比方案 | IR868 | 10 | 树脂 | 环氧 | 无标签
环氧-配比方案-25.11.25-73 | 环氧-配比方案 | 环氧-配比方案 | RJ362 | 6 | 树脂 | 聚酯 | 无标签
环氧-配比方案-25.11.25-73 | 环氧-配比方案 | 环氧-配比方案 | RY460 | 2 | 颜料 | 其他 | 无标签
环氧-配比方案-25.11.25-73 | 环氧-配比方案 | 环氧-配比方案 | RY075N | 2 | 颜料 | 其他 | 无标签
环氧-配比方案-25.11.25-73 | 环氧-配比方案 | 环氧-配比方案 | RF516 | 20 | 固化剂 | 酚醛 | 无标签
环氧-配比方案-25.11.25-73 | 环氧-配比方案 | 环氧-配比方案 | RF160 | 10 | 固化剂 | 酚醛 | 无标签
环氧-配比方案-25.11.25-73 | 环氧-配比方案 | 环氧-配比方案 | AZ551 | 0.04 | 助剂 | 其他 | 无标签
环氧-配比方案-25.11.25-73 | 环氧-配比方案 | 环氧-配比方案 | TZ161 | 3.24 | 溶剂 | 其他 | 无标签
环氧-配比方案-25.11.25-73 | 环氧-配比方案 | 环氧-配比方案 | IA151 | 4.28 | 树脂 | 丙烯酸 | 无标签
环氧-配比方案-25.11.25-73 | 环氧-配比方案 | 环氧-配比方案 | FL815C | 4 | 助剂 | 其他 | 无标签
环氧-配比方案-25.11.25-73 | 环氧-配比方案 | 环氧-配比方案 | TZ221 | 13.72 | 溶剂 | 其他 | 无标签
环氧-配比方案-25.11.25-73 | 环氧-配比方案 | 环氧-配比方案 | AZ135 | 0.34 | 助剂 | 其他 | 无标签
环氧-配比方案-25.11.25-74 | 环氧-配比方案 | 环氧-配比方案 | TF100 | 19.18 | 树脂 | 乙烯基 | 无标签
环氧-配比方案-25.11.25-74 | 环氧-配比方案 | 环氧-配比方案 | TM004 | 12.58 | 溶剂 | 其他 | 无标签
环氧-配比方案-25.11.25-74 | 环氧-配比方案 | 环氧-配比方案 | AS400 | 5.52 | 树脂 | 丙烯酸 | 无标签
环氧-配比方案-25.11.25-74 | 环氧-配比方案 | 环氧-配比方案 | 日本151-PVC | 36.84 | 颜料 | 其他 | 无标签
环氧-配比方案-25.11.25-74 | 环氧-配比方案 | 环氧-配比方案 | RJ173M | 28.92 | 树脂 | 聚酯 | 无标签
环氧-配比方案-25.11.25-74 | 环氧-配比方案 | 环氧-配比方案 | IR909 | 32.52 | 树脂 | 环氧 | 无标签
环氧-配比方案-25.11.25-74 | 环氧-配比方案 | 环氧-配比方案 | IR868 | 10 | 树脂 | 环氧 | 无标签
环氧-配比方案-25.11.25-74 | 环氧-配比方案 | 环氧-配比方案 | RJ362 | 6 | 树脂 | 聚酯 | 无标签
环氧-配比方案-25.11.25-74 | 环氧-配比方案 | 环氧-配比方案 | RY460 | 2 | 颜料 | 其他 | 无标签
环氧-配比方案-25.11.25-74 | 环氧-配比方案 | 环氧-配比方案 | RY075N | 2 | 颜料 | 其他 | 无标签
环氧-配比方案-25.11.25-74 | 环氧-配比方案 | 环氧-配比方案 | RF516 | 20 | 固化剂 | 酚醛 | 无标签
环氧-配比方案-25.11.25-74 | 环氧-配比方案 | 环氧-配比方案 | RF160 | 10 | 固化剂 | 酚醛 | 无标签
环氧-配比方案-25.11.25-74 | 环氧-配比方案 | 环氧-配比方案 | AZ551 | 0.04 | 助剂 | 其他 | 无标签
环氧-配比方案-25.11.25-74 | 环氧-配比方案 | 环氧-配比方案 | TZ161 | 3.24 | 溶剂 | 其他 | 无标签
环氧-配比方案-25.11.25-74 | 环氧-配比方案 | 环氧-配比方案 | IA151 | 4.28 | 树脂 | 丙烯酸 | 无标签
环氧-配比方案-25.11.25-74 | 环氧-配比方案 | 环氧-配比方案 | FL815C | 4 | 助剂 | 其他 | 无标签
环氧-配比方案-25.11.25-74 | 环氧-配比方案 | 环氧-配比方案 | TZ221 | 13.72 | 溶剂 | 其他 | 无标签
环氧-配比方案-25.11.25-74 | 环氧-配比方案 | 环氧-配比方案 | AZ135 | 0.34 | 助剂 | 其他 | 无标签
环氧-配比方案-25.11.25-75 | 环氧-配比方案 | 环氧-配比方案 | TF100 | 19.18 | 树脂 | 乙烯基 | 无标签
环氧-配比方案-25.11.25-75 | 环氧-配比方案 | 环氧-配比方案 | TM004 | 12.58 | 溶剂 | 其他 | 无标签
环氧-配比方案-25.11.25-75 | 环氧-配比方案 | 环氧-配比方案 | AS400 | 5.52 | 树脂 | 丙烯酸 | 无标签
环氧-配比方案-25.11.25-75 | 环氧-配比方案 | 环氧-配比方案 | 日本151-PVC | 36.84 | 颜料 | 其他 | 无标签
环氧-配比方案-25.11.25-75 | 环氧-配比方案 | 环氧-配比方案 | RJ173M | 28.92 | 树脂 | 聚酯 | 无标签
环氧-配比方案-25.11.25-75 | 环氧-配比方案 | 环氧-配比方案 | IR909 | 32.52 | 树脂 | 环氧 | 无标签
环氧-配比方案-25.11.25-75 | 环氧-配比方案 | 环氧-配比方案 | IR868 | 10 | 树脂 | 环氧 | 无标签
环氧-配比方案-25.11.25-75 | 环氧-配比方案 | 环氧-配比方案 | RJ362 | 6 | 树脂 | 聚酯 | 无标签
环氧-配比方案-25.11.25-75 | 环氧-配比方案 | 环氧-配比方案 | RY460 | 2 | 颜料 | 其他 | 无标签
环氧-配比方案-25.11.25-75 | 环氧-配比方案 | 环氧-配比方案 | RY075N | 2 | 颜料 | 其他 | 无标签
环氧-配比方案-25.11.25-75 | 环氧-配比方案 | 环氧-配比方案 | RF516 | 10 | 固化剂 | 酚醛 | 无标签
环氧-配比方案-25.11.25-75 | 环氧-配比方案 | 环氧-配比方案 | AZ551 | 0.04 | 助剂 | 其他 | 无标签
环氧-配比方案-25.11.25-75 | 环氧-配比方案 | 环氧-配比方案 | TZ161 | 3.24 | 溶剂 | 其他 | 无标签
环氧-配比方案-25.11.25-75 | 环氧-配比方案 | 环氧-配比方案 | IA151 | 4.28 | 树脂 | 丙烯酸 | 无标签
环氧-配比方案-25.11.25-75 | 环氧-配比方案 | 环氧-配比方案 | FL815C | 4 | 助剂 | 其他 | 无标签
环氧-配比方案-25.11.25-75 | 环氧-配比方案 | 环氧-配比方案 | TZ221 | 13.72 | 溶剂 | 其他 | 无标签
环氧-配比方案-25.11.25-75 | 环氧-配比方案 | 环氧-配比方案 | AZ135 | 0.34 | 助剂 | 其他 | 无标签
环氧-配比方案-25.11.25-76 | 环氧-配比方案 | 环氧-配比方案 | TF100 | 19.18 | 树脂 | 乙烯基 | 无标签
环氧-配比方案-25.11.25-76 | 环氧-配比方案 | 环氧-配比方案 | TM004 | 12.58 | 溶剂 | 其他 | 无标签
环氧-配比方案-25.11.25-76 | 环氧-配比方案 | 环氧-配比方案 | AS400 | 5.52 | 树脂 | 丙烯酸 | 无标签
环氧-配比方案-25.11.25-76 | 环氧-配比方案 | 环氧-配比方案 | 日本151-PVC | 36.84 | 颜料 | 其他 | 无标签
环氧-配比方案-25.11.25-76 | 环氧-配比方案 | 环氧-配比方案 | RJ173M | 28.92 | 树脂 | 聚酯 | 无标签
环氧-配比方案-25.11.25-76 | 环氧-配比方案 | 环氧-配比方案 | IR909 | 32.52 | 树脂 | 环氧 | 无标签
环氧-配比方案-25.11.25-76 | 环氧-配比方案 | 环氧-配比方案 | IR868 | 10 | 树脂 | 环氧 | 无标签
环氧-配比方案-25.11.25-76 | 环氧-配比方案 | 环氧-配比方案 | RJ362 | 6 | 树脂 | 聚酯 | 无标签
环氧-配比方案-25.11.25-76 | 环氧-配比方案 | 环氧-配比方案 | RY460 | 2 | 颜料 | 其他 | 无标签
环氧-配比方案-25.11.25-76 | 环氧-配比方案 | 环氧-配比方案 | RY075N | 2 | 颜料 | 其他 | 无标签
环氧-配比方案-25.11.25-76 | 环氧-配比方案 | 环氧-配比方案 | RF516 | 20 | 固化剂 | 酚醛 | 无标签
环氧-配比方案-25.11.25-76 | 环氧-配比方案 | 环氧-配比方案 | AZ551 | 0.04 | 助剂 | 其他 | 无标签
环氧-配比方案-25.11.25-76 | 环氧-配比方案 | 环氧-配比方案 | TZ161 | 3.24 | 溶剂 | 其他 | 无标签
环氧-配比方案-25.11.25-76 | 环氧-配比方案 | 环氧-配比方案 | IA151 | 4.28 | 树脂 | 丙烯酸 | 无标签
环氧-配比方案-25.11.25-76 | 环氧-配比方案 | 环氧-配比方案 | FL815C | 4 | 助剂 | 其他 | 无标签
环氧-配比方案-25.11.25-76 | 环氧-配比方案 | 环氧-配比方案 | TZ221 | 13.72 | 溶剂 | 其他 | 无标签
环氧-配比方案-25.11.25-76 | 环氧-配比方案 | 环氧-配比方案 | AZ135 | 0.34 | 助剂 | 其他 | 无标签
环氧-配比方案-25.11.25-77 | 环氧-配比方案 | 环氧-配比方案 | TF100 | 19.18 | 树脂 | 乙烯基 | 无标签
环氧-配比方案-25.11.25-77 | 环氧-配比方案 | 环氧-配比方案 | TM004 | 12.58 | 溶剂 | 其他 | 无标签
环氧-配比方案-25.11.25-77 | 环氧-配比方案 | 环氧-配比方案 | AS400 | 5.52 | 树脂 | 丙烯酸 | 无标签
环氧-配比方案-25.11.25-77 | 环氧-配比方案 | 环氧-配比方案 | 日本151-PVC | 36.84 | 颜料 | 其他 | 无标签
环氧-配比方案-25.11.25-77 | 环氧-配比方案 | 环氧-配比方案 | RJ173M | 28.92 | 树脂 | 聚酯 | 无标签
环氧-配比方案-25.11.25-77 | 环氧-配比方案 | 环氧-配比方案 | IR909 | 32.52 | 树脂 | 环氧 | 无标签
环氧-配比方案-25.11.25-77 | 环氧-配比方案 | 环氧-配比方案 | IR868 | 10 | 树脂 | 环氧 | 无标签
环氧-配比方案-25.11.25-77 | 环氧-配比方案 | 环氧-配比方案 | RJ362 | 6 | 树脂 | 聚酯 | 无标签
环氧-配比方案-25.11.25-77 | 环氧-配比方案 | 环氧-配比方案 | RF516 | 20 | 固化剂 | 酚醛 | 无标签
环氧-配比方案-25.11.25-77 | 环氧-配比方案 | 环氧-配比方案 | AZ551 | 0.04 | 助剂 | 其他 | 无标签
环氧-配比方案-25.11.25-77 | 环氧-配比方案 | 环氧-配比方案 | TZ161 | 3.24 | 溶剂 | 其他 | 无标签
环氧-配比方案-25.11.25-77 | 环氧-配比方案 | 环氧-配比方案 | IA151 | 4.28 | 树脂 | 丙烯酸 | 无标签
环氧-配比方案-25.11.25-77 | 环氧-配比方案 | 环氧-配比方案 | FL815C | 4 | 助剂 | 其他 | 无标签
环氧-配比方案-25.11.25-77 | 环氧-配比方案 | 环氧-配比方案 | TZ221 | 13.72 | 溶剂 | 其他 | 无标签
环氧-配比方案-25.11.25-77 | 环氧-配比方案 | 环氧-配比方案 | AZ135 | 0.34 | 助剂 | 其他 | 无标签
环氧-配比方案-25.11.25-78 | 环氧-配比方案 | 环氧-配比方案 | TF100 | 19.18 | 树脂 | 乙烯基 | 无标签
环氧-配比方案-25.11.25-78 | 环氧-配比方案 | 环氧-配比方案 | TM004 | 12.58 | 溶剂 | 其他 | 无标签
环氧-配比方案-25.11.25-78 | 环氧-配比方案 | 环氧-配比方案 | AS400 | 5.52 | 树脂 | 丙烯酸 | 无标签
环氧-配比方案-25.11.25-78 | 环氧-配比方案 | 环氧-配比方案 | 日本151-PVC | 36.84 | 颜料 | 其他 | 无标签
环氧-配比方案-25.11.25-78 | 环氧-配比方案 | 环氧-配比方案 | RJ173M | 28.92 | 树脂 | 聚酯 | 无标签
环氧-配比方案-25.11.25-78 | 环氧-配比方案 | 环氧-配比方案 | IR868 | 10 | 树脂 | 环氧 | 无标签
环氧-配比方案-25.11.25-78 | 环氧-配比方案 | 环氧-配比方案 | RJ362 | 6 | 树脂 | 聚酯 | 无标签
环氧-配比方案-25.11.25-78 | 环氧-配比方案 | 环氧-配比方案 | RF516 | 10 | 固化剂 | 酚醛 | 无标签
环氧-配比方案-25.11.25-78 | 环氧-配比方案 | 环氧-配比方案 | AZ551 | 0.04 | 助剂 | 其他 | 无标签
环氧-配比方案-25.11.25-78 | 环氧-配比方案 | 环氧-配比方案 | TZ161 | 3.24 | 溶剂 | 其他 | 无标签
环氧-配比方案-25.11.25-78 | 环氧-配比方案 | 环氧-配比方案 | IA151 | 4.28 | 树脂 | 丙烯酸 | 无标签
环氧-配比方案-25.11.25-78 | 环氧-配比方案 | 环氧-配比方案 | FL815C | 4 | 助剂 | 其他 | 无标签
环氧-配比方案-25.11.25-78 | 环氧-配比方案 | 环氧-配比方案 | TZ221 | 13.72 | 溶剂 | 其他 | 无标签
环氧-配比方案-25.11.25-78 | 环氧-配比方案 | 环氧-配比方案 | AZ135 | 0.34 | 助剂 | 其他 | 无标签
环氧-配比方案-25.11.26-79 | 环氧-配比方案 | 环氧-配比方案 | TF100 | 19.18 | 树脂 | 乙烯基 | 无标签
环氧-配比方案-25.11.26-79 | 环氧-配比方案 | 环氧-配比方案 | TM004 | 12.58 | 溶剂 | 其他 | 无标签
环氧-配比方案-25.11.26-79 | 环氧-配比方案 | 环氧-配比方案 | AS400 | 5.524 | 树脂 | 丙烯酸 | 无标签
环氧-配比方案-25.11.26-79 | 环氧-配比方案 | 环氧-配比方案 | RX170-140 | 36.84 | 树脂 | 丙烯酸 | 无标签
环氧-配比方案-25.11.26-79 | 环氧-配比方案 | 环氧-配比方案 | RJ173M | 28.92 | 树脂 | 聚酯 | 无标签
环氧-配比方案-25.11.26-79 | 环氧-配比方案 | 环氧-配比方案 | IR909 | 32.52 | 树脂 | 环氧 | 无标签
环氧-配比方案-25.11.26-79 | 环氧-配比方案 | 环氧-配比方案 | IR868 | 10 | 树脂 | 环氧 | 无标签
环氧-配比方案-25.11.26-79 | 环氧-配比方案 | 环氧-配比方案 | RJ362 | 6 | 树脂 | 聚酯 | 无标签
环氧-配比方案-25.11.26-79 | 环氧-配比方案 | 环氧-配比方案 | RY075N | 2 | 颜料 | 其他 | 无标签
环氧-配比方案-25.11.26-79 | 环氧-配比方案 | 环氧-配比方案 | RF516 | 20 | 固化剂 | 酚醛 | 无标签
环氧-配比方案-25.11.26-79 | 环氧-配比方案 | 环氧-配比方案 | AZ551 | 0.04 | 助剂 | 其他 | 无标签
环氧-配比方案-25.11.26-79 | 环氧-配比方案 | 环氧-配比方案 | TZ161 | 3.24 | 溶剂 | 其他 | 无标签
环氧-配比方案-25.11.26-79 | 环氧-配比方案 | 环氧-配比方案 | IA151 | 4.28 | 树脂 | 丙烯酸 | 无标签
环氧-配比方案-25.11.26-79 | 环氧-配比方案 | 环氧-配比方案 | FL815C | 4 | 助剂 | 其他 | 无标签
环氧-配比方案-25.11.26-79 | 环氧-配比方案 | 环氧-配比方案 | TZ221 | 13.72 | 溶剂 | 其他 | 无标签
环氧-配比方案-25.11.26-79 | 环氧-配比方案 | 环氧-配比方案 | AZ135 | 0.34 | 助剂 | 其他 | 无标签
环氧-配比方案-25.11.26-80 | 环氧-配比方案 | 环氧-配比方案 | TF100 | 19.18 | 树脂 | 乙烯基 | 无标签
环氧-配比方案-25.11.26-80 | 环氧-配比方案 | 环氧-配比方案 | TM004 | 12.58 | 溶剂 | 其他 | 无标签
环氧-配比方案-25.11.26-80 | 环氧-配比方案 | 环氧-配比方案 | AS400 | 5.524 | 树脂 | 丙烯酸 | 无标签
环氧-配比方案-25.11.26-80 | 环氧-配比方案 | 环氧-配比方案 | RX170-140 | 36.84 | 树脂 | 丙烯酸 | 无标签
环氧-配比方案-25.11.26-80 | 环氧-配比方案 | 环氧-配比方案 | RJ173M | 28.92 | 树脂 | 聚酯 | 无标签
环氧-配比方案-25.11.26-80 | 环氧-配比方案 | 环氧-配比方案 | IR909 | 32.52 | 树脂 | 环氧 | 无标签
环氧-配比方案-25.11.26-80 | 环氧-配比方案 | 环氧-配比方案 | IR868 | 10 | 树脂 | 环氧 | 无标签
环氧-配比方案-25.11.26-80 | 环氧-配比方案 | 环氧-配比方案 | RJ362 | 6 | 树脂 | 聚酯 | 无标签
环氧-配比方案-25.11.26-80 | 环氧-配比方案 | 环氧-配比方案 | RY075N | 2 | 颜料 | 其他 | 无标签
环氧-配比方案-25.11.26-80 | 环氧-配比方案 | 环氧-配比方案 | RF516 | 20 | 固化剂 | 酚醛 | 无标签
环氧-配比方案-25.11.26-80 | 环氧-配比方案 | 环氧-配比方案 | AZ551 | 0.04 | 助剂 | 其他 | 无标签
环氧-配比方案-25.11.26-80 | 环氧-配比方案 | 环氧-配比方案 | TZ161 | 3.24 | 溶剂 | 其他 | 无标签
环氧-配比方案-25.11.26-80 | 环氧-配比方案 | 环氧-配比方案 | IA151 | 4.28 | 树脂 | 丙烯酸 | 无标签
环氧-配比方案-25.11.26-80 | 环氧-配比方案 | 环氧-配比方案 | FL815C | 4 | 助剂 | 其他 | 无标签
环氧-配比方案-25.11.26-80 | 环氧-配比方案 | 环氧-配比方案 | TZ221 | 13.72 | 溶剂 | 其他 | 无标签
环氧-配比方案-25.11.26-80 | 环氧-配比方案 | 环氧-配比方案 | AZ135 | 0.34 | 助剂 | 其他 | 无标签
环氧-配比方案-25.11.26-1-81 | 环氧-配比方案 | 环氧-配比方案 | TF100 | 24.18 | 树脂 | 乙烯基 | 无标签
环氧-配比方案-25.11.26-1-81 | 环氧-配比方案 | 环氧-配比方案 | TM004 | 12.58 | 溶剂 | 其他 | 无标签
环氧-配比方案-25.11.26-1-81 | 环氧-配比方案 | 环氧-配比方案 | AS400 | 5.52 | 树脂 | 丙烯酸 | 无标签
环氧-配比方案-25.11.26-1-81 | 环氧-配比方案 | 环氧-配比方案 | 日本151-PVC | 36.84 | 颜料 | 其他 | 无标签
环氧-配比方案-25.11.26-1-81 | 环氧-配比方案 | 环氧-配比方案 | IR877 | 28.92 | 树脂 | 环氧 | 无标签
环氧-配比方案-25.11.26-1-81 | 环氧-配比方案 | 环氧-配比方案 | RJ173M | 32.52 | 树脂 | 聚酯 | 无标签
环氧-配比方案-25.11.26-1-81 | 环氧-配比方案 | 环氧-配比方案 | IR868 | 10 | 树脂 | 环氧 | 无标签
环氧-配比方案-25.11.26-1-81 | 环氧-配比方案 | 环氧-配比方案 | RJ362 | 6 | 树脂 | 聚酯 | 无标签
环氧-配比方案-25.11.26-1-81 | 环氧-配比方案 | 环氧-配比方案 | RY075N | 2 | 颜料 | 其他 | 无标签
环氧-配比方案-25.11.26-1-81 | 环氧-配比方案 | 环氧-配比方案 | RF516 | 10 | 固化剂 | 酚醛 | 无标签
环氧-配比方案-25.11.26-1-81 | 环氧-配比方案 | 环氧-配比方案 | RF160 | 10 | 固化剂 | 酚醛 | 无标签
环氧-配比方案-25.11.26-1-81 | 环氧-配比方案 | 环氧-配比方案 | AZ551 | 0.04 | 助剂 | 其他 | 无标签
环氧-配比方案-25.11.26-1-81 | 环氧-配比方案 | 环氧-配比方案 | TZ161 | 8.24 | 溶剂 | 其他 | 无标签
环氧-配比方案-25.11.26-1-81 | 环氧-配比方案 | 环氧-配比方案 | 35.7%白浆-新（无306） | 5.82 | 颜料 | 其他 | 无标签
环氧-配比方案-25.11.26-1-81 | 环氧-配比方案 | 环氧-配比方案 | 3%气硅 | 1.74 | 助剂 | 其他 | 无标签
环氧-配比方案-25.11.26-1-81 | 环氧-配比方案 | 环氧-配比方案 | 14.28%炭黑浆料 | 0.74 | 颜料 | 其他 | 无标签
环氧-配比方案-25.11.26-1-81 | 环氧-配比方案 | 环氧-配比方案 | IA151 | 4.28 | 树脂 | 丙烯酸 | 无标签
环氧-配比方案-25.11.26-1-81 | 环氧-配比方案 | 环氧-配比方案 | FL815C | 4 | 助剂 | 其他 | 无标签
环氧-配比方案-25.11.26-1-81 | 环氧-配比方案 | 环氧-配比方案 | TZ221 | 3.72 | 溶剂 | 其他 | 无标签
环氧-配比方案-25.11.26-1-81 | 环氧-配比方案 | 环氧-配比方案 | AZ135 | 0.34 | 助剂 | 其他 | 无标签
环氧-配比方案-25.11.26-1-82 | 环氧-配比方案 | 环氧-配比方案 | TF100 | 24.18 | 树脂 | 乙烯基 | 无标签
环氧-配比方案-25.11.26-1-82 | 环氧-配比方案 | 环氧-配比方案 | TM004 | 12.58 | 溶剂 | 其他 | 无标签
环氧-配比方案-25.11.26-1-82 | 环氧-配比方案 | 环氧-配比方案 | AS400 | 5.52 | 树脂 | 丙烯酸 | 无标签
环氧-配比方案-25.11.26-1-82 | 环氧-配比方案 | 环氧-配比方案 | 日本151-PVC | 36.84 | 颜料 | 其他 | 无标签
环氧-配比方案-25.11.26-1-82 | 环氧-配比方案 | 环氧-配比方案 | IR877 | 28.92 | 树脂 | 环氧 | 无标签
环氧-配比方案-25.11.26-1-82 | 环氧-配比方案 | 环氧-配比方案 | RJ173M | 32.52 | 树脂 | 聚酯 | 无标签
环氧-配比方案-25.11.26-1-82 | 环氧-配比方案 | 环氧-配比方案 | IR868 | 10 | 树脂 | 环氧 | 无标签
环氧-配比方案-25.11.26-1-82 | 环氧-配比方案 | 环氧-配比方案 | RJ362 | 6 | 树脂 | 聚酯 | 无标签
环氧-配比方案-25.11.26-1-82 | 环氧-配比方案 | 环氧-配比方案 | RY075N | 2 | 颜料 | 其他 | 无标签
环氧-配比方案-25.11.26-1-82 | 环氧-配比方案 | 环氧-配比方案 | RF516 | 10 | 固化剂 | 酚醛 | 无标签
环氧-配比方案-25.11.26-1-82 | 环氧-配比方案 | 环氧-配比方案 | RF160 | 10 | 固化剂 | 酚醛 | 无标签
环氧-配比方案-25.11.26-1-82 | 环氧-配比方案 | 环氧-配比方案 | AZ551 | 0.04 | 助剂 | 其他 | 无标签
环氧-配比方案-25.11.26-1-82 | 环氧-配比方案 | 环氧-配比方案 | TZ161 | 8.24 | 溶剂 | 其他 | 无标签
环氧-配比方案-25.11.26-1-82 | 环氧-配比方案 | 环氧-配比方案 | 35.7%白浆-新（无306） | 5.82 | 颜料 | 其他 | 无标签
环氧-配比方案-25.11.26-1-82 | 环氧-配比方案 | 环氧-配比方案 | 3%气硅 | 1.74 | 助剂 | 其他 | 无标签
环氧-配比方案-25.11.26-1-82 | 环氧-配比方案 | 环氧-配比方案 | 14.28%炭黑浆料 | 0.74 | 颜料 | 其他 | 无标签
环氧-配比方案-25.11.26-1-82 | 环氧-配比方案 | 环氧-配比方案 | IA151 | 4.28 | 树脂 | 丙烯酸 | 无标签
环氧-配比方案-25.11.26-1-82 | 环氧-配比方案 | 环氧-配比方案 | FL815C | 4 | 助剂 | 其他 | 无标签
环氧-配比方案-25.11.26-1-82 | 环氧-配比方案 | 环氧-配比方案 | TZ221 | 3.72 | 溶剂 | 其他 | 无标签
环氧-配比方案-25.11.26-1-82 | 环氧-配比方案 | 环氧-配比方案 | AZ135 | 0.34 | 助剂 | 其他 | 无标签
环氧-配比方案-25.11.26-1-83 | 环氧-配比方案 | 环氧-配比方案 | TF100 | 24.18 | 树脂 | 乙烯基 | 无标签
环氧-配比方案-25.11.26-1-83 | 环氧-配比方案 | 环氧-配比方案 | TM004 | 12.58 | 溶剂 | 其他 | 无标签
环氧-配比方案-25.11.26-1-83 | 环氧-配比方案 | 环氧-配比方案 | AS400 | 5.52 | 树脂 | 丙烯酸 | 无标签
环氧-配比方案-25.11.26-1-83 | 环氧-配比方案 | 环氧-配比方案 | 日本151-PVC | 36.84 | 颜料 | 其他 | 无标签
环氧-配比方案-25.11.26-1-83 | 环氧-配比方案 | 环氧-配比方案 | IR877 | 28.92 | 树脂 | 环氧 | 无标签
环氧-配比方案-25.11.26-1-83 | 环氧-配比方案 | 环氧-配比方案 | RJ173M | 32.52 | 树脂 | 聚酯 | 无标签
环氧-配比方案-25.11.26-1-83 | 环氧-配比方案 | 环氧-配比方案 | RJ362 | 12 | 树脂 | 聚酯 | 无标签
环氧-配比方案-25.11.26-1-83 | 环氧-配比方案 | 环氧-配比方案 | RY075N | 2 | 颜料 | 其他 | 无标签
环氧-配比方案-25.11.26-1-83 | 环氧-配比方案 | 环氧-配比方案 | RF516 | 10 | 固化剂 | 酚醛 | 无标签
环氧-配比方案-25.11.26-1-83 | 环氧-配比方案 | 环氧-配比方案 | RF160 | 10 | 固化剂 | 酚醛 | 无标签
环氧-配比方案-25.11.26-1-83 | 环氧-配比方案 | 环氧-配比方案 | AZ551 | 0.04 | 助剂 | 其他 | 无标签
环氧-配比方案-25.11.26-1-83 | 环氧-配比方案 | 环氧-配比方案 | TZ161 | 8.24 | 溶剂 | 其他 | 无标签
环氧-配比方案-25.11.26-1-83 | 环氧-配比方案 | 环氧-配比方案 | IA151 | 4.28 | 树脂 | 丙烯酸 | 无标签
环氧-配比方案-25.11.26-1-83 | 环氧-配比方案 | 环氧-配比方案 | FL815C | 4 | 助剂 | 其他 | 无标签
环氧-配比方案-25.11.26-1-83 | 环氧-配比方案 | 环氧-配比方案 | TZ221 | 3.72 | 溶剂 | 其他 | 无标签
环氧-配比方案-25.11.26-1-83 | 环氧-配比方案 | 环氧-配比方案 | AZ135 | 0.34 | 助剂 | 其他 | 无标签
环氧-配比方案-25.11.28-84 | 环氧-配比方案 | 环氧-配比方案 | TF100 | 24.18 | 树脂 | 乙烯基 | 无标签
环氧-配比方案-25.11.28-84 | 环氧-配比方案 | 环氧-配比方案 | TM004 | 12.58 | 溶剂 | 其他 | 无标签
环氧-配比方案-25.11.28-84 | 环氧-配比方案 | 环氧-配比方案 | AS400 | 5.52 | 树脂 | 丙烯酸 | 无标签
环氧-配比方案-25.11.28-84 | 环氧-配比方案 | 环氧-配比方案 | 日本151-PVC | 36.84 | 颜料 | 其他 | 无标签
环氧-配比方案-25.11.28-84 | 环氧-配比方案 | 环氧-配比方案 | IR877 | 28.92 | 树脂 | 环氧 | 无标签
环氧-配比方案-25.11.28-84 | 环氧-配比方案 | 环氧-配比方案 | RJ173M | 42.52 | 树脂 | 聚酯 | 无标签
环氧-配比方案-25.11.28-84 | 环氧-配比方案 | 环氧-配比方案 | RJ362 | 6 | 树脂 | 聚酯 | 无标签
环氧-配比方案-25.11.28-84 | 环氧-配比方案 | 环氧-配比方案 | RY075N | 2 | 颜料 | 其他 | 无标签
环氧-配比方案-25.11.28-84 | 环氧-配比方案 | 环氧-配比方案 | RF516 | 20 | 固化剂 | 酚醛 | 无标签
环氧-配比方案-25.11.28-84 | 环氧-配比方案 | 环氧-配比方案 | AZ551 | 0.04 | 助剂 | 其他 | 无标签
环氧-配比方案-25.11.28-84 | 环氧-配比方案 | 环氧-配比方案 | TZ161 | 8.24 | 溶剂 | 其他 | 无标签
环氧-配比方案-25.11.28-84 | 环氧-配比方案 | 环氧-配比方案 | 209-基料 | 5.82 | 助剂 | 其他 | 无标签
环氧-配比方案-25.11.28-84 | 环氧-配比方案 | 环氧-配比方案 | 3%气硅 | 1.74 | 助剂 | 其他 | 无标签
环氧-配比方案-25.11.28-84 | 环氧-配比方案 | 环氧-配比方案 | 14.28%炭黑浆料 | 1 | 颜料 | 其他 | 无标签
环氧-配比方案-25.11.28-84 | 环氧-配比方案 | 环氧-配比方案 | IA151 | 4.28 | 树脂 | 丙烯酸 | 无标签
环氧-配比方案-25.11.28-84 | 环氧-配比方案 | 环氧-配比方案 | FL815C | 4 | 助剂 | 其他 | 无标签
环氧-配比方案-25.11.28-84 | 环氧-配比方案 | 环氧-配比方案 | TZ221 | 3.72 | 溶剂 | 其他 | 无标签
环氧-配比方案-25.11.28-84 | 环氧-配比方案 | 环氧-配比方案 | AZ135 | 0.34 | 助剂 | 其他 | 无标签
环氧-配比方案-25.11.28-1-85 | 环氧-配比方案 | 环氧-配比方案 | TF100 | 24.18 | 树脂 | 乙烯基 | 无标签
环氧-配比方案-25.11.28-1-85 | 环氧-配比方案 | 环氧-配比方案 | TM004 | 12.58 | 溶剂 | 其他 | 无标签
环氧-配比方案-25.11.28-1-85 | 环氧-配比方案 | 环氧-配比方案 | AS400 | 5.52 | 树脂 | 丙烯酸 | 无标签
环氧-配比方案-25.11.28-1-85 | 环氧-配比方案 | 环氧-配比方案 | 日本151-PVC | 36.84 | 颜料 | 其他 | 无标签
环氧-配比方案-25.11.28-1-85 | 环氧-配比方案 | 环氧-配比方案 | IR877 | 28.92 | 树脂 | 环氧 | 无标签
环氧-配比方案-25.11.28-1-85 | 环氧-配比方案 | 环氧-配比方案 | RJ173M | 32.52 | 树脂 | 聚酯 | 无标签
环氧-配比方案-25.11.28-1-85 | 环氧-配比方案 | 环氧-配比方案 | IR868 | 10 | 树脂 | 环氧 | 无标签
环氧-配比方案-25.11.28-1-85 | 环氧-配比方案 | 环氧-配比方案 | RJ362 | 6 | 树脂 | 聚酯 | 无标签
环氧-配比方案-25.11.28-1-85 | 环氧-配比方案 | 环氧-配比方案 | RY075N | 2 | 颜料 | 其他 | 无标签
环氧-配比方案-25.11.28-1-85 | 环氧-配比方案 | 环氧-配比方案 | RF516 | 5 | 固化剂 | 酚醛 | 无标签
环氧-配比方案-25.11.28-1-85 | 环氧-配比方案 | 环氧-配比方案 | RF160 | 5 | 固化剂 | 酚醛 | 无标签
环氧-配比方案-25.11.28-1-85 | 环氧-配比方案 | 环氧-配比方案 | AZ551 | 0.04 | 助剂 | 其他 | 无标签
环氧-配比方案-25.11.28-1-85 | 环氧-配比方案 | 环氧-配比方案 | TZ161 | 8.24 | 溶剂 | 其他 | 无标签
环氧-配比方案-25.11.28-1-85 | 环氧-配比方案 | 环氧-配比方案 | 35.7%白浆-新（无306） | 5.82 | 颜料 | 其他 | 无标签
环氧-配比方案-25.11.28-1-85 | 环氧-配比方案 | 环氧-配比方案 | 3%气硅 | 1.74 | 助剂 | 其他 | 无标签
环氧-配比方案-25.11.28-1-85 | 环氧-配比方案 | 环氧-配比方案 | 14.28%炭黑浆料 | 0.74 | 颜料 | 其他 | 无标签
环氧-配比方案-25.11.28-1-85 | 环氧-配比方案 | 环氧-配比方案 | IA151 | 4.28 | 树脂 | 丙烯酸 | 无标签
环氧-配比方案-25.11.28-1-85 | 环氧-配比方案 | 环氧-配比方案 | FL815C | 4 | 助剂 | 其他 | 无标签
环氧-配比方案-25.11.28-1-85 | 环氧-配比方案 | 环氧-配比方案 | TZ221 | 3.72 | 溶剂 | 其他 | 无标签
环氧-配比方案-25.11.28-1-85 | 环氧-配比方案 | 环氧-配比方案 | AZ135 | 0.34 | 助剂 | 其他 | 无标签
环氧-配比方案-25.11.28-1-86 | 环氧-配比方案 | 环氧-配比方案 | TF100 | 24.18 | 树脂 | 乙烯基 | 无标签
环氧-配比方案-25.11.28-1-86 | 环氧-配比方案 | 环氧-配比方案 | TM004 | 12.58 | 溶剂 | 其他 | 无标签
环氧-配比方案-25.11.28-1-86 | 环氧-配比方案 | 环氧-配比方案 | AS400 | 5.52 | 树脂 | 丙烯酸 | 无标签
环氧-配比方案-25.11.28-1-86 | 环氧-配比方案 | 环氧-配比方案 | 日本151-PVC | 36.84 | 颜料 | 其他 | 无标签
环氧-配比方案-25.11.28-1-86 | 环氧-配比方案 | 环氧-配比方案 | IR877 | 28.92 | 树脂 | 环氧 | 无标签
环氧-配比方案-25.11.28-1-86 | 环氧-配比方案 | 环氧-配比方案 | RJ173M | 32.52 | 树脂 | 聚酯 | 无标签
环氧-配比方案-25.11.28-1-86 | 环氧-配比方案 | 环氧-配比方案 | RJ362 | 6 | 树脂 | 聚酯 | 无标签
环氧-配比方案-25.11.28-1-86 | 环氧-配比方案 | 环氧-配比方案 | RY075N | 2 | 颜料 | 其他 | 无标签
环氧-配比方案-25.11.28-1-86 | 环氧-配比方案 | 环氧-配比方案 | RF516 | 5 | 固化剂 | 酚醛 | 无标签
环氧-配比方案-25.11.28-1-86 | 环氧-配比方案 | 环氧-配比方案 | RF160 | 5 | 固化剂 | 酚醛 | 无标签
环氧-配比方案-25.11.28-1-86 | 环氧-配比方案 | 环氧-配比方案 | AZ551 | 0.04 | 助剂 | 其他 | 无标签
环氧-配比方案-25.11.28-1-86 | 环氧-配比方案 | 环氧-配比方案 | TZ161 | 8.24 | 溶剂 | 其他 | 无标签
环氧-配比方案-25.11.28-1-86 | 环氧-配比方案 | 环氧-配比方案 | 35.7%白浆-新（无306） | 5.82 | 颜料 | 其他 | 无标签
环氧-配比方案-25.11.28-1-86 | 环氧-配比方案 | 环氧-配比方案 | 3%气硅 | 1.74 | 助剂 | 其他 | 无标签
环氧-配比方案-25.11.28-1-86 | 环氧-配比方案 | 环氧-配比方案 | 14.28%炭黑浆料 | 0.74 | 颜料 | 其他 | 无标签
环氧-配比方案-25.11.28-1-86 | 环氧-配比方案 | 环氧-配比方案 | IA151 | 4.28 | 树脂 | 丙烯酸 | 无标签
环氧-配比方案-25.11.28-1-86 | 环氧-配比方案 | 环氧-配比方案 | FL815C | 4 | 助剂 | 其他 | 无标签
环氧-配比方案-25.11.28-1-86 | 环氧-配比方案 | 环氧-配比方案 | TZ221 | 3.72 | 溶剂 | 其他 | 无标签
环氧-配比方案-25.11.28-1-86 | 环氧-配比方案 | 环氧-配比方案 | AZ135 | 0.34 | 助剂 | 其他 | 无标签
环氧-配比方案-25.11.28-1-87 | 环氧-配比方案 | 环氧-配比方案 | TF100 | 24.18 | 树脂 | 乙烯基 | 无标签
环氧-配比方案-25.11.28-1-87 | 环氧-配比方案 | 环氧-配比方案 | TM004 | 12.58 | 溶剂 | 其他 | 无标签
环氧-配比方案-25.11.28-1-87 | 环氧-配比方案 | 环氧-配比方案 | AS400 | 5.52 | 树脂 | 丙烯酸 | 无标签
环氧-配比方案-25.11.28-1-87 | 环氧-配比方案 | 环氧-配比方案 | 日本151-PVC | 36.84 | 颜料 | 其他 | 无标签
环氧-配比方案-25.11.28-1-87 | 环氧-配比方案 | 环氧-配比方案 | IR877 | 28.92 | 树脂 | 环氧 | 无标签
环氧-配比方案-25.11.28-1-87 | 环氧-配比方案 | 环氧-配比方案 | RJ173M | 32.52 | 树脂 | 聚酯 | 无标签
环氧-配比方案-25.11.28-1-87 | 环氧-配比方案 | 环氧-配比方案 | RJ362 | 12 | 树脂 | 聚酯 | 无标签
环氧-配比方案-25.11.28-1-87 | 环氧-配比方案 | 环氧-配比方案 | RY075N | 2 | 颜料 | 其他 | 无标签
环氧-配比方案-25.11.28-1-87 | 环氧-配比方案 | 环氧-配比方案 | RF516 | 5 | 固化剂 | 酚醛 | 无标签
环氧-配比方案-25.11.28-1-87 | 环氧-配比方案 | 环氧-配比方案 | RF160 | 5 | 固化剂 | 酚醛 | 无标签
环氧-配比方案-25.11.28-1-87 | 环氧-配比方案 | 环氧-配比方案 | AZ551 | 0.04 | 助剂 | 其他 | 无标签
环氧-配比方案-25.11.28-1-87 | 环氧-配比方案 | 环氧-配比方案 | TZ161 | 8.24 | 溶剂 | 其他 | 无标签
环氧-配比方案-25.11.28-1-87 | 环氧-配比方案 | 环氧-配比方案 | 35.7%白浆-新（无306） | 5.82 | 颜料 | 其他 | 无标签
环氧-配比方案-25.11.28-1-87 | 环氧-配比方案 | 环氧-配比方案 | 3%气硅 | 1.74 | 助剂 | 其他 | 无标签
环氧-配比方案-25.11.28-1-87 | 环氧-配比方案 | 环氧-配比方案 | 14.28%炭黑浆料 | 0.74 | 颜料 | 其他 | 无标签
环氧-配比方案-25.11.28-1-87 | 环氧-配比方案 | 环氧-配比方案 | IA151 | 4.28 | 树脂 | 丙烯酸 | 无标签
环氧-配比方案-25.11.28-1-87 | 环氧-配比方案 | 环氧-配比方案 | FL815C | 4 | 助剂 | 其他 | 无标签
环氧-配比方案-25.11.28-1-87 | 环氧-配比方案 | 环氧-配比方案 | TZ221 | 3.72 | 溶剂 | 其他 | 无标签
环氧-配比方案-25.11.28-1-87 | 环氧-配比方案 | 环氧-配比方案 | AZ135 | 0.34 | 助剂 | 其他 | 无标签
环氧-配比方案-25.11.28-2-88 | 环氧-配比方案 | 环氧-配比方案 | TF100 | 19.18 | 树脂 | 乙烯基 | 无标签
环氧-配比方案-25.11.28-2-88 | 环氧-配比方案 | 环氧-配比方案 | TM004 | 12.58 | 溶剂 | 其他 | 无标签
环氧-配比方案-25.11.28-2-88 | 环氧-配比方案 | 环氧-配比方案 | AS400 | 5.52 | 树脂 | 丙烯酸 | 无标签
环氧-配比方案-25.11.28-2-88 | 环氧-配比方案 | 环氧-配比方案 | 日本151-PVC | 36.84 | 颜料 | 其他 | 无标签
环氧-配比方案-25.11.28-2-88 | 环氧-配比方案 | 环氧-配比方案 | RJ173M | 61.44 | 树脂 | 聚酯 | 无标签
环氧-配比方案-25.11.28-2-88 | 环氧-配比方案 | 环氧-配比方案 | IR909 | 61.44 | 树脂 | 环氧 | 无标签
环氧-配比方案-25.11.28-2-88 | 环氧-配比方案 | 环氧-配比方案 | IR868 | 10 | 树脂 | 环氧 | 无标签
环氧-配比方案-25.11.28-2-88 | 环氧-配比方案 | 环氧-配比方案 | RJ362 | 6 | 树脂 | 聚酯 | 无标签
环氧-配比方案-25.11.28-2-88 | 环氧-配比方案 | 环氧-配比方案 | RF516 | 10 | 固化剂 | 酚醛 | 无标签
环氧-配比方案-25.11.28-2-88 | 环氧-配比方案 | 环氧-配比方案 | AZ551 | 0.04 | 助剂 | 其他 | 无标签
环氧-配比方案-25.11.28-2-88 | 环氧-配比方案 | 环氧-配比方案 | TZ161 | 3.24 | 溶剂 | 其他 | 无标签
环氧-配比方案-25.11.28-2-88 | 环氧-配比方案 | 环氧-配比方案 | IA151 | 4.28 | 树脂 | 丙烯酸 | 无标签
环氧-配比方案-25.11.28-2-88 | 环氧-配比方案 | 环氧-配比方案 | FL815C | 4 | 助剂 | 其他 | 无标签
环氧-配比方案-25.11.28-2-88 | 环氧-配比方案 | 环氧-配比方案 | TZ221 | 13.72 | 溶剂 | 其他 | 无标签
环氧-配比方案-25.11.28-2-88 | 环氧-配比方案 | 环氧-配比方案 | AZ135 | 0.34 | 助剂 | 其他 | 无标签
环氧-配比方案-25.11.28-2-89 | 环氧-配比方案 | 环氧-配比方案 | TF100 | 19.18 | 树脂 | 乙烯基 | 无标签
环氧-配比方案-25.11.28-2-89 | 环氧-配比方案 | 环氧-配比方案 | TM004 | 12.58 | 溶剂 | 其他 | 无标签
环氧-配比方案-25.11.28-2-89 | 环氧-配比方案 | 环氧-配比方案 | AS400 | 5.52 | 树脂 | 丙烯酸 | 无标签
环氧-配比方案-25.11.28-2-89 | 环氧-配比方案 | 环氧-配比方案 | 日本151-PVC | 36.84 | 颜料 | 其他 | 无标签
环氧-配比方案-25.11.28-2-89 | 环氧-配比方案 | 环氧-配比方案 | RJ173M | 28.92 | 树脂 | 聚酯 | 无标签
环氧-配比方案-25.11.28-2-89 | 环氧-配比方案 | 环氧-配比方案 | IR909 | 32.52 | 树脂 | 环氧 | 无标签
环氧-配比方案-25.11.28-2-89 | 环氧-配比方案 | 环氧-配比方案 | IR868 | 10 | 树脂 | 环氧 | 无标签
环氧-配比方案-25.11.28-2-89 | 环氧-配比方案 | 环氧-配比方案 | RJ362 | 6 | 树脂 | 聚酯 | 无标签
环氧-配比方案-25.11.28-2-89 | 环氧-配比方案 | 环氧-配比方案 | RF516 | 10 | 固化剂 | 酚醛 | 无标签
环氧-配比方案-25.11.28-2-89 | 环氧-配比方案 | 环氧-配比方案 | AZ551 | 0.04 | 助剂 | 其他 | 无标签
环氧-配比方案-25.11.28-2-89 | 环氧-配比方案 | 环氧-配比方案 | TZ161 | 3.24 | 溶剂 | 其他 | 无标签
环氧-配比方案-25.11.28-2-89 | 环氧-配比方案 | 环氧-配比方案 | IA151 | 4.28 | 树脂 | 丙烯酸 | 无标签
环氧-配比方案-25.11.28-2-89 | 环氧-配比方案 | 环氧-配比方案 | FL815C | 4 | 助剂 | 其他 | 无标签
环氧-配比方案-25.11.28-2-89 | 环氧-配比方案 | 环氧-配比方案 | TZ221 | 13.72 | 溶剂 | 其他 | 无标签
环氧-配比方案-25.11.28-2-89 | 环氧-配比方案 | 环氧-配比方案 | AZ135 | 0.34 | 助剂 | 其他 | 无标签
环氧-配比方案-25.11.28-2-90 | 环氧-配比方案 | 环氧-配比方案 | TF100 | 19.18 | 树脂 | 乙烯基 | 无标签
环氧-配比方案-25.11.28-2-90 | 环氧-配比方案 | 环氧-配比方案 | TM004 | 12.58 | 溶剂 | 其他 | 无标签
环氧-配比方案-25.11.28-2-90 | 环氧-配比方案 | 环氧-配比方案 | AS400 | 5.52 | 树脂 | 丙烯酸 | 无标签
环氧-配比方案-25.11.28-2-90 | 环氧-配比方案 | 环氧-配比方案 | 日本151-PVC | 36.84 | 颜料 | 其他 | 无标签
环氧-配比方案-25.11.28-2-90 | 环氧-配比方案 | 环氧-配比方案 | RJ173M | 28.92 | 树脂 | 聚酯 | 无标签
环氧-配比方案-25.11.28-2-90 | 环氧-配比方案 | 环氧-配比方案 | IR909 | 32.52 | 树脂 | 环氧 | 无标签
环氧-配比方案-25.11.28-2-90 | 环氧-配比方案 | 环氧-配比方案 | IR868 | 10 | 树脂 | 环氧 | 无标签
环氧-配比方案-25.11.28-2-90 | 环氧-配比方案 | 环氧-配比方案 | RJ362 | 6 | 树脂 | 聚酯 | 无标签
环氧-配比方案-25.11.28-2-90 | 环氧-配比方案 | 环氧-配比方案 | RF516 | 10 | 固化剂 | 酚醛 | 无标签
环氧-配比方案-25.11.28-2-90 | 环氧-配比方案 | 环氧-配比方案 | AZ551 | 0.04 | 助剂 | 其他 | 无标签
环氧-配比方案-25.11.28-2-90 | 环氧-配比方案 | 环氧-配比方案 | TZ161 | 3.24 | 溶剂 | 其他 | 无标签
环氧-配比方案-25.11.28-2-90 | 环氧-配比方案 | 环氧-配比方案 | IA151 | 4.28 | 树脂 | 丙烯酸 | 无标签
环氧-配比方案-25.11.28-2-90 | 环氧-配比方案 | 环氧-配比方案 | FL815C | 4 | 助剂 | 其他 | 无标签
环氧-配比方案-25.11.28-2-90 | 环氧-配比方案 | 环氧-配比方案 | TZ221 | 13.72 | 溶剂 | 其他 | 无标签
环氧-配比方案-25.11.28-2-90 | 环氧-配比方案 | 环氧-配比方案 | AZ135 | 0.34 | 助剂 | 其他 | 无标签
环氧-配比方案-25.11.28-2-91 | 环氧-配比方案 | 环氧-配比方案 | TF100 | 19.18 | 树脂 | 乙烯基 | 无标签
环氧-配比方案-25.11.28-2-91 | 环氧-配比方案 | 环氧-配比方案 | TM004 | 12.58 | 溶剂 | 其他 | 无标签
环氧-配比方案-25.11.28-2-91 | 环氧-配比方案 | 环氧-配比方案 | AS400 | 5.52 | 树脂 | 丙烯酸 | 无标签
环氧-配比方案-25.11.28-2-91 | 环氧-配比方案 | 环氧-配比方案 | 日本151-PVC | 36.84 | 颜料 | 其他 | 无标签
环氧-配比方案-25.11.28-2-91 | 环氧-配比方案 | 环氧-配比方案 | IR868 | 10 | 树脂 | 环氧 | 无标签
环氧-配比方案-25.11.28-2-91 | 环氧-配比方案 | 环氧-配比方案 | RJ362 | 6 | 树脂 | 聚酯 | 无标签
环氧-配比方案-25.11.28-2-91 | 环氧-配比方案 | 环氧-配比方案 | RF516 | 10 | 固化剂 | 酚醛 | 无标签
环氧-配比方案-25.11.28-2-91 | 环氧-配比方案 | 环氧-配比方案 | AZ551 | 0.04 | 助剂 | 其他 | 无标签
环氧-配比方案-25.11.28-2-91 | 环氧-配比方案 | 环氧-配比方案 | TZ161 | 3.24 | 溶剂 | 其他 | 无标签
环氧-配比方案-25.11.28-2-91 | 环氧-配比方案 | 环氧-配比方案 | IA151 | 4.28 | 树脂 | 丙烯酸 | 无标签
环氧-配比方案-25.11.28-2-91 | 环氧-配比方案 | 环氧-配比方案 | FL815C | 4 | 助剂 | 其他 | 无标签
环氧-配比方案-25.11.28-2-91 | 环氧-配比方案 | 环氧-配比方案 | TZ221 | 13.72 | 溶剂 | 其他 | 无标签
环氧-配比方案-25.11.28-2-91 | 环氧-配比方案 | 环氧-配比方案 | AZ135 | 0.34 | 助剂 | 其他 | 无标签
环氧-配比方案-25.12.2-92 | 环氧-配比方案 | 环氧-配比方案 | TF100 | 19.18 | 树脂 | 乙烯基 | 无标签
环氧-配比方案-25.12.2-92 | 环氧-配比方案 | 环氧-配比方案 | TM004 | 7.28 | 溶剂 | 其他 | 无标签
环氧-配比方案-25.12.2-92 | 环氧-配比方案 | 环氧-配比方案 | AS400 | 5.52 | 树脂 | 丙烯酸 | 无标签
环氧-配比方案-25.12.2-92 | 环氧-配比方案 | 环氧-配比方案 | 日本151-PVC | 36.84 | 颜料 | 其他 | 无标签
环氧-配比方案-25.12.2-92 | 环氧-配比方案 | 环氧-配比方案 | IR877 | 28.92 | 树脂 | 环氧 | 无标签
环氧-配比方案-25.12.2-92 | 环氧-配比方案 | 环氧-配比方案 | RJ173M | 32.52 | 树脂 | 聚酯 | 无标签
环氧-配比方案-25.12.2-92 | 环氧-配比方案 | 环氧-配比方案 | RJ561 | 10 | 树脂 | 聚酯 | 无标签
环氧-配比方案-25.12.2-92 | 环氧-配比方案 | 环氧-配比方案 | RJ362 | 6 | 树脂 | 聚酯 | 无标签
环氧-配比方案-25.12.2-92 | 环氧-配比方案 | 环氧-配比方案 | RY075N | 2 | 颜料 | 其他 | 无标签
环氧-配比方案-25.12.2-92 | 环氧-配比方案 | 环氧-配比方案 | RF516 | 20 | 固化剂 | 酚醛 | 无标签
环氧-配比方案-25.12.2-92 | 环氧-配比方案 | 环氧-配比方案 | RF160 | 10 | 固化剂 | 酚醛 | 无标签
环氧-配比方案-25.12.2-92 | 环氧-配比方案 | 环氧-配比方案 | AZ551 | 0.04 | 助剂 | 其他 | 无标签
环氧-配比方案-25.12.2-92 | 环氧-配比方案 | 环氧-配比方案 | TZ161 | 8.24 | 溶剂 | 其他 | 无标签
环氧-配比方案-25.12.2-92 | 环氧-配比方案 | 环氧-配比方案 | 209-白浆 | 10 | 颜料 | 其他 | 无标签
环氧-配比方案-25.12.2-92 | 环氧-配比方案 | 环氧-配比方案 | 14.28%炭黑浆料 | 1 | 颜料 | 其他 | 无标签
环氧-配比方案-25.12.2-92 | 环氧-配比方案 | 环氧-配比方案 | IA151 | 4.28 | 树脂 | 丙烯酸 | 无标签
环氧-配比方案-25.12.2-92 | 环氧-配比方案 | 环氧-配比方案 | FL815C | 1 | 助剂 | 其他 | 无标签
环氧-配比方案-25.12.2-92 | 环氧-配比方案 | 环氧-配比方案 | TZ221 | 13.72 | 溶剂 | 其他 | 无标签
环氧-配比方案-25.12.2-92 | 环氧-配比方案 | 环氧-配比方案 | AZ135 | 0.34 | 助剂 | 其他 | 无标签
环氧-配比方案-25.12.2-93 | 环氧-配比方案 | 环氧-配比方案 | TF100 | 19.18 | 树脂 | 乙烯基 | 无标签
环氧-配比方案-25.12.2-93 | 环氧-配比方案 | 环氧-配比方案 | TM004 | 7.28 | 溶剂 | 其他 | 无标签
环氧-配比方案-25.12.2-93 | 环氧-配比方案 | 环氧-配比方案 | AS400 | 5.52 | 树脂 | 丙烯酸 | 无标签
环氧-配比方案-25.12.2-93 | 环氧-配比方案 | 环氧-配比方案 | 日本151-PVC | 36.84 | 颜料 | 其他 | 无标签
环氧-配比方案-25.12.2-93 | 环氧-配比方案 | 环氧-配比方案 | IR877 | 28.92 | 树脂 | 环氧 | 无标签
环氧-配比方案-25.12.2-93 | 环氧-配比方案 | 环氧-配比方案 | RJ173M | 32.52 | 树脂 | 聚酯 | 无标签
环氧-配比方案-25.12.2-93 | 环氧-配比方案 | 环氧-配比方案 | RJ561 | 10 | 树脂 | 聚酯 | 无标签
环氧-配比方案-25.12.2-93 | 环氧-配比方案 | 环氧-配比方案 | RJ362 | 6 | 树脂 | 聚酯 | 无标签
环氧-配比方案-25.12.2-93 | 环氧-配比方案 | 环氧-配比方案 | RY075N | 2 | 颜料 | 其他 | 无标签
环氧-配比方案-25.12.2-93 | 环氧-配比方案 | 环氧-配比方案 | RF516 | 10 | 固化剂 | 酚醛 | 无标签
环氧-配比方案-25.12.2-93 | 环氧-配比方案 | 环氧-配比方案 | RF160 | 10 | 固化剂 | 酚醛 | 无标签
环氧-配比方案-25.12.2-93 | 环氧-配比方案 | 环氧-配比方案 | AZ551 | 0.04 | 助剂 | 其他 | 无标签
环氧-配比方案-25.12.2-93 | 环氧-配比方案 | 环氧-配比方案 | TZ161 | 8.24 | 溶剂 | 其他 | 无标签
环氧-配比方案-25.12.2-93 | 环氧-配比方案 | 环氧-配比方案 | 209-白浆 | 10 | 颜料 | 其他 | 无标签
环氧-配比方案-25.12.2-93 | 环氧-配比方案 | 环氧-配比方案 | 14.28%炭黑浆料 | 1 | 颜料 | 其他 | 无标签
环氧-配比方案-25.12.2-93 | 环氧-配比方案 | 环氧-配比方案 | IA151 | 4.28 | 树脂 | 丙烯酸 | 无标签
环氧-配比方案-25.12.2-93 | 环氧-配比方案 | 环氧-配比方案 | FL815C | 1 | 助剂 | 其他 | 无标签
环氧-配比方案-25.12.2-93 | 环氧-配比方案 | 环氧-配比方案 | TZ221 | 13.72 | 溶剂 | 其他 | 无标签
环氧-配比方案-25.12.2-93 | 环氧-配比方案 | 环氧-配比方案 | AZ135 | 0.34 | 助剂 | 其他 | 无标签
环氧-配比方案-25.12.2-94 | 环氧-配比方案 | 环氧-配比方案 | TF100 | 19.18 | 树脂 | 乙烯基 | 无标签
环氧-配比方案-25.12.2-94 | 环氧-配比方案 | 环氧-配比方案 | TM004 | 7.28 | 溶剂 | 其他 | 无标签
环氧-配比方案-25.12.2-94 | 环氧-配比方案 | 环氧-配比方案 | AS400 | 5.52 | 树脂 | 丙烯酸 | 无标签
环氧-配比方案-25.12.2-94 | 环氧-配比方案 | 环氧-配比方案 | 日本151-PVC | 36.84 | 颜料 | 其他 | 无标签
环氧-配比方案-25.12.2-94 | 环氧-配比方案 | 环氧-配比方案 | IR877 | 28.92 | 树脂 | 环氧 | 无标签
环氧-配比方案-25.12.2-94 | 环氧-配比方案 | 环氧-配比方案 | RJ173M | 49 | 树脂 | 聚酯 | 无标签
环氧-配比方案-25.12.2-94 | 环氧-配比方案 | 环氧-配比方案 | RJ362 | 6 | 树脂 | 聚酯 | 无标签
环氧-配比方案-25.12.2-94 | 环氧-配比方案 | 环氧-配比方案 | RY075N | 2 | 颜料 | 其他 | 无标签
环氧-配比方案-25.12.2-94 | 环氧-配比方案 | 环氧-配比方案 | RF516 | 20 | 固化剂 | 酚醛 | 无标签
环氧-配比方案-25.12.2-94 | 环氧-配比方案 | 环氧-配比方案 | AZ551 | 0.04 | 助剂 | 其他 | 无标签
环氧-配比方案-25.12.2-94 | 环氧-配比方案 | 环氧-配比方案 | TZ161 | 8.24 | 溶剂 | 其他 | 无标签
环氧-配比方案-25.12.2-94 | 环氧-配比方案 | 环氧-配比方案 | 209-白浆 | 10 | 颜料 | 其他 | 无标签
环氧-配比方案-25.12.2-94 | 环氧-配比方案 | 环氧-配比方案 | 14.28%炭黑浆料 | 1 | 颜料 | 其他 | 无标签
环氧-配比方案-25.12.2-94 | 环氧-配比方案 | 环氧-配比方案 | IA151 | 4.28 | 树脂 | 丙烯酸 | 无标签
环氧-配比方案-25.12.2-94 | 环氧-配比方案 | 环氧-配比方案 | FL815C | 1 | 助剂 | 其他 | 无标签
环氧-配比方案-25.12.2-94 | 环氧-配比方案 | 环氧-配比方案 | TZ221 | 13.72 | 溶剂 | 其他 | 无标签
环氧-配比方案-25.12.2-94 | 环氧-配比方案 | 环氧-配比方案 | AZ135 | 0.34 | 助剂 | 其他 | 无标签
环氧-配比方案-25.12.2-95 | 环氧-配比方案 | 环氧-配比方案 | TF100 | 19.18 | 树脂 | 乙烯基 | 无标签
环氧-配比方案-25.12.2-95 | 环氧-配比方案 | 环氧-配比方案 | TM004 | 7.28 | 溶剂 | 其他 | 无标签
环氧-配比方案-25.12.2-95 | 环氧-配比方案 | 环氧-配比方案 | AS400 | 5.52 | 树脂 | 丙烯酸 | 无标签
环氧-配比方案-25.12.2-95 | 环氧-配比方案 | 环氧-配比方案 | 日本151-PVC | 36.84 | 颜料 | 其他 | 无标签
环氧-配比方案-25.12.2-95 | 环氧-配比方案 | 环氧-配比方案 | IR877 | 28.92 | 树脂 | 环氧 | 无标签
环氧-配比方案-25.12.2-95 | 环氧-配比方案 | 环氧-配比方案 | RJ173M | 49 | 树脂 | 聚酯 | 无标签
环氧-配比方案-25.12.2-95 | 环氧-配比方案 | 环氧-配比方案 | RJ362 | 6 | 树脂 | 聚酯 | 无标签
环氧-配比方案-25.12.2-95 | 环氧-配比方案 | 环氧-配比方案 | RY075N | 2 | 颜料 | 其他 | 无标签
环氧-配比方案-25.12.2-95 | 环氧-配比方案 | 环氧-配比方案 | RF516 | 10 | 固化剂 | 酚醛 | 无标签
环氧-配比方案-25.12.2-95 | 环氧-配比方案 | 环氧-配比方案 | AZ551 | 0.04 | 助剂 | 其他 | 无标签
环氧-配比方案-25.12.2-95 | 环氧-配比方案 | 环氧-配比方案 | TZ161 | 8.24 | 溶剂 | 其他 | 无标签
环氧-配比方案-25.12.2-95 | 环氧-配比方案 | 环氧-配比方案 | 209-白浆 | 10 | 颜料 | 其他 | 无标签
环氧-配比方案-25.12.2-95 | 环氧-配比方案 | 环氧-配比方案 | 14.28%炭黑浆料 | 1 | 颜料 | 其他 | 无标签
环氧-配比方案-25.12.2-95 | 环氧-配比方案 | 环氧-配比方案 | IA151 | 4.28 | 树脂 | 丙烯酸 | 无标签
环氧-配比方案-25.12.2-95 | 环氧-配比方案 | 环氧-配比方案 | FL815C | 1 | 助剂 | 其他 | 无标签
环氧-配比方案-25.12.2-95 | 环氧-配比方案 | 环氧-配比方案 | TZ221 | 13.72 | 溶剂 | 其他 | 无标签
环氧-配比方案-25.12.2-95 | 环氧-配比方案 | 环氧-配比方案 | AZ135 | 0.34 | 助剂 | 其他 | 无标签
环氧-配比方案-25.12.3-96 | 环氧-配比方案 | 环氧-配比方案 | TF100 | 37.18 | 树脂 | 乙烯基 | 无标签
环氧-配比方案-25.12.3-96 | 环氧-配比方案 | 环氧-配比方案 | TM004 | 5.28 | 溶剂 | 其他 | 无标签
环氧-配比方案-25.12.3-96 | 环氧-配比方案 | 环氧-配比方案 | AS400 | 5.52 | 树脂 | 丙烯酸 | 无标签
环氧-配比方案-25.12.3-96 | 环氧-配比方案 | 环氧-配比方案 | 日本151-PVC | 36.84 | 颜料 | 其他 | 无标签
环氧-配比方案-25.12.3-96 | 环氧-配比方案 | 环氧-配比方案 | IR877 | 28.92 | 树脂 | 环氧 | 无标签
环氧-配比方案-25.12.3-96 | 环氧-配比方案 | 环氧-配比方案 | RJ173M | 49 | 树脂 | 聚酯 | 无标签
环氧-配比方案-25.12.3-96 | 环氧-配比方案 | 环氧-配比方案 | RJ362 | 6 | 树脂 | 聚酯 | 无标签
环氧-配比方案-25.12.3-96 | 环氧-配比方案 | 环氧-配比方案 | RY078 | 2 | 颜料 | 其他 | 无标签
环氧-配比方案-25.12.3-96 | 环氧-配比方案 | 环氧-配比方案 | RF516 | 5 | 固化剂 | 酚醛 | 无标签
环氧-配比方案-25.12.3-96 | 环氧-配比方案 | 环氧-配比方案 | RF160 | 5 | 固化剂 | 酚醛 | 无标签
环氧-配比方案-25.12.3-96 | 环氧-配比方案 | 环氧-配比方案 | AZ551 | 0.04 | 助剂 | 其他 | 无标签
环氧-配比方案-25.12.3-96 | 环氧-配比方案 | 环氧-配比方案 | TZ161 | 8.24 | 溶剂 | 其他 | 无标签
环氧-配比方案-25.12.3-96 | 环氧-配比方案 | 环氧-配比方案 | IA151 | 4.28 | 树脂 | 丙烯酸 | 无标签
环氧-配比方案-25.12.3-96 | 环氧-配比方案 | 环氧-配比方案 | FL815C | 4 | 助剂 | 其他 | 无标签
环氧-配比方案-25.12.3-96 | 环氧-配比方案 | 环氧-配比方案 | TZ221 | 3.72 | 溶剂 | 其他 | 无标签
环氧-配比方案-25.12.3-96 | 环氧-配比方案 | 环氧-配比方案 | AZ135 | 0.34 | 助剂 | 其他 | 无标签
环氧-配比方案-25.12.3-96 | 环氧-配比方案 | 环氧-配比方案 | 35.7%白浆-新（无306） | 5.82 | 颜料 | 其他 | 无标签
环氧-配比方案-25.12.3-96 | 环氧-配比方案 | 环氧-配比方案 | 3%气硅 | 1.74 | 助剂 | 其他 | 无标签
环氧-配比方案-25.12.3-96 | 环氧-配比方案 | 环氧-配比方案 | 14.28%炭黑浆料 | 0.74 | 颜料 | 其他 | 无标签
环氧-配比方案-25.12.3-97 | 环氧-配比方案 | 环氧-配比方案 | TF100 | 37.18 | 树脂 | 乙烯基 | 无标签
环氧-配比方案-25.12.3-97 | 环氧-配比方案 | 环氧-配比方案 | TM004 | 5.28 | 溶剂 | 其他 | 无标签
环氧-配比方案-25.12.3-97 | 环氧-配比方案 | 环氧-配比方案 | AS400 | 5.52 | 树脂 | 丙烯酸 | 无标签
环氧-配比方案-25.12.3-97 | 环氧-配比方案 | 环氧-配比方案 | 日本151-PVC | 36.84 | 颜料 | 其他 | 无标签
环氧-配比方案-25.12.3-97 | 环氧-配比方案 | 环氧-配比方案 | IR877 | 28.92 | 树脂 | 环氧 | 无标签
环氧-配比方案-25.12.3-97 | 环氧-配比方案 | 环氧-配比方案 | RJ173M | 49 | 树脂 | 聚酯 | 无标签
环氧-配比方案-25.12.3-97 | 环氧-配比方案 | 环氧-配比方案 | RJ362 | 6 | 树脂 | 聚酯 | 无标签
环氧-配比方案-25.12.3-97 | 环氧-配比方案 | 环氧-配比方案 | RY078 | 2 | 颜料 | 其他 | 无标签
环氧-配比方案-25.12.3-97 | 环氧-配比方案 | 环氧-配比方案 | RF516 | 5 | 固化剂 | 酚醛 | 无标签
环氧-配比方案-25.12.3-97 | 环氧-配比方案 | 环氧-配比方案 | RF160 | 5 | 固化剂 | 酚醛 | 无标签
环氧-配比方案-25.12.3-97 | 环氧-配比方案 | 环氧-配比方案 | AZ551 | 0.04 | 助剂 | 其他 | 无标签
环氧-配比方案-25.12.3-97 | 环氧-配比方案 | 环氧-配比方案 | TZ161 | 8.24 | 溶剂 | 其他 | 无标签
环氧-配比方案-25.12.3-97 | 环氧-配比方案 | 环氧-配比方案 | IA151 | 4.28 | 树脂 | 丙烯酸 | 无标签
环氧-配比方案-25.12.3-97 | 环氧-配比方案 | 环氧-配比方案 | FL815C | 4 | 助剂 | 其他 | 无标签
环氧-配比方案-25.12.3-97 | 环氧-配比方案 | 环氧-配比方案 | TZ221 | 3.72 | 溶剂 | 其他 | 无标签
环氧-配比方案-25.12.3-97 | 环氧-配比方案 | 环氧-配比方案 | AZ135 | 0.34 | 助剂 | 其他 | 无标签
环氧-配比方案-25.12.3-97 | 环氧-配比方案 | 环氧-配比方案 | 35.7%白浆-新（无306） | 5.82 | 颜料 | 其他 | 无标签
环氧-配比方案-25.12.3-97 | 环氧-配比方案 | 环氧-配比方案 | 3%气硅 | 1.74 | 助剂 | 其他 | 无标签
环氧-配比方案-25.12.3-97 | 环氧-配比方案 | 环氧-配比方案 | 14.28%炭黑浆料 | 0.74 | 颜料 | 其他 | 无标签
环氧-配比方案-25.12.3-2-98 | 环氧-配比方案 | 环氧-配比方案 | TF100 | 27.18 | 树脂 | 乙烯基 | 无标签
环氧-配比方案-25.12.3-2-98 | 环氧-配比方案 | 环氧-配比方案 | TM004 | 5.28 | 溶剂 | 其他 | 无标签
环氧-配比方案-25.12.3-2-98 | 环氧-配比方案 | 环氧-配比方案 | AS400 | 5.52 | 树脂 | 丙烯酸 | 无标签
环氧-配比方案-25.12.3-2-98 | 环氧-配比方案 | 环氧-配比方案 | 日本151-PVC | 36.84 | 颜料 | 其他 | 无标签
环氧-配比方案-25.12.3-2-98 | 环氧-配比方案 | 环氧-配比方案 | IR877 | 28.92 | 树脂 | 环氧 | 无标签
环氧-配比方案-25.12.3-2-98 | 环氧-配比方案 | 环氧-配比方案 | RJ173M | 49 | 树脂 | 聚酯 | 无标签
环氧-配比方案-25.12.3-2-98 | 环氧-配比方案 | 环氧-配比方案 | RJ362 | 6 | 树脂 | 聚酯 | 无标签
环氧-配比方案-25.12.3-2-98 | 环氧-配比方案 | 环氧-配比方案 | RY075N | 2 | 颜料 | 其他 | 无标签
环氧-配比方案-25.12.3-2-98 | 环氧-配比方案 | 环氧-配比方案 | RF516 | 5 | 固化剂 | 酚醛 | 无标签
环氧-配比方案-25.12.3-2-98 | 环氧-配比方案 | 环氧-配比方案 | RF160 | 5 | 固化剂 | 酚醛 | 无标签
环氧-配比方案-25.12.3-2-98 | 环氧-配比方案 | 环氧-配比方案 | AZ551 | 0.04 | 助剂 | 其他 | 无标签
环氧-配比方案-25.12.3-2-98 | 环氧-配比方案 | 环氧-配比方案 | TZ161 | 8.24 | 溶剂 | 其他 | 无标签
环氧-配比方案-25.12.3-2-98 | 环氧-配比方案 | 环氧-配比方案 | IA151 | 4.28 | 树脂 | 丙烯酸 | 无标签
环氧-配比方案-25.12.3-2-98 | 环氧-配比方案 | 环氧-配比方案 | FL815C | 4 | 助剂 | 其他 | 无标签
环氧-配比方案-25.12.3-2-98 | 环氧-配比方案 | 环氧-配比方案 | TZ221 | 3.72 | 溶剂 | 其他 | 无标签
环氧-配比方案-25.12.3-2-98 | 环氧-配比方案 | 环氧-配比方案 | AZ135 | 0.34 | 助剂 | 其他 | 无标签
环氧-配比方案-25.12.3-2-99 | 环氧-配比方案 | 环氧-配比方案 | TF100 | 27.18 | 树脂 | 乙烯基 | 无标签
环氧-配比方案-25.12.3-2-99 | 环氧-配比方案 | 环氧-配比方案 | TM004 | 5.28 | 溶剂 | 其他 | 无标签
环氧-配比方案-25.12.3-2-99 | 环氧-配比方案 | 环氧-配比方案 | AS400 | 5.52 | 树脂 | 丙烯酸 | 无标签
环氧-配比方案-25.12.3-2-99 | 环氧-配比方案 | 环氧-配比方案 | 日本151-PVC | 36.84 | 颜料 | 其他 | 无标签
环氧-配比方案-25.12.3-2-99 | 环氧-配比方案 | 环氧-配比方案 | IR877 | 28.92 | 树脂 | 环氧 | 无标签
环氧-配比方案-25.12.3-2-99 | 环氧-配比方案 | 环氧-配比方案 | RJ173M | 49 | 树脂 | 聚酯 | 无标签
环氧-配比方案-25.12.3-2-99 | 环氧-配比方案 | 环氧-配比方案 | RJ362 | 6 | 树脂 | 聚酯 | 无标签
环氧-配比方案-25.12.3-2-99 | 环氧-配比方案 | 环氧-配比方案 | RF516 | 5 | 固化剂 | 酚醛 | 无标签
环氧-配比方案-25.12.3-2-99 | 环氧-配比方案 | 环氧-配比方案 | RF160 | 5 | 固化剂 | 酚醛 | 无标签
环氧-配比方案-25.12.3-2-99 | 环氧-配比方案 | 环氧-配比方案 | AZ551 | 0.04 | 助剂 | 其他 | 无标签
环氧-配比方案-25.12.3-2-99 | 环氧-配比方案 | 环氧-配比方案 | TZ161 | 8.24 | 溶剂 | 其他 | 无标签
环氧-配比方案-25.12.3-2-99 | 环氧-配比方案 | 环氧-配比方案 | IA151 | 4.28 | 树脂 | 丙烯酸 | 无标签
环氧-配比方案-25.12.3-2-99 | 环氧-配比方案 | 环氧-配比方案 | FL815C | 4 | 助剂 | 其他 | 无标签
环氧-配比方案-25.12.3-2-99 | 环氧-配比方案 | 环氧-配比方案 | TZ221 | 3.72 | 溶剂 | 其他 | 无标签
环氧-配比方案-25.12.3-2-99 | 环氧-配比方案 | 环氧-配比方案 | AZ135 | 0.34 | 助剂 | 其他 | 无标签
环氧-配比方案-25.12.3-2-100 | 环氧-配比方案 | 环氧-配比方案 | TF100 | 27.18 | 树脂 | 乙烯基 | 无标签
环氧-配比方案-25.12.3-2-100 | 环氧-配比方案 | 环氧-配比方案 | TM004 | 5.28 | 溶剂 | 其他 | 无标签
环氧-配比方案-25.12.3-2-100 | 环氧-配比方案 | 环氧-配比方案 | AS400 | 5.52 | 树脂 | 丙烯酸 | 无标签
环氧-配比方案-25.12.3-2-100 | 环氧-配比方案 | 环氧-配比方案 | 日本151-PVC | 36.84 | 颜料 | 其他 | 无标签
环氧-配比方案-25.12.3-2-100 | 环氧-配比方案 | 环氧-配比方案 | IR877 | 28.92 | 树脂 | 环氧 | 无标签
环氧-配比方案-25.12.3-2-100 | 环氧-配比方案 | 环氧-配比方案 | RJ173M | 49 | 树脂 | 聚酯 | 无标签
环氧-配比方案-25.12.3-2-100 | 环氧-配比方案 | 环氧-配比方案 | RJ362 | 6 | 树脂 | 聚酯 | 无标签
环氧-配比方案-25.12.3-2-100 | 环氧-配比方案 | 环氧-配比方案 | RF516 | 5 | 固化剂 | 酚醛 | 无标签
环氧-配比方案-25.12.3-2-100 | 环氧-配比方案 | 环氧-配比方案 | RF160 | 5 | 固化剂 | 酚醛 | 无标签
环氧-配比方案-25.12.3-2-100 | 环氧-配比方案 | 环氧-配比方案 | AZ551 | 0.04 | 助剂 | 其他 | 无标签
环氧-配比方案-25.12.3-2-100 | 环氧-配比方案 | 环氧-配比方案 | TZ161 | 8.24 | 溶剂 | 其他 | 无标签
环氧-配比方案-25.12.3-2-100 | 环氧-配比方案 | 环氧-配比方案 | IA151 | 4.28 | 树脂 | 丙烯酸 | 无标签
环氧-配比方案-25.12.3-2-100 | 环氧-配比方案 | 环氧-配比方案 | FL815C | 4 | 助剂 | 其他 | 无标签
环氧-配比方案-25.12.3-2-100 | 环氧-配比方案 | 环氧-配比方案 | TZ221 | 3.72 | 溶剂 | 其他 | 无标签
环氧-配比方案-25.12.3-2-100 | 环氧-配比方案 | 环氧-配比方案 | AZ135 | 0.34 | 助剂 | 其他 | 无标签
环氧-配比方案-25.12.31-1-101 | 环氧-配比方案 | 环氧-配比方案 | TF100 | 37.18 | 树脂 | 乙烯基 | 无标签
环氧-配比方案-25.12.31-1-101 | 环氧-配比方案 | 环氧-配比方案 | TM004 | 5.28 | 溶剂 | 其他 | 无标签
环氧-配比方案-25.12.31-1-101 | 环氧-配比方案 | 环氧-配比方案 | AS400 | 5.52 | 树脂 | 丙烯酸 | 无标签
环氧-配比方案-25.12.31-1-101 | 环氧-配比方案 | 环氧-配比方案 | 日本151-PVC | 36.84 | 颜料 | 其他 | 无标签
环氧-配比方案-25.12.31-1-101 | 环氧-配比方案 | 环氧-配比方案 | IR877 | 28.92 | 树脂 | 环氧 | 无标签
环氧-配比方案-25.12.31-1-101 | 环氧-配比方案 | 环氧-配比方案 | RJ173M | 49 | 树脂 | 聚酯 | 无标签
环氧-配比方案-25.12.31-1-101 | 环氧-配比方案 | 环氧-配比方案 | RJ362 | 6 | 树脂 | 聚酯 | 无标签
环氧-配比方案-25.12.31-1-101 | 环氧-配比方案 | 环氧-配比方案 | RY078 | 2 | 颜料 | 其他 | 无标签
环氧-配比方案-25.12.31-1-101 | 环氧-配比方案 | 环氧-配比方案 | RF516 | 5 | 固化剂 | 酚醛 | 无标签
环氧-配比方案-25.12.31-1-101 | 环氧-配比方案 | 环氧-配比方案 | RF160 | 5 | 固化剂 | 酚醛 | 无标签
环氧-配比方案-25.12.31-1-101 | 环氧-配比方案 | 环氧-配比方案 | AZ551 | 0.04 | 助剂 | 其他 | 无标签
环氧-配比方案-25.12.31-1-101 | 环氧-配比方案 | 环氧-配比方案 | TZ161 | 8.24 | 溶剂 | 其他 | 无标签
环氧-配比方案-25.12.31-1-101 | 环氧-配比方案 | 环氧-配比方案 | IA151 | 4.28 | 树脂 | 丙烯酸 | 无标签
环氧-配比方案-25.12.31-1-101 | 环氧-配比方案 | 环氧-配比方案 | FL815C | 4 | 助剂 | 其他 | 无标签
环氧-配比方案-25.12.31-1-101 | 环氧-配比方案 | 环氧-配比方案 | TZ221 | 3.72 | 溶剂 | 其他 | 无标签
环氧-配比方案-25.12.31-1-101 | 环氧-配比方案 | 环氧-配比方案 | AZ135 | 0.34 | 助剂 | 其他 | 无标签
环氧-配比方案-25.12.31-1-101 | 环氧-配比方案 | 环氧-配比方案 | 35.7%白浆-新（无306） | 6.5 | 颜料 | 其他 | 无标签
环氧-配比方案-25.12.31-1-101 | 环氧-配比方案 | 环氧-配比方案 | 3%气硅 | 2 | 助剂 | 其他 | 无标签
环氧-配比方案-25.12.31-1-101 | 环氧-配比方案 | 环氧-配比方案 | 14.28%炭黑浆料 | 1 | 颜料 | 其他 | 无标签
环氧-配比方案-25.12.31-1-102 | 环氧-配比方案 | 环氧-配比方案 | TF100 | 37.18 | 树脂 | 乙烯基 | 无标签
环氧-配比方案-25.12.31-1-102 | 环氧-配比方案 | 环氧-配比方案 | TM004 | 5.28 | 溶剂 | 其他 | 无标签
环氧-配比方案-25.12.31-1-102 | 环氧-配比方案 | 环氧-配比方案 | AS400 | 5.52 | 树脂 | 丙烯酸 | 无标签
环氧-配比方案-25.12.31-1-102 | 环氧-配比方案 | 环氧-配比方案 | 日本151-PVC | 36.84 | 颜料 | 其他 | 无标签
环氧-配比方案-25.12.31-1-102 | 环氧-配比方案 | 环氧-配比方案 | IR877 | 28.92 | 树脂 | 环氧 | 无标签
环氧-配比方案-25.12.31-1-102 | 环氧-配比方案 | 环氧-配比方案 | RJ173M | 57 | 树脂 | 聚酯 | 无标签
环氧-配比方案-25.12.31-1-102 | 环氧-配比方案 | 环氧-配比方案 | RJ362 | 6 | 树脂 | 聚酯 | 无标签
环氧-配比方案-25.12.31-1-102 | 环氧-配比方案 | 环氧-配比方案 | RY078 | 2 | 颜料 | 其他 | 无标签
环氧-配比方案-25.12.31-1-102 | 环氧-配比方案 | 环氧-配比方案 | RF516 | 5 | 固化剂 | 酚醛 | 无标签
环氧-配比方案-25.12.31-1-102 | 环氧-配比方案 | 环氧-配比方案 | RF160 | 5 | 固化剂 | 酚醛 | 无标签
环氧-配比方案-25.12.31-1-102 | 环氧-配比方案 | 环氧-配比方案 | AZ551 | 0.04 | 助剂 | 其他 | 无标签
环氧-配比方案-25.12.31-1-102 | 环氧-配比方案 | 环氧-配比方案 | TZ161 | 8.24 | 溶剂 | 其他 | 无标签
环氧-配比方案-25.12.31-1-102 | 环氧-配比方案 | 环氧-配比方案 | IA151 | 4.28 | 树脂 | 丙烯酸 | 无标签
环氧-配比方案-25.12.31-1-102 | 环氧-配比方案 | 环氧-配比方案 | FL815C | 4 | 助剂 | 其他 | 无标签
环氧-配比方案-25.12.31-1-102 | 环氧-配比方案 | 环氧-配比方案 | TZ221 | 3.72 | 溶剂 | 其他 | 无标签
环氧-配比方案-25.12.31-1-102 | 环氧-配比方案 | 环氧-配比方案 | AZ135 | 0.34 | 助剂 | 其他 | 无标签
环氧-配比方案-25.12.31-1-102 | 环氧-配比方案 | 环氧-配比方案 | 35.7%白浆-新（无306） | 5.82 | 颜料 | 其他 | 无标签
环氧-配比方案-25.12.31-1-102 | 环氧-配比方案 | 环氧-配比方案 | 3%气硅 | 1.74 | 助剂 | 其他 | 无标签
环氧-配比方案-25.12.31-1-102 | 环氧-配比方案 | 环氧-配比方案 | 14.28%炭黑浆料 | 0.74 | 颜料 | 其他 | 无标签
环氧-配比方案-25.12.31-103 | 环氧-配比方案 | 环氧-配比方案 | TF100 | 37.18 | 树脂 | 乙烯基 | 无标签
环氧-配比方案-25.12.31-103 | 环氧-配比方案 | 环氧-配比方案 | TM004 | 5.28 | 溶剂 | 其他 | 无标签
环氧-配比方案-25.12.31-103 | 环氧-配比方案 | 环氧-配比方案 | AS400 | 5.52 | 树脂 | 丙烯酸 | 无标签
环氧-配比方案-25.12.31-103 | 环氧-配比方案 | 环氧-配比方案 | 日本151-PVC | 36.84 | 颜料 | 其他 | 无标签
环氧-配比方案-25.12.31-103 | 环氧-配比方案 | 环氧-配比方案 | IR877 | 28.92 | 树脂 | 环氧 | 无标签
环氧-配比方案-25.12.31-103 | 环氧-配比方案 | 环氧-配比方案 | RJ173M | 57 | 树脂 | 聚酯 | 无标签
环氧-配比方案-25.12.31-103 | 环氧-配比方案 | 环氧-配比方案 | RJ362 | 6 | 树脂 | 聚酯 | 无标签
环氧-配比方案-25.12.31-103 | 环氧-配比方案 | 环氧-配比方案 | RY078 | 2 | 颜料 | 其他 | 无标签
环氧-配比方案-25.12.31-103 | 环氧-配比方案 | 环氧-配比方案 | RF516 | 5 | 固化剂 | 酚醛 | 无标签
环氧-配比方案-25.12.31-103 | 环氧-配比方案 | 环氧-配比方案 | RF160 | 5 | 固化剂 | 酚醛 | 无标签
环氧-配比方案-25.12.31-103 | 环氧-配比方案 | 环氧-配比方案 | AZ551 | 0.04 | 助剂 | 其他 | 无标签
环氧-配比方案-25.12.31-103 | 环氧-配比方案 | 环氧-配比方案 | TZ161 | 8.24 | 溶剂 | 其他 | 无标签
环氧-配比方案-25.12.31-103 | 环氧-配比方案 | 环氧-配比方案 | IA151 | 4.28 | 树脂 | 丙烯酸 | 无标签
环氧-配比方案-25.12.31-103 | 环氧-配比方案 | 环氧-配比方案 | FL815C | 4 | 助剂 | 其他 | 无标签
环氧-配比方案-25.12.31-103 | 环氧-配比方案 | 环氧-配比方案 | TZ221 | 3.72 | 溶剂 | 其他 | 无标签
环氧-配比方案-25.12.31-103 | 环氧-配比方案 | 环氧-配比方案 | AZ135 | 0.34 | 助剂 | 其他 | 无标签
环氧-配比方案-25.12.31-103 | 环氧-配比方案 | 环氧-配比方案 | 35.7%白浆 | 5.82 | 颜料 | 其他 | 无标签
环氧-配比方案-25.12.31-103 | 环氧-配比方案 | 环氧-配比方案 | 3%气硅 | 1.74 | 助剂 | 其他 | 无标签
环氧-配比方案-25.12.31-103 | 环氧-配比方案 | 环氧-配比方案 | 14.28%炭黑浆料 | 0.74 | 颜料 | 其他 | 无标签
环氧-配比方案-25.12.31-104 | 环氧-配比方案 | 环氧-配比方案 | TF100 | 37.18 | 树脂 | 乙烯基 | 无标签
环氧-配比方案-25.12.31-104 | 环氧-配比方案 | 环氧-配比方案 | TM004 | 5.28 | 溶剂 | 其他 | 无标签
环氧-配比方案-25.12.31-104 | 环氧-配比方案 | 环氧-配比方案 | AS400 | 5.52 | 树脂 | 丙烯酸 | 无标签
环氧-配比方案-25.12.31-104 | 环氧-配比方案 | 环氧-配比方案 | 日本151-PVC | 36.84 | 颜料 | 其他 | 无标签
环氧-配比方案-25.12.31-104 | 环氧-配比方案 | 环氧-配比方案 | IR877 | 20 | 树脂 | 环氧 | 无标签
环氧-配比方案-25.12.31-104 | 环氧-配比方案 | 环氧-配比方案 | RJ173M | 65 | 树脂 | 聚酯 | 无标签
环氧-配比方案-25.12.31-104 | 环氧-配比方案 | 环氧-配比方案 | RJ362 | 6 | 树脂 | 聚酯 | 无标签
环氧-配比方案-25.12.31-104 | 环氧-配比方案 | 环氧-配比方案 | RY078 | 2 | 颜料 | 其他 | 无标签
环氧-配比方案-25.12.31-104 | 环氧-配比方案 | 环氧-配比方案 | RF516 | 5 | 固化剂 | 酚醛 | 无标签
环氧-配比方案-25.12.31-104 | 环氧-配比方案 | 环氧-配比方案 | RF160 | 5 | 固化剂 | 酚醛 | 无标签
环氧-配比方案-25.12.31-104 | 环氧-配比方案 | 环氧-配比方案 | AZ551 | 0.04 | 助剂 | 其他 | 无标签
环氧-配比方案-25.12.31-104 | 环氧-配比方案 | 环氧-配比方案 | TZ161 | 8.24 | 溶剂 | 其他 | 无标签
环氧-配比方案-25.12.31-104 | 环氧-配比方案 | 环氧-配比方案 | IA151 | 4.28 | 树脂 | 丙烯酸 | 无标签
环氧-配比方案-25.12.31-104 | 环氧-配比方案 | 环氧-配比方案 | FL815C | 4 | 助剂 | 其他 | 无标签
环氧-配比方案-25.12.31-104 | 环氧-配比方案 | 环氧-配比方案 | TZ221 | 3.72 | 溶剂 | 其他 | 无标签
环氧-配比方案-25.12.31-104 | 环氧-配比方案 | 环氧-配比方案 | AZ135 | 0.34 | 助剂 | 其他 | 无标签
环氧-配比方案-25.12.31-104 | 环氧-配比方案 | 环氧-配比方案 | 35.7%白浆 | 5.82 | 颜料 | 其他 | 无标签
环氧-配比方案-25.12.31-104 | 环氧-配比方案 | 环氧-配比方案 | 3%气硅 | 1.74 | 助剂 | 其他 | 无标签
环氧-配比方案-25.12.31-104 | 环氧-配比方案 | 环氧-配比方案 | 14.28%炭黑浆料 | 0.74 | 颜料 | 其他 | 无标签
环氧-配比方案-25.12.31-1KG验证-107 | 环氧-配比方案 | 环氧-配比方案 | TF100 | 34.18 | 树脂 | 乙烯基 | 无标签
环氧-配比方案-25.12.31-1KG验证-107 | 环氧-配比方案 | 环氧-配比方案 | TM004 | 13.28 | 溶剂 | 其他 | 无标签
环氧-配比方案-25.12.31-1KG验证-107 | 环氧-配比方案 | 环氧-配比方案 | AS400 | 5.52 | 树脂 | 丙烯酸 | 无标签
环氧-配比方案-25.12.31-1KG验证-107 | 环氧-配比方案 | 环氧-配比方案 | 日本151-PVC | 36.84 | 颜料 | 其他 | 无标签
环氧-配比方案-25.12.31-1KG验证-107 | 环氧-配比方案 | 环氧-配比方案 | IR877 | 28.92 | 树脂 | 环氧 | 无标签
环氧-配比方案-25.12.31-1KG验证-107 | 环氧-配比方案 | 环氧-配比方案 | RJ173M | 57 | 树脂 | 聚酯 | 无标签
环氧-配比方案-25.12.31-1KG验证-107 | 环氧-配比方案 | 环氧-配比方案 | RJ362 | 6 | 树脂 | 聚酯 | 无标签
环氧-配比方案-25.12.31-1KG验证-107 | 环氧-配比方案 | 环氧-配比方案 | RY078 | 2 | 颜料 | 其他 | 无标签
环氧-配比方案-25.12.31-1KG验证-107 | 环氧-配比方案 | 环氧-配比方案 | RF516 | 5 | 固化剂 | 酚醛 | 无标签
环氧-配比方案-25.12.31-1KG验证-107 | 环氧-配比方案 | 环氧-配比方案 | RF160 | 5 | 固化剂 | 酚醛 | 无标签
环氧-配比方案-25.12.31-1KG验证-107 | 环氧-配比方案 | 环氧-配比方案 | AZ551 | 0.04 | 助剂 | 其他 | 无标签
环氧-配比方案-25.12.31-1KG验证-107 | 环氧-配比方案 | 环氧-配比方案 | TZ161 | 11.24 | 溶剂 | 其他 | 无标签
环氧-配比方案-25.12.31-1KG验证-107 | 环氧-配比方案 | 环氧-配比方案 | IA151 | 4.28 | 树脂 | 丙烯酸 | 无标签
环氧-配比方案-25.12.31-1KG验证-107 | 环氧-配比方案 | 环氧-配比方案 | FL815C | 4 | 助剂 | 其他 | 无标签
环氧-配比方案-25.12.31-1KG验证-107 | 环氧-配比方案 | 环氧-配比方案 | TZ221 | 3.72 | 溶剂 | 其他 | 无标签
环氧-配比方案-25.12.31-1KG验证-107 | 环氧-配比方案 | 环氧-配比方案 | AZ135 | 0.34 | 助剂 | 其他 | 无标签
环氧-配比方案-25.12.31-1KG验证-107 | 环氧-配比方案 | 环氧-配比方案 | 35.7%白浆 | 5.82 | 颜料 | 其他 | 无标签
环氧-配比方案-25.12.31-1KG验证-107 | 环氧-配比方案 | 环氧-配比方案 | 3%气硅 | 1.74 | 助剂 | 其他 | 无标签
环氧-配比方案-25.12.31-1KG验证-107 | 环氧-配比方案 | 环氧-配比方案 | 14.28%炭黑浆料 | 0.74 | 颜料 | 其他 | 无标签
环氧-配比方案-25.12.31-1KG验证-108 | 环氧-配比方案 | 环氧-配比方案 | TF100 | 15.1467 | 树脂 | 乙烯基 | 无标签
环氧-配比方案-25.12.31-1KG验证-108 | 环氧-配比方案 | 环氧-配比方案 | TM004 | 5.885 | 溶剂 | 其他 | 无标签
环氧-配比方案-25.12.31-1KG验证-108 | 环氧-配比方案 | 环氧-配比方案 | AS400 | 2.4462 | 树脂 | 丙烯酸 | 无标签
环氧-配比方案-25.12.31-1KG验证-108 | 环氧-配比方案 | 环氧-配比方案 | 日本151-PVC | 16.3254 | 颜料 | 其他 | 无标签
环氧-配比方案-25.12.31-1KG验证-108 | 环氧-配比方案 | 环氧-配比方案 | IR877 | 12.8157 | 树脂 | 环氧 | 无标签
环氧-配比方案-25.12.31-1KG验证-108 | 环氧-配比方案 | 环氧-配比方案 | RJ173M | 25.2592 | 树脂 | 聚酯 | 无标签
环氧-配比方案-25.12.31-1KG验证-108 | 环氧-配比方案 | 环氧-配比方案 | RJ362 | 2.6589 | 树脂 | 聚酯 | 无标签
环氧-配比方案-25.12.31-1KG验证-108 | 环氧-配比方案 | 环氧-配比方案 | RY078 | 0.8863 | 颜料 | 其他 | 无标签
环氧-配比方案-25.12.31-1KG验证-108 | 环氧-配比方案 | 环氧-配比方案 | RF516 | 2.2157 | 固化剂 | 酚醛 | 无标签
环氧-配比方案-25.12.31-1KG验证-108 | 环氧-配比方案 | 环氧-配比方案 | RF160 | 2.2157 | 固化剂 | 酚醛 | 无标签
环氧-配比方案-25.12.31-1KG验证-108 | 环氧-配比方案 | 环氧-配比方案 | AZ551 | 0.0177 | 助剂 | 其他 | 无标签
环氧-配比方案-25.12.31-1KG验证-108 | 环氧-配比方案 | 环氧-配比方案 | TZ161 | 4.9809 | 溶剂 | 其他 | 无标签
环氧-配比方案-25.12.31-1KG验证-108 | 环氧-配比方案 | 环氧-配比方案 | IA151 | 1.8967 | 树脂 | 丙烯酸 | 无标签
环氧-配比方案-25.12.31-1KG验证-108 | 环氧-配比方案 | 环氧-配比方案 | FL815C | 1.7726 | 助剂 | 其他 | 无标签
环氧-配比方案-25.12.31-1KG验证-108 | 环氧-配比方案 | 环氧-配比方案 | TZ221 | 1.6485 | 溶剂 | 其他 | 无标签
环氧-配比方案-25.12.31-1KG验证-108 | 环氧-配比方案 | 环氧-配比方案 | AZ135 | 0.1507 | 助剂 | 其他 | 无标签
环氧-配比方案-25.12.31-1KG验证-108 | 环氧-配比方案 | 环氧-配比方案 | 35.7%白浆 | 2.5791 | 颜料 | 其他 | 无标签
环氧-配比方案-25.12.31-1KG验证-108 | 环氧-配比方案 | 环氧-配比方案 | 3%气硅 | 0.7711 | 助剂 | 其他 | 无标签
环氧-配比方案-25.12.31-1KG验证-108 | 环氧-配比方案 | 环氧-配比方案 | 14.28%炭黑浆料 | 0.3279 | 颜料 | 其他 | 无标签
环氧-配比方案-25.12.31-1KG验证-109 | 环氧-配比方案 | 环氧-配比方案 | TF100 | 151.4668 | 树脂 | 乙烯基 | 无标签
环氧-配比方案-25.12.31-1KG验证-109 | 环氧-配比方案 | 环氧-配比方案 | TM004 | 58.8496 | 溶剂 | 其他 | 无标签
环氧-配比方案-25.12.31-1KG验证-109 | 环氧-配比方案 | 环氧-配比方案 | AS400 | 24.4616 | 树脂 | 丙烯酸 | 无标签
环氧-配比方案-25.12.31-1KG验证-109 | 环氧-配比方案 | 环氧-配比方案 | 日本151-PVC | 163.2545 | 颜料 | 其他 | 无标签
环氧-配比方案-25.12.31-1KG验证-109 | 环氧-配比方案 | 环氧-配比方案 | IR877 | 128.1574 | 树脂 | 环氧 | 无标签
环氧-配比方案-25.12.31-1KG验证-109 | 环氧-配比方案 | 环氧-配比方案 | RJ173M | 252.5924 | 树脂 | 聚酯 | 无标签
环氧-配比方案-25.12.31-1KG验证-109 | 环氧-配比方案 | 环氧-配比方案 | RJ362 | 26.5887 | 树脂 | 聚酯 | 无标签
环氧-配比方案-25.12.31-1KG验证-109 | 环氧-配比方案 | 环氧-配比方案 | RY078 | 8.8629 | 颜料 | 其他 | 无标签
环氧-配比方案-25.12.31-1KG验证-109 | 环氧-配比方案 | 环氧-配比方案 | RF516 | 22.1572 | 固化剂 | 酚醛 | 无标签
环氧-配比方案-25.12.31-1KG验证-109 | 环氧-配比方案 | 环氧-配比方案 | RF160 | 22.1572 | 固化剂 | 酚醛 | 无标签
环氧-配比方案-25.12.31-1KG验证-109 | 环氧-配比方案 | 环氧-配比方案 | AZ551 | 0.1773 | 助剂 | 其他 | 无标签
环氧-配比方案-25.12.31-1KG验证-109 | 环氧-配比方案 | 环氧-配比方案 | TZ161 | 49.8094 | 溶剂 | 其他 | 无标签
环氧-配比方案-25.12.31-1KG验证-109 | 环氧-配比方案 | 环氧-配比方案 | IA151 | 18.9666 | 树脂 | 丙烯酸 | 无标签
环氧-配比方案-25.12.31-1KG验证-109 | 环氧-配比方案 | 环氧-配比方案 | FL815C | 17.7258 | 助剂 | 其他 | 无标签
环氧-配比方案-25.12.31-1KG验证-109 | 环氧-配比方案 | 环氧-配比方案 | TZ221 | 16.485 | 溶剂 | 其他 | 无标签
环氧-配比方案-25.12.31-1KG验证-109 | 环氧-配比方案 | 环氧-配比方案 | AZ135 | 1.5067 | 助剂 | 其他 | 无标签
环氧-配比方案-25.12.31-1KG验证-109 | 环氧-配比方案 | 环氧-配比方案 | 35.7%白浆 | 25.791 | 颜料 | 其他 | 无标签
环氧-配比方案-25.12.31-1KG验证-109 | 环氧-配比方案 | 环氧-配比方案 | 3%气硅 | 7.7107 | 助剂 | 其他 | 无标签
环氧-配比方案-25.12.31-1KG验证-109 | 环氧-配比方案 | 环氧-配比方案 | 14.28%炭黑浆料 | 3.2793 | 颜料 | 其他 | 无标签
环氧-配比方案-26.1.4-110 | 环氧-配比方案 | 环氧-配比方案 | TF100 | 37.18 | 树脂 | 乙烯基 | 无标签
环氧-配比方案-26.1.4-110 | 环氧-配比方案 | 环氧-配比方案 | TM004 | 5.28 | 溶剂 | 其他 | 无标签
环氧-配比方案-26.1.4-110 | 环氧-配比方案 | 环氧-配比方案 | AS400 | 5.52 | 树脂 | 丙烯酸 | 无标签
环氧-配比方案-26.1.4-110 | 环氧-配比方案 | 环氧-配比方案 | 日本151-PVC | 36.84 | 颜料 | 其他 | 无标签
环氧-配比方案-26.1.4-110 | 环氧-配比方案 | 环氧-配比方案 | IR877 | 28.92 | 树脂 | 环氧 | 无标签
环氧-配比方案-26.1.4-110 | 环氧-配比方案 | 环氧-配比方案 | RJ173M | 57 | 树脂 | 聚酯 | 无标签
环氧-配比方案-26.1.4-110 | 环氧-配比方案 | 环氧-配比方案 | RJ362 | 6 | 树脂 | 聚酯 | 无标签
环氧-配比方案-26.1.4-110 | 环氧-配比方案 | 环氧-配比方案 | RY078 | 2 | 颜料 | 其他 | 无标签
环氧-配比方案-26.1.4-110 | 环氧-配比方案 | 环氧-配比方案 | RF516 | 5 | 固化剂 | 酚醛 | 无标签
环氧-配比方案-26.1.4-110 | 环氧-配比方案 | 环氧-配比方案 | RF160 | 5 | 固化剂 | 酚醛 | 无标签
环氧-配比方案-26.1.4-110 | 环氧-配比方案 | 环氧-配比方案 | AZ551 | 0.04 | 助剂 | 其他 | 无标签
环氧-配比方案-26.1.4-110 | 环氧-配比方案 | 环氧-配比方案 | TZ161 | 8.24 | 溶剂 | 其他 | 无标签
环氧-配比方案-26.1.4-110 | 环氧-配比方案 | 环氧-配比方案 | IA151 | 4.28 | 树脂 | 丙烯酸 | 无标签
环氧-配比方案-26.1.4-110 | 环氧-配比方案 | 环氧-配比方案 | FL815C | 4 | 助剂 | 其他 | 无标签
环氧-配比方案-26.1.4-110 | 环氧-配比方案 | 环氧-配比方案 | TZ221 | 3.72 | 溶剂 | 其他 | 无标签
环氧-配比方案-26.1.4-110 | 环氧-配比方案 | 环氧-配比方案 | AZ135 | 0.34 | 助剂 | 其他 | 无标签
环氧-配比方案-26.1.4-110 | 环氧-配比方案 | 环氧-配比方案 | 35.7%白浆-新（无306） | 6.5 | 颜料 | 其他 | 无标签
环氧-配比方案-26.1.4-110 | 环氧-配比方案 | 环氧-配比方案 | 3%气硅 | 2 | 助剂 | 其他 | 无标签
环氧-配比方案-26.1.4-110 | 环氧-配比方案 | 环氧-配比方案 | 14.28%炭黑浆料 | 1 | 颜料 | 其他 | 无标签
环氧-配比方案-26.1.4-111 | 环氧-配比方案 | 环氧-配比方案 | TF100 | 37.18 | 树脂 | 乙烯基 | 无标签
环氧-配比方案-26.1.4-111 | 环氧-配比方案 | 环氧-配比方案 | TM004 | 5.28 | 溶剂 | 其他 | 无标签
环氧-配比方案-26.1.4-111 | 环氧-配比方案 | 环氧-配比方案 | AS400 | 5.52 | 树脂 | 丙烯酸 | 无标签
环氧-配比方案-26.1.4-111 | 环氧-配比方案 | 环氧-配比方案 | 日本151-PVC | 36.84 | 颜料 | 其他 | 无标签
环氧-配比方案-26.1.4-111 | 环氧-配比方案 | 环氧-配比方案 | IR877 | 20 | 树脂 | 环氧 | 无标签
环氧-配比方案-26.1.4-111 | 环氧-配比方案 | 环氧-配比方案 | RJ173M | 65 | 树脂 | 聚酯 | 无标签
环氧-配比方案-26.1.4-111 | 环氧-配比方案 | 环氧-配比方案 | RJ362 | 6 | 树脂 | 聚酯 | 无标签
环氧-配比方案-26.1.4-111 | 环氧-配比方案 | 环氧-配比方案 | RY078 | 2 | 颜料 | 其他 | 无标签
环氧-配比方案-26.1.4-111 | 环氧-配比方案 | 环氧-配比方案 | RF516 | 5 | 固化剂 | 酚醛 | 无标签
环氧-配比方案-26.1.4-111 | 环氧-配比方案 | 环氧-配比方案 | RF160 | 5 | 固化剂 | 酚醛 | 无标签
环氧-配比方案-26.1.4-111 | 环氧-配比方案 | 环氧-配比方案 | AZ551 | 0.04 | 助剂 | 其他 | 无标签
环氧-配比方案-26.1.4-111 | 环氧-配比方案 | 环氧-配比方案 | TZ161 | 8.24 | 溶剂 | 其他 | 无标签
环氧-配比方案-26.1.4-111 | 环氧-配比方案 | 环氧-配比方案 | IA151 | 4.28 | 树脂 | 丙烯酸 | 无标签
环氧-配比方案-26.1.4-111 | 环氧-配比方案 | 环氧-配比方案 | FL815C | 4 | 助剂 | 其他 | 无标签
环氧-配比方案-26.1.4-111 | 环氧-配比方案 | 环氧-配比方案 | TZ221 | 3.72 | 溶剂 | 其他 | 无标签
环氧-配比方案-26.1.4-111 | 环氧-配比方案 | 环氧-配比方案 | AZ135 | 0.34 | 助剂 | 其他 | 无标签
环氧-配比方案-26.1.4-111 | 环氧-配比方案 | 环氧-配比方案 | 35.7%白浆-新（无306） | 5.82 | 颜料 | 其他 | 无标签
环氧-配比方案-26.1.4-111 | 环氧-配比方案 | 环氧-配比方案 | 3%气硅 | 1.74 | 助剂 | 其他 | 无标签
环氧-配比方案-26.1.4-111 | 环氧-配比方案 | 环氧-配比方案 | 14.28%炭黑浆料 | 0.74 | 颜料 | 其他 | 无标签
环氧-配比方案-26.1.5-1-112 | 环氧-配比方案 | 环氧-配比方案 | TF100 | 34.18 | 树脂 | 乙烯基 | 无标签
环氧-配比方案-26.1.5-1-112 | 环氧-配比方案 | 环氧-配比方案 | TM004 | 13.28 | 溶剂 | 其他 | 无标签
环氧-配比方案-26.1.5-1-112 | 环氧-配比方案 | 环氧-配比方案 | AS400 | 5.52 | 树脂 | 丙烯酸 | 无标签
环氧-配比方案-26.1.5-1-112 | 环氧-配比方案 | 环氧-配比方案 | 日本151-PVC | 36.84 | 颜料 | 其他 | 无标签
环氧-配比方案-26.1.5-1-112 | 环氧-配比方案 | 环氧-配比方案 | IR877 | 28.92 | 树脂 | 环氧 | 无标签
环氧-配比方案-26.1.5-1-112 | 环氧-配比方案 | 环氧-配比方案 | RJ173M | 57 | 树脂 | 聚酯 | 无标签
环氧-配比方案-26.1.5-1-112 | 环氧-配比方案 | 环氧-配比方案 | RJ362 | 6 | 树脂 | 聚酯 | 无标签
环氧-配比方案-26.1.5-1-112 | 环氧-配比方案 | 环氧-配比方案 | RY078 | 2 | 颜料 | 其他 | 无标签
环氧-配比方案-26.1.5-1-112 | 环氧-配比方案 | 环氧-配比方案 | RF516 | 5 | 固化剂 | 酚醛 | 无标签
环氧-配比方案-26.1.5-1-112 | 环氧-配比方案 | 环氧-配比方案 | RF160 | 5 | 固化剂 | 酚醛 | 无标签
环氧-配比方案-26.1.5-1-112 | 环氧-配比方案 | 环氧-配比方案 | AZ551 | 0.04 | 助剂 | 其他 | 无标签
环氧-配比方案-26.1.5-1-112 | 环氧-配比方案 | 环氧-配比方案 | TZ161 | 11.24 | 溶剂 | 其他 | 无标签
环氧-配比方案-26.1.5-1-112 | 环氧-配比方案 | 环氧-配比方案 | IA151 | 4.28 | 树脂 | 丙烯酸 | 无标签
环氧-配比方案-26.1.5-1-112 | 环氧-配比方案 | 环氧-配比方案 | FL815C | 4 | 助剂 | 其他 | 无标签
环氧-配比方案-26.1.5-1-112 | 环氧-配比方案 | 环氧-配比方案 | TZ221 | 3.72 | 溶剂 | 其他 | 无标签
环氧-配比方案-26.1.5-1-112 | 环氧-配比方案 | 环氧-配比方案 | AZ135 | 0.34 | 助剂 | 其他 | 无标签
环氧-配比方案-26.1.5-1-112 | 环氧-配比方案 | 环氧-配比方案 | 35.7%白浆 | 5.82 | 颜料 | 其他 | 无标签
环氧-配比方案-26.1.5-1-112 | 环氧-配比方案 | 环氧-配比方案 | 3%气硅 | 1.74 | 助剂 | 其他 | 无标签
环氧-配比方案-26.1.5-1-112 | 环氧-配比方案 | 环氧-配比方案 | 14.28%炭黑浆料 | 0.74 | 颜料 | 其他 | 无标签
环氧-配比方案-26.1.5-1-113 | 环氧-配比方案 | 环氧-配比方案 | TF100 | 15.1467 | 树脂 | 乙烯基 | 无标签
环氧-配比方案-26.1.5-1-113 | 环氧-配比方案 | 环氧-配比方案 | TM004 | 5.885 | 溶剂 | 其他 | 无标签
环氧-配比方案-26.1.5-1-113 | 环氧-配比方案 | 环氧-配比方案 | AS400 | 2.4462 | 树脂 | 丙烯酸 | 无标签
环氧-配比方案-26.1.5-1-113 | 环氧-配比方案 | 环氧-配比方案 | 日本151-PVC | 16.3254 | 颜料 | 其他 | 无标签
环氧-配比方案-26.1.5-1-113 | 环氧-配比方案 | 环氧-配比方案 | IR877 | 12.8157 | 树脂 | 环氧 | 无标签
环氧-配比方案-26.1.5-1-113 | 环氧-配比方案 | 环氧-配比方案 | RJ173M | 25.2592 | 树脂 | 聚酯 | 无标签
环氧-配比方案-26.1.5-1-113 | 环氧-配比方案 | 环氧-配比方案 | RJ362 | 2.6589 | 树脂 | 聚酯 | 无标签
环氧-配比方案-26.1.5-1-113 | 环氧-配比方案 | 环氧-配比方案 | RY078 | 0.8863 | 颜料 | 其他 | 无标签
环氧-配比方案-26.1.5-1-113 | 环氧-配比方案 | 环氧-配比方案 | RF516 | 2.2157 | 固化剂 | 酚醛 | 无标签
环氧-配比方案-26.1.5-1-113 | 环氧-配比方案 | 环氧-配比方案 | RF160 | 2.2157 | 固化剂 | 酚醛 | 无标签
环氧-配比方案-26.1.5-1-113 | 环氧-配比方案 | 环氧-配比方案 | AZ551 | 0.0177 | 助剂 | 其他 | 无标签
环氧-配比方案-26.1.5-1-113 | 环氧-配比方案 | 环氧-配比方案 | TZ161 | 4.9809 | 溶剂 | 其他 | 无标签
环氧-配比方案-26.1.5-1-113 | 环氧-配比方案 | 环氧-配比方案 | IA151 | 1.8967 | 树脂 | 丙烯酸 | 无标签
环氧-配比方案-26.1.5-1-113 | 环氧-配比方案 | 环氧-配比方案 | FL815C | 1.7726 | 助剂 | 其他 | 无标签
环氧-配比方案-26.1.5-1-113 | 环氧-配比方案 | 环氧-配比方案 | TZ221 | 1.6485 | 溶剂 | 其他 | 无标签
环氧-配比方案-26.1.5-1-113 | 环氧-配比方案 | 环氧-配比方案 | AZ135 | 0.1507 | 助剂 | 其他 | 无标签
环氧-配比方案-26.1.5-1-113 | 环氧-配比方案 | 环氧-配比方案 | 35.7%白浆 | 2.5791 | 颜料 | 其他 | 无标签
环氧-配比方案-26.1.5-1-113 | 环氧-配比方案 | 环氧-配比方案 | 3%气硅 | 0.7711 | 助剂 | 其他 | 无标签
环氧-配比方案-26.1.5-1-113 | 环氧-配比方案 | 环氧-配比方案 | 14.28%炭黑浆料 | 0.3279 | 颜料 | 其他 | 无标签
环氧-配比方案-26.1.5-1-114 | 环氧-配比方案 | 环氧-配比方案 | TF100 | 151.4668 | 树脂 | 乙烯基 | 无标签
环氧-配比方案-26.1.5-1-114 | 环氧-配比方案 | 环氧-配比方案 | TM004 | 58.8496 | 溶剂 | 其他 | 无标签
环氧-配比方案-26.1.5-1-114 | 环氧-配比方案 | 环氧-配比方案 | AS400 | 24.4616 | 树脂 | 丙烯酸 | 无标签
环氧-配比方案-26.1.5-1-114 | 环氧-配比方案 | 环氧-配比方案 | 日本151-PVC | 163.2545 | 颜料 | 其他 | 无标签
环氧-配比方案-26.1.5-1-114 | 环氧-配比方案 | 环氧-配比方案 | IR877 | 128.1574 | 树脂 | 环氧 | 无标签
环氧-配比方案-26.1.5-1-114 | 环氧-配比方案 | 环氧-配比方案 | RJ173M | 252.5924 | 树脂 | 聚酯 | 无标签
环氧-配比方案-26.1.5-1-114 | 环氧-配比方案 | 环氧-配比方案 | RJ362 | 26.5887 | 树脂 | 聚酯 | 无标签
环氧-配比方案-26.1.5-1-114 | 环氧-配比方案 | 环氧-配比方案 | RY078 | 8.8629 | 颜料 | 其他 | 无标签
环氧-配比方案-26.1.5-1-114 | 环氧-配比方案 | 环氧-配比方案 | RF516 | 22.1572 | 固化剂 | 酚醛 | 无标签
环氧-配比方案-26.1.5-1-114 | 环氧-配比方案 | 环氧-配比方案 | RF160 | 22.1572 | 固化剂 | 酚醛 | 无标签
环氧-配比方案-26.1.5-1-114 | 环氧-配比方案 | 环氧-配比方案 | AZ551 | 0.1773 | 助剂 | 其他 | 无标签
环氧-配比方案-26.1.5-1-114 | 环氧-配比方案 | 环氧-配比方案 | TZ161 | 49.8094 | 溶剂 | 其他 | 无标签
环氧-配比方案-26.1.5-1-114 | 环氧-配比方案 | 环氧-配比方案 | IA151 | 18.9666 | 树脂 | 丙烯酸 | 无标签
环氧-配比方案-26.1.5-1-114 | 环氧-配比方案 | 环氧-配比方案 | FL815C | 17.7258 | 助剂 | 其他 | 无标签
环氧-配比方案-26.1.5-1-114 | 环氧-配比方案 | 环氧-配比方案 | TZ221 | 16.485 | 溶剂 | 其他 | 无标签
环氧-配比方案-26.1.5-1-114 | 环氧-配比方案 | 环氧-配比方案 | AZ135 | 1.5067 | 助剂 | 其他 | 无标签
环氧-配比方案-26.1.5-1-114 | 环氧-配比方案 | 环氧-配比方案 | 35.7%白浆 | 25.791 | 颜料 | 其他 | 无标签
环氧-配比方案-26.1.5-1-114 | 环氧-配比方案 | 环氧-配比方案 | 3%气硅 | 7.7107 | 助剂 | 其他 | 无标签
环氧-配比方案-26.1.5-1-114 | 环氧-配比方案 | 环氧-配比方案 | 14.28%炭黑浆料 | 3.2793 | 颜料 | 其他 | 无标签
聚酯金黄-25.8.20-1 | 聚酯金黄 | 聚酯金黄 | RJ173M | 37.01 | 树脂 | 聚酯 | 无标签
聚酯金黄-25.8.20-1 | 聚酯金黄 | 聚酯金黄 | RJ561 | 28.2 | 树脂 | 聚酯 | 无标签
聚酯金黄-25.8.20-1 | 聚酯金黄 | 聚酯金黄 | RF950 | 5 | 固化剂 | 酚醛 | 无标签
聚酯金黄-25.8.20-1 | 聚酯金黄 | 聚酯金黄 | RY460 | 5 | 颜料 | 其他 | 无标签
聚酯金黄-25.8.20-1 | 聚酯金黄 | 聚酯金黄 | AC040 | 0.15 | 助剂 | 其他 | 无标签
聚酯金黄-25.8.20-1 | 聚酯金黄 | 聚酯金黄 | TF100 | 21.35 | 树脂 | 乙烯基 | 无标签
聚酯金黄-25.8.20-1 | 聚酯金黄 | 聚酯金黄 | AZ135 | 0.15 | 助剂 | 其他 | 无标签
聚酯金黄-25.8.20-1 | 聚酯金黄 | 聚酯金黄 | TM004 | 2.55 | 溶剂 | 其他 | 无标签
聚酯金黄-25.8.20-1 | 聚酯金黄 | 聚酯金黄 | RA009 | 0.25 | 助剂 | 其他 | 无标签
聚酯金黄-25.8.20-1 | 聚酯金黄 | 聚酯金黄 | AL800 | 0.3 | 树脂 | 丙烯酸 | 无标签
聚酯金黄-25.8.20-1 | 聚酯金黄 | 聚酯金黄 | TZ425 | 1.5 | 溶剂 | 其他 | 无标签
聚酯金黄-25.8.20-1 | 聚酯金黄 | 聚酯金黄 | MEK | 50 | 溶剂 | 其他 | 无标签
聚酯金黄-25.8.20-2 | 聚酯金黄 | 聚酯金黄 | RJ173M | 37.01 | 树脂 | 聚酯 | 无标签
聚酯金黄-25.8.20-2 | 聚酯金黄 | 聚酯金黄 | RJ561 | 28.2 | 树脂 | 聚酯 | 无标签
聚酯金黄-25.8.20-2 | 聚酯金黄 | 聚酯金黄 | RY460 | 5 | 颜料 | 其他 | 无标签
聚酯金黄-25.8.20-2 | 聚酯金黄 | 聚酯金黄 | AC040 | 0.15 | 助剂 | 其他 | 无标签
聚酯金黄-25.8.20-2 | 聚酯金黄 | 聚酯金黄 | TF100 | 21.35 | 树脂 | 乙烯基 | 无标签
聚酯金黄-25.8.20-2 | 聚酯金黄 | 聚酯金黄 | AZ135 | 0.15 | 助剂 | 其他 | 无标签
聚酯金黄-25.8.20-2 | 聚酯金黄 | 聚酯金黄 | TM004 | 2.55 | 溶剂 | 其他 | 无标签
聚酯金黄-25.8.20-2 | 聚酯金黄 | 聚酯金黄 | RA009 | 0.25 | 助剂 | 其他 | 无标签
聚酯金黄-25.8.20-2 | 聚酯金黄 | 聚酯金黄 | AL800 | 0.3 | 树脂 | 丙烯酸 | 无标签
聚酯金黄-25.8.20-2 | 聚酯金黄 | 聚酯金黄 | TZ425 | 1.5 | 溶剂 | 其他 | 无标签
聚酯金黄-25.8.28-3 | 聚酯金黄 | 聚酯金黄 | IR557 | 37.01 | 树脂 | 环氧 | 无标签
聚酯金黄-25.8.28-3 | 聚酯金黄 | 聚酯金黄 | RJ561 | 28.2 | 树脂 | 聚酯 | 无标签
聚酯金黄-25.8.28-3 | 聚酯金黄 | 聚酯金黄 | RF950 | 5 | 固化剂 | 酚醛 | 无标签
聚酯金黄-25.8.28-3 | 聚酯金黄 | 聚酯金黄 | RY460 | 5 | 颜料 | 其他 | 无标签
聚酯金黄-25.8.28-3 | 聚酯金黄 | 聚酯金黄 | AC040 | 0.15 | 助剂 | 其他 | 无标签
聚酯金黄-25.8.28-3 | 聚酯金黄 | 聚酯金黄 | TF100 | 21.35 | 树脂 | 乙烯基 | 无标签
聚酯金黄-25.8.28-3 | 聚酯金黄 | 聚酯金黄 | AZ135 | 0.15 | 助剂 | 其他 | 无标签
聚酯金黄-25.8.28-3 | 聚酯金黄 | 聚酯金黄 | TM004 | 1.35 | 溶剂 | 其他 | 无标签
聚酯金黄-25.8.28-3 | 聚酯金黄 | 聚酯金黄 | RA009 | 0.25 | 助剂 | 其他 | 无标签
聚酯金黄-25.8.28-3 | 聚酯金黄 | 聚酯金黄 | IA8000 | 1.21 | 树脂 | 丙烯酸 | 无标签
聚酯金黄-25.8.28-3 | 聚酯金黄 | 聚酯金黄 | TF022 | 5.33 | 树脂 | 乙烯基 | 无标签
聚酯金黄-25.8.28-3 | 聚酯金黄 | 聚酯金黄 | TZ425 | 1.5 | 溶剂 | 其他 | 无标签
聚酯金黄-25.8.28-4 | 聚酯金黄 | 聚酯金黄 | IR557 | 37.01 | 树脂 | 环氧 | 无标签
聚酯金黄-25.8.28-4 | 聚酯金黄 | 聚酯金黄 | RJ561 | 28.2 | 树脂 | 聚酯 | 无标签
聚酯金黄-25.8.28-4 | 聚酯金黄 | 聚酯金黄 | RY460 | 5 | 颜料 | 其他 | 无标签
聚酯金黄-25.8.28-4 | 聚酯金黄 | 聚酯金黄 | AC040 | 0.15 | 助剂 | 其他 | 无标签
聚酯金黄-25.8.28-4 | 聚酯金黄 | 聚酯金黄 | TF100 | 21.35 | 树脂 | 乙烯基 | 无标签
聚酯金黄-25.8.28-4 | 聚酯金黄 | 聚酯金黄 | AZ135 | 0.15 | 助剂 | 其他 | 无标签
聚酯金黄-25.8.28-4 | 聚酯金黄 | 聚酯金黄 | TM004 | 1.35 | 溶剂 | 其他 | 无标签
聚酯金黄-25.8.28-4 | 聚酯金黄 | 聚酯金黄 | RA009 | 0.25 | 助剂 | 其他 | 无标签
聚酯金黄-25.8.28-4 | 聚酯金黄 | 聚酯金黄 | IA8000 | 1.21 | 树脂 | 丙烯酸 | 无标签
聚酯金黄-25.8.28-4 | 聚酯金黄 | 聚酯金黄 | TF022 | 5.33 | 树脂 | 乙烯基 | 无标签
聚酯金黄-25.8.28-4 | 聚酯金黄 | 聚酯金黄 | TZ425 | 1.5 | 溶剂 | 其他 | 无标签
聚酯金黄-25.8.28-1-5 | 聚酯金黄 | 聚酯金黄 | RJ173M | 37.01 | 树脂 | 聚酯 | 无标签
聚酯金黄-25.8.28-1-5 | 聚酯金黄 | 聚酯金黄 | RJ561 | 28.2 | 树脂 | 聚酯 | 无标签
聚酯金黄-25.8.28-1-5 | 聚酯金黄 | 聚酯金黄 | RF950 | 5 | 固化剂 | 酚醛 | 无标签
聚酯金黄-25.8.28-1-5 | 聚酯金黄 | 聚酯金黄 | RY460 | 5 | 颜料 | 其他 | 无标签
聚酯金黄-25.8.28-1-5 | 聚酯金黄 | 聚酯金黄 | AC040 | 0.15 | 助剂 | 其他 | 无标签
聚酯金黄-25.8.28-1-5 | 聚酯金黄 | 聚酯金黄 | TF100 | 21.35 | 树脂 | 乙烯基 | 无标签
聚酯金黄-25.8.28-1-5 | 聚酯金黄 | 聚酯金黄 | AZ135 | 0.15 | 助剂 | 其他 | 无标签
聚酯金黄-25.8.28-1-5 | 聚酯金黄 | 聚酯金黄 | TM004 | 1.35 | 溶剂 | 其他 | 无标签
聚酯金黄-25.8.28-1-5 | 聚酯金黄 | 聚酯金黄 | RA009 | 0.25 | 助剂 | 其他 | 无标签
聚酯金黄-25.8.28-1-5 | 聚酯金黄 | 聚酯金黄 | IA8000 | 1.21 | 树脂 | 丙烯酸 | 无标签
聚酯金黄-25.8.28-1-5 | 聚酯金黄 | 聚酯金黄 | TF022 | 5.33 | 树脂 | 乙烯基 | 无标签
聚酯金黄-25.8.28-1-5 | 聚酯金黄 | 聚酯金黄 | TZ425 | 1.5 | 溶剂 | 其他 | 无标签
聚酯金黄-25.8.28-1-6 | 聚酯金黄 | 聚酯金黄 | RJ173M | 37.01 | 树脂 | 聚酯 | 无标签
聚酯金黄-25.8.28-1-6 | 聚酯金黄 | 聚酯金黄 | RJ561 | 28.2 | 树脂 | 聚酯 | 无标签
聚酯金黄-25.8.28-1-6 | 聚酯金黄 | 聚酯金黄 | RF950 | 10 | 固化剂 | 酚醛 | 无标签
聚酯金黄-25.8.28-1-6 | 聚酯金黄 | 聚酯金黄 | RY460 | 5 | 颜料 | 其他 | 无标签
聚酯金黄-25.8.28-1-6 | 聚酯金黄 | 聚酯金黄 | AC040 | 0.15 | 助剂 | 其他 | 无标签
聚酯金黄-25.8.28-1-6 | 聚酯金黄 | 聚酯金黄 | TF100 | 21.35 | 树脂 | 乙烯基 | 无标签
聚酯金黄-25.8.28-1-6 | 聚酯金黄 | 聚酯金黄 | AZ135 | 0.15 | 助剂 | 其他 | 无标签
聚酯金黄-25.8.28-1-6 | 聚酯金黄 | 聚酯金黄 | TM004 | 1.35 | 溶剂 | 其他 | 无标签
聚酯金黄-25.8.28-1-6 | 聚酯金黄 | 聚酯金黄 | RA009 | 0.25 | 助剂 | 其他 | 无标签
聚酯金黄-25.8.28-1-6 | 聚酯金黄 | 聚酯金黄 | IA8000 | 1.21 | 树脂 | 丙烯酸 | 无标签
聚酯金黄-25.8.28-1-6 | 聚酯金黄 | 聚酯金黄 | TF022 | 5.33 | 树脂 | 乙烯基 | 无标签
聚酯金黄-25.8.28-1-6 | 聚酯金黄 | 聚酯金黄 | TZ425 | 1.5 | 溶剂 | 其他 | 无标签
聚酯金黄-25.8.28-1-7 | 聚酯金黄 | 聚酯金黄 | RJ173M | 37.01 | 树脂 | 聚酯 | 无标签
聚酯金黄-25.8.28-1-7 | 聚酯金黄 | 聚酯金黄 | RJ561 | 28.2 | 树脂 | 聚酯 | 无标签
聚酯金黄-25.8.28-1-7 | 聚酯金黄 | 聚酯金黄 | RF950 | 10 | 固化剂 | 酚醛 | 无标签
聚酯金黄-25.8.28-1-7 | 聚酯金黄 | 聚酯金黄 | RY460 | 5 | 颜料 | 其他 | 无标签
聚酯金黄-25.8.28-1-7 | 聚酯金黄 | 聚酯金黄 | AC040 | 0.15 | 助剂 | 其他 | 无标签
聚酯金黄-25.8.28-1-7 | 聚酯金黄 | 聚酯金黄 | TF100 | 21.35 | 树脂 | 乙烯基 | 无标签
聚酯金黄-25.8.28-1-7 | 聚酯金黄 | 聚酯金黄 | AZ135 | 0.15 | 助剂 | 其他 | 无标签
聚酯金黄-25.8.28-1-7 | 聚酯金黄 | 聚酯金黄 | TM004 | 1.35 | 溶剂 | 其他 | 无标签
聚酯金黄-25.8.28-1-7 | 聚酯金黄 | 聚酯金黄 | RA009 | 0.25 | 助剂 | 其他 | 无标签
聚酯金黄-25.8.28-1-7 | 聚酯金黄 | 聚酯金黄 | IA8000 | 1.21 | 树脂 | 丙烯酸 | 无标签
聚酯金黄-25.8.28-1-7 | 聚酯金黄 | 聚酯金黄 | TF022 | 5.33 | 树脂 | 乙烯基 | 无标签
聚酯金黄-25.8.28-1-7 | 聚酯金黄 | 聚酯金黄 | TZ425 | 1.5 | 溶剂 | 其他 | 无标签
聚酯金黄-25.9.17-8 | 聚酯金黄 | 聚酯金黄 | IR909 | 37.01 | 树脂 | 环氧 | 无标签
聚酯金黄-25.9.17-8 | 聚酯金黄 | 聚酯金黄 | RJ173M | 37.01 | 树脂 | 聚酯 | 无标签
聚酯金黄-25.9.17-8 | 聚酯金黄 | 聚酯金黄 | IR557 | 37.01 | 树脂 | 环氧 | 无标签
聚酯金黄-25.9.17-8 | 聚酯金黄 | 聚酯金黄 | R170M | 37.01 | 树脂 | 环氧 | 无标签
聚酯金黄-25.9.17-8 | 聚酯金黄 | 聚酯金黄 | RJ561 | 28.2 | 树脂 | 聚酯 | 无标签
聚酯金黄-25.9.17-8 | 聚酯金黄 | 聚酯金黄 | RF950 | 10 | 固化剂 | 酚醛 | 无标签
聚酯金黄-25.9.17-8 | 聚酯金黄 | 聚酯金黄 | RY460 | 5 | 颜料 | 其他 | 无标签
聚酯金黄-25.9.17-8 | 聚酯金黄 | 聚酯金黄 | AC040 | 0.15 | 助剂 | 其他 | 无标签
聚酯金黄-25.9.17-8 | 聚酯金黄 | 聚酯金黄 | TF100 | 21.35 | 树脂 | 乙烯基 | 无标签
聚酯金黄-25.9.17-8 | 聚酯金黄 | 聚酯金黄 | AZ135 | 0.15 | 助剂 | 其他 | 无标签
聚酯金黄-25.9.17-8 | 聚酯金黄 | 聚酯金黄 | TM004 | 1.35 | 溶剂 | 其他 | 无标签
聚酯金黄-25.9.17-8 | 聚酯金黄 | 聚酯金黄 | RA009 | 0.25 | 助剂 | 其他 | 无标签
聚酯金黄-25.9.17-8 | 聚酯金黄 | 聚酯金黄 | IA8000 | 1.21 | 树脂 | 丙烯酸 | 无标签
聚酯金黄-25.9.17-8 | 聚酯金黄 | 聚酯金黄 | TF022 | 5.33 | 树脂 | 乙烯基 | 无标签
聚酯金黄-25.9.17-8 | 聚酯金黄 | 聚酯金黄 | TZ425 | 1.5 | 溶剂 | 其他 | 无标签
聚酯金黄-25.9.17-9 | 聚酯金黄 | 聚酯金黄 | RJ561 | 28.2 | 树脂 | 聚酯 | 无标签
聚酯金黄-25.9.17-9 | 聚酯金黄 | 聚酯金黄 | RF950 | 10 | 固化剂 | 酚醛 | 无标签
聚酯金黄-25.9.17-9 | 聚酯金黄 | 聚酯金黄 | RY460 | 5 | 颜料 | 其他 | 无标签
聚酯金黄-25.9.17-9 | 聚酯金黄 | 聚酯金黄 | AC040 | 0.15 | 助剂 | 其他 | 无标签
聚酯金黄-25.9.17-9 | 聚酯金黄 | 聚酯金黄 | TF100 | 21.35 | 树脂 | 乙烯基 | 无标签
聚酯金黄-25.9.17-9 | 聚酯金黄 | 聚酯金黄 | AZ135 | 0.15 | 助剂 | 其他 | 无标签
聚酯金黄-25.9.17-9 | 聚酯金黄 | 聚酯金黄 | TM004 | 1.35 | 溶剂 | 其他 | 无标签
聚酯金黄-25.9.17-9 | 聚酯金黄 | 聚酯金黄 | RA009 | 0.25 | 助剂 | 其他 | 无标签
聚酯金黄-25.9.17-9 | 聚酯金黄 | 聚酯金黄 | IA8000 | 1.21 | 树脂 | 丙烯酸 | 无标签
聚酯金黄-25.9.17-9 | 聚酯金黄 | 聚酯金黄 | TF022 | 5.33 | 树脂 | 乙烯基 | 无标签
聚酯金黄-25.9.17-9 | 聚酯金黄 | 聚酯金黄 | TZ425 | 1.5 | 溶剂 | 其他 | 无标签
聚酯金黄-25.9.17-10 | 聚酯金黄 | 聚酯金黄 | RJ561 | 28.2 | 树脂 | 聚酯 | 无标签
聚酯金黄-25.9.17-10 | 聚酯金黄 | 聚酯金黄 | RF950 | 10 | 固化剂 | 酚醛 | 无标签
聚酯金黄-25.9.17-10 | 聚酯金黄 | 聚酯金黄 | RY460 | 5 | 颜料 | 其他 | 无标签
聚酯金黄-25.9.17-10 | 聚酯金黄 | 聚酯金黄 | AC040 | 0.15 | 助剂 | 其他 | 无标签
聚酯金黄-25.9.17-10 | 聚酯金黄 | 聚酯金黄 | TF100 | 21.35 | 树脂 | 乙烯基 | 无标签
聚酯金黄-25.9.17-10 | 聚酯金黄 | 聚酯金黄 | AZ135 | 0.15 | 助剂 | 其他 | 无标签
聚酯金黄-25.9.17-10 | 聚酯金黄 | 聚酯金黄 | TM004 | 1.35 | 溶剂 | 其他 | 无标签
聚酯金黄-25.9.17-10 | 聚酯金黄 | 聚酯金黄 | RA009 | 0.25 | 助剂 | 其他 | 无标签
聚酯金黄-25.9.17-10 | 聚酯金黄 | 聚酯金黄 | IA8000 | 1.21 | 树脂 | 丙烯酸 | 无标签
聚酯金黄-25.9.17-10 | 聚酯金黄 | 聚酯金黄 | TF022 | 5.33 | 树脂 | 乙烯基 | 无标签
聚酯金黄-25.9.17-10 | 聚酯金黄 | 聚酯金黄 | TZ425 | 1.5 | 溶剂 | 其他 | 无标签
聚酯金黄-25.9.17-11 | 聚酯金黄 | 聚酯金黄 | RJ561 | 28.2 | 树脂 | 聚酯 | 无标签
聚酯金黄-25.9.17-11 | 聚酯金黄 | 聚酯金黄 | RF950 | 10 | 固化剂 | 酚醛 | 无标签
聚酯金黄-25.9.17-11 | 聚酯金黄 | 聚酯金黄 | RY460 | 5 | 颜料 | 其他 | 无标签
聚酯金黄-25.9.17-11 | 聚酯金黄 | 聚酯金黄 | AC040 | 0.15 | 助剂 | 其他 | 无标签
聚酯金黄-25.9.17-11 | 聚酯金黄 | 聚酯金黄 | TF100 | 21.35 | 树脂 | 乙烯基 | 无标签
聚酯金黄-25.9.17-11 | 聚酯金黄 | 聚酯金黄 | AZ135 | 0.15 | 助剂 | 其他 | 无标签
聚酯金黄-25.9.17-11 | 聚酯金黄 | 聚酯金黄 | TM004 | 1.35 | 溶剂 | 其他 | 无标签
聚酯金黄-25.9.17-11 | 聚酯金黄 | 聚酯金黄 | RA009 | 0.25 | 助剂 | 其他 | 无标签
聚酯金黄-25.9.17-11 | 聚酯金黄 | 聚酯金黄 | IA8000 | 1.21 | 树脂 | 丙烯酸 | 无标签
聚酯金黄-25.9.17-11 | 聚酯金黄 | 聚酯金黄 | TF022 | 5.33 | 树脂 | 乙烯基 | 无标签
聚酯金黄-25.9.17-11 | 聚酯金黄 | 聚酯金黄 | TZ425 | 1.5 | 溶剂 | 其他 | 无标签
聚酯金黄-25.9.18-12 | 聚酯金黄 | 聚酯金黄 | IR909 | 37.01 | 树脂 | 环氧 | 无标签
聚酯金黄-25.9.18-12 | 聚酯金黄 | 聚酯金黄 | IR557 | 37.01 | 树脂 | 环氧 | 无标签
聚酯金黄-25.9.18-12 | 聚酯金黄 | 聚酯金黄 | RJ561 | 28.2 | 树脂 | 聚酯 | 无标签
聚酯金黄-25.9.18-12 | 聚酯金黄 | 聚酯金黄 | RF516 | 10 | 固化剂 | 酚醛 | 无标签
聚酯金黄-25.9.18-12 | 聚酯金黄 | 聚酯金黄 | RY460 | 5 | 颜料 | 其他 | 无标签
聚酯金黄-25.9.18-12 | 聚酯金黄 | 聚酯金黄 | AC040 | 0.15 | 助剂 | 其他 | 无标签
聚酯金黄-25.9.18-12 | 聚酯金黄 | 聚酯金黄 | TF100 | 21.35 | 树脂 | 乙烯基 | 无标签
聚酯金黄-25.9.18-12 | 聚酯金黄 | 聚酯金黄 | AZ135 | 0.15 | 助剂 | 其他 | 无标签
聚酯金黄-25.9.18-12 | 聚酯金黄 | 聚酯金黄 | TM004 | 1.35 | 溶剂 | 其他 | 无标签
聚酯金黄-25.9.18-12 | 聚酯金黄 | 聚酯金黄 | RA009 | 0.25 | 助剂 | 其他 | 无标签
聚酯金黄-25.9.18-12 | 聚酯金黄 | 聚酯金黄 | IA8000 | 1.21 | 树脂 | 丙烯酸 | 无标签
聚酯金黄-25.9.18-12 | 聚酯金黄 | 聚酯金黄 | TF022 | 5.33 | 树脂 | 乙烯基 | 无标签
聚酯金黄-25.9.18-12 | 聚酯金黄 | 聚酯金黄 | TZ425 | 1.5 | 溶剂 | 其他 | 无标签
聚酯金黄-25.9.18-13 | 聚酯金黄 | 聚酯金黄 | IR909 | 34.7512 | 树脂 | 环氧 | 无标签
聚酯金黄-25.9.18-13 | 聚酯金黄 | 聚酯金黄 | IR557 | 33.1928 | 树脂 | 环氧 | 无标签
聚酯金黄-25.9.18-13 | 聚酯金黄 | 聚酯金黄 | RJ561 | 26.4789 | 树脂 | 聚酯 | 无标签
聚酯金黄-25.9.18-13 | 聚酯金黄 | 聚酯金黄 | RF516 | 9.3897 | 固化剂 | 酚醛 | 无标签
聚酯金黄-25.9.18-13 | 聚酯金黄 | 聚酯金黄 | RY460 | 4.6948 | 颜料 | 其他 | 无标签
聚酯金黄-25.9.18-13 | 聚酯金黄 | 聚酯金黄 | AC040 | 0.1408 | 助剂 | 其他 | 无标签
聚酯金黄-25.9.18-13 | 聚酯金黄 | 聚酯金黄 | TF100 | 20.0469 | 树脂 | 乙烯基 | 无标签
聚酯金黄-25.9.18-13 | 聚酯金黄 | 聚酯金黄 | AZ135 | 0.1408 | 助剂 | 其他 | 无标签
聚酯金黄-25.9.18-13 | 聚酯金黄 | 聚酯金黄 | TM004 | 1.2676 | 溶剂 | 其他 | 无标签
聚酯金黄-25.9.18-13 | 聚酯金黄 | 聚酯金黄 | RA009 | 0.2347 | 助剂 | 其他 | 无标签
聚酯金黄-25.9.18-13 | 聚酯金黄 | 聚酯金黄 | IA8000 | 1.1362 | 树脂 | 丙烯酸 | 无标签
聚酯金黄-25.9.18-13 | 聚酯金黄 | 聚酯金黄 | TF022 | 5.0047 | 树脂 | 乙烯基 | 无标签
聚酯金黄-25.9.18-13 | 聚酯金黄 | 聚酯金黄 | TZ425 | 1.4085 | 溶剂 | 其他 | 无标签
聚酯金黄-25.9.18-14 | 聚酯金黄 | 聚酯金黄 | IR909 | 173.7559 | 树脂 | 环氧 | 无标签
聚酯金黄-25.9.18-14 | 聚酯金黄 | 聚酯金黄 | IR557 | 165.9641 | 树脂 | 环氧 | 无标签
聚酯金黄-25.9.18-14 | 聚酯金黄 | 聚酯金黄 | RJ561 | 132.3944 | 树脂 | 聚酯 | 无标签
聚酯金黄-25.9.18-14 | 聚酯金黄 | 聚酯金黄 | RF516 | 46.9484 | 固化剂 | 酚醛 | 无标签
聚酯金黄-25.9.18-14 | 聚酯金黄 | 聚酯金黄 | RY460 | 23.4742 | 颜料 | 其他 | 无标签
聚酯金黄-25.9.18-14 | 聚酯金黄 | 聚酯金黄 | AC040 | 0.7042 | 助剂 | 其他 | 无标签
聚酯金黄-25.9.18-14 | 聚酯金黄 | 聚酯金黄 | TF100 | 100.2347 | 树脂 | 乙烯基 | 无标签
聚酯金黄-25.9.18-14 | 聚酯金黄 | 聚酯金黄 | AZ135 | 0.7042 | 助剂 | 其他 | 无标签
聚酯金黄-25.9.18-14 | 聚酯金黄 | 聚酯金黄 | TM004 | 6.338 | 溶剂 | 其他 | 无标签
聚酯金黄-25.9.18-14 | 聚酯金黄 | 聚酯金黄 | RA009 | 1.1737 | 助剂 | 其他 | 无标签
聚酯金黄-25.9.18-14 | 聚酯金黄 | 聚酯金黄 | IA8000 | 5.6808 | 树脂 | 丙烯酸 | 无标签
聚酯金黄-25.9.18-14 | 聚酯金黄 | 聚酯金黄 | TF022 | 25.0235 | 树脂 | 乙烯基 | 无标签
聚酯金黄-25.9.18-14 | 聚酯金黄 | 聚酯金黄 | TZ425 | 7.0423 | 溶剂 | 其他 | 无标签
聚酯金黄-25.9.18-15 | 聚酯金黄 | 聚酯金黄 | RJ561 | 28.2 | 树脂 | 聚酯 | 无标签
聚酯金黄-25.9.18-15 | 聚酯金黄 | 聚酯金黄 | RF516 | 10 | 固化剂 | 酚醛 | 无标签
聚酯金黄-25.9.18-15 | 聚酯金黄 | 聚酯金黄 | RY460 | 5 | 颜料 | 其他 | 无标签
聚酯金黄-25.9.18-15 | 聚酯金黄 | 聚酯金黄 | AC040 | 0.15 | 助剂 | 其他 | 无标签
聚酯金黄-25.9.18-15 | 聚酯金黄 | 聚酯金黄 | TF100 | 21.35 | 树脂 | 乙烯基 | 无标签
聚酯金黄-25.9.18-15 | 聚酯金黄 | 聚酯金黄 | AZ135 | 0.15 | 助剂 | 其他 | 无标签
聚酯金黄-25.9.18-15 | 聚酯金黄 | 聚酯金黄 | TM004 | 1.35 | 溶剂 | 其他 | 无标签
聚酯金黄-25.9.18-15 | 聚酯金黄 | 聚酯金黄 | RA009 | 0.25 | 助剂 | 其他 | 无标签
聚酯金黄-25.9.18-15 | 聚酯金黄 | 聚酯金黄 | IA8000 | 1.21 | 树脂 | 丙烯酸 | 无标签
聚酯金黄-25.9.18-15 | 聚酯金黄 | 聚酯金黄 | TF022 | 5.33 | 树脂 | 乙烯基 | 无标签
聚酯金黄-25.9.18-15 | 聚酯金黄 | 聚酯金黄 | TZ425 | 1.5 | 溶剂 | 其他 | 无标签
聚酯金黄-25.9.18-16 | 聚酯金黄 | 聚酯金黄 | RJ561 | 25.2915 | 树脂 | 聚酯 | 无标签
聚酯金黄-25.9.18-16 | 聚酯金黄 | 聚酯金黄 | RF516 | 8.9686 | 固化剂 | 酚醛 | 无标签
聚酯金黄-25.9.18-16 | 聚酯金黄 | 聚酯金黄 | RY460 | 4.4843 | 颜料 | 其他 | 无标签
聚酯金黄-25.9.18-16 | 聚酯金黄 | 聚酯金黄 | AC040 | 0.1345 | 助剂 | 其他 | 无标签
聚酯金黄-25.9.18-16 | 聚酯金黄 | 聚酯金黄 | TF100 | 19.148 | 树脂 | 乙烯基 | 无标签
聚酯金黄-25.9.18-16 | 聚酯金黄 | 聚酯金黄 | AZ135 | 0.1345 | 助剂 | 其他 | 无标签
聚酯金黄-25.9.18-16 | 聚酯金黄 | 聚酯金黄 | TM004 | 1.2108 | 溶剂 | 其他 | 无标签
聚酯金黄-25.9.18-16 | 聚酯金黄 | 聚酯金黄 | RA009 | 0.2242 | 助剂 | 其他 | 无标签
聚酯金黄-25.9.18-16 | 聚酯金黄 | 聚酯金黄 | IA8000 | 1.0852 | 树脂 | 丙烯酸 | 无标签
聚酯金黄-25.9.18-16 | 聚酯金黄 | 聚酯金黄 | TF022 | 4.7803 | 树脂 | 乙烯基 | 无标签
聚酯金黄-25.9.18-16 | 聚酯金黄 | 聚酯金黄 | TZ425 | 1.3453 | 溶剂 | 其他 | 无标签
聚酯金黄-25.9.18-17 | 聚酯金黄 | 聚酯金黄 | RJ561 | 126.4574 | 树脂 | 聚酯 | 无标签
聚酯金黄-25.9.18-17 | 聚酯金黄 | 聚酯金黄 | RF516 | 44.843 | 固化剂 | 酚醛 | 无标签
聚酯金黄-25.9.18-17 | 聚酯金黄 | 聚酯金黄 | RY460 | 22.4215 | 颜料 | 其他 | 无标签
聚酯金黄-25.9.18-17 | 聚酯金黄 | 聚酯金黄 | AC040 | 0.6726 | 助剂 | 其他 | 无标签
聚酯金黄-25.9.18-17 | 聚酯金黄 | 聚酯金黄 | TF100 | 95.7399 | 树脂 | 乙烯基 | 无标签
聚酯金黄-25.9.18-17 | 聚酯金黄 | 聚酯金黄 | AZ135 | 0.6726 | 助剂 | 其他 | 无标签
聚酯金黄-25.9.18-17 | 聚酯金黄 | 聚酯金黄 | TM004 | 6.0538 | 溶剂 | 其他 | 无标签
聚酯金黄-25.9.18-17 | 聚酯金黄 | 聚酯金黄 | RA009 | 1.1211 | 助剂 | 其他 | 无标签
聚酯金黄-25.9.18-17 | 聚酯金黄 | 聚酯金黄 | IA8000 | 5.426 | 树脂 | 丙烯酸 | 无标签
聚酯金黄-25.9.18-17 | 聚酯金黄 | 聚酯金黄 | TF022 | 23.9013 | 树脂 | 乙烯基 | 无标签
聚酯金黄-25.9.18-17 | 聚酯金黄 | 聚酯金黄 | TZ425 | 6.7265 | 溶剂 | 其他 | 无标签
聚酯金黄-25.9.19-18 | 聚酯金黄 | 聚酯金黄 | IR909 | 37.01 | 树脂 | 环氧 | 无标签
聚酯金黄-25.9.19-18 | 聚酯金黄 | 聚酯金黄 | RJ173M | 37.01 | 树脂 | 聚酯 | 无标签
聚酯金黄-25.9.19-18 | 聚酯金黄 | 聚酯金黄 | IR557 | 37.01 | 树脂 | 环氧 | 无标签
聚酯金黄-25.9.19-18 | 聚酯金黄 | 聚酯金黄 | R170M | 37.01 | 树脂 | 环氧 | 无标签
聚酯金黄-25.9.19-18 | 聚酯金黄 | 聚酯金黄 | RJ561 | 28.2 | 树脂 | 聚酯 | 无标签
聚酯金黄-25.9.19-18 | 聚酯金黄 | 聚酯金黄 | RF950 | 10 | 固化剂 | 酚醛 | 无标签
聚酯金黄-25.9.19-18 | 聚酯金黄 | 聚酯金黄 | RY460 | 5 | 颜料 | 其他 | 无标签
聚酯金黄-25.9.19-18 | 聚酯金黄 | 聚酯金黄 | AC040 | 1.5 | 助剂 | 其他 | 无标签
聚酯金黄-25.9.19-18 | 聚酯金黄 | 聚酯金黄 | TF100 | 20 | 树脂 | 乙烯基 | 无标签
聚酯金黄-25.9.19-18 | 聚酯金黄 | 聚酯金黄 | AZ135 | 0.15 | 助剂 | 其他 | 无标签
聚酯金黄-25.9.19-18 | 聚酯金黄 | 聚酯金黄 | TM004 | 1.35 | 溶剂 | 其他 | 无标签
聚酯金黄-25.9.19-18 | 聚酯金黄 | 聚酯金黄 | RA009 | 0.25 | 助剂 | 其他 | 无标签
聚酯金黄-25.9.19-18 | 聚酯金黄 | 聚酯金黄 | IA8000 | 1.21 | 树脂 | 丙烯酸 | 无标签
聚酯金黄-25.9.19-18 | 聚酯金黄 | 聚酯金黄 | TF022 | 5.33 | 树脂 | 乙烯基 | 无标签
聚酯金黄-25.9.19-18 | 聚酯金黄 | 聚酯金黄 | TZ425 | 1.5 | 溶剂 | 其他 | 无标签
聚酯金黄-25.9.19-19 | 聚酯金黄 | 聚酯金黄 | RJ561 | 28.2 | 树脂 | 聚酯 | 无标签
聚酯金黄-25.9.19-19 | 聚酯金黄 | 聚酯金黄 | RF950 | 10 | 固化剂 | 酚醛 | 无标签
聚酯金黄-25.9.19-19 | 聚酯金黄 | 聚酯金黄 | RY460 | 5 | 颜料 | 其他 | 无标签
聚酯金黄-25.9.19-19 | 聚酯金黄 | 聚酯金黄 | AC040 | 1.5 | 助剂 | 其他 | 无标签
聚酯金黄-25.9.19-19 | 聚酯金黄 | 聚酯金黄 | TF100 | 20 | 树脂 | 乙烯基 | 无标签
聚酯金黄-25.9.19-19 | 聚酯金黄 | 聚酯金黄 | AZ135 | 0.15 | 助剂 | 其他 | 无标签
聚酯金黄-25.9.19-19 | 聚酯金黄 | 聚酯金黄 | TM004 | 1.35 | 溶剂 | 其他 | 无标签
聚酯金黄-25.9.19-19 | 聚酯金黄 | 聚酯金黄 | RA009 | 0.25 | 助剂 | 其他 | 无标签
聚酯金黄-25.9.19-19 | 聚酯金黄 | 聚酯金黄 | IA8000 | 1.21 | 树脂 | 丙烯酸 | 无标签
聚酯金黄-25.9.19-19 | 聚酯金黄 | 聚酯金黄 | TF022 | 5.33 | 树脂 | 乙烯基 | 无标签
聚酯金黄-25.9.19-19 | 聚酯金黄 | 聚酯金黄 | TZ425 | 1.5 | 溶剂 | 其他 | 无标签
聚酯金黄-25.9.19-20 | 聚酯金黄 | 聚酯金黄 | RJ561 | 28.2 | 树脂 | 聚酯 | 无标签
聚酯金黄-25.9.19-20 | 聚酯金黄 | 聚酯金黄 | RF950 | 10 | 固化剂 | 酚醛 | 无标签
聚酯金黄-25.9.19-20 | 聚酯金黄 | 聚酯金黄 | RY460 | 5 | 颜料 | 其他 | 无标签
聚酯金黄-25.9.19-20 | 聚酯金黄 | 聚酯金黄 | AC040 | 1.5 | 助剂 | 其他 | 无标签
聚酯金黄-25.9.19-20 | 聚酯金黄 | 聚酯金黄 | TF100 | 20 | 树脂 | 乙烯基 | 无标签
聚酯金黄-25.9.19-20 | 聚酯金黄 | 聚酯金黄 | AZ135 | 0.15 | 助剂 | 其他 | 无标签
聚酯金黄-25.9.19-20 | 聚酯金黄 | 聚酯金黄 | TM004 | 1.35 | 溶剂 | 其他 | 无标签
聚酯金黄-25.9.19-20 | 聚酯金黄 | 聚酯金黄 | RA009 | 0.25 | 助剂 | 其他 | 无标签
聚酯金黄-25.9.19-20 | 聚酯金黄 | 聚酯金黄 | IA8000 | 1.21 | 树脂 | 丙烯酸 | 无标签
聚酯金黄-25.9.19-20 | 聚酯金黄 | 聚酯金黄 | TF022 | 5.33 | 树脂 | 乙烯基 | 无标签
聚酯金黄-25.9.19-20 | 聚酯金黄 | 聚酯金黄 | TZ425 | 1.5 | 溶剂 | 其他 | 无标签
聚酯金黄-25.9.28-21 | 聚酯金黄 | 聚酯金黄 | IR909 | 37.01 | 树脂 | 环氧 | 无标签
聚酯金黄-25.9.28-21 | 聚酯金黄 | 聚酯金黄 | RJ561 | 28.2 | 树脂 | 聚酯 | 无标签
聚酯金黄-25.9.28-21 | 聚酯金黄 | 聚酯金黄 | RF516 | 10 | 固化剂 | 酚醛 | 无标签
聚酯金黄-25.9.28-21 | 聚酯金黄 | 聚酯金黄 | RY460 | 5 | 颜料 | 其他 | 无标签
聚酯金黄-25.9.28-21 | 聚酯金黄 | 聚酯金黄 | TF100 | 20 | 树脂 | 乙烯基 | 无标签
聚酯金黄-25.9.28-21 | 聚酯金黄 | 聚酯金黄 | AZ135 | 0.15 | 助剂 | 其他 | 无标签
聚酯金黄-25.9.28-21 | 聚酯金黄 | 聚酯金黄 | TM004 | 1.35 | 溶剂 | 其他 | 无标签
聚酯金黄-25.9.28-21 | 聚酯金黄 | 聚酯金黄 | RA009 | 0.25 | 助剂 | 其他 | 无标签
聚酯金黄-25.9.28-21 | 聚酯金黄 | 聚酯金黄 | IA800 | 1.21 | 树脂 | 丙烯酸 | 无标签
聚酯金黄-25.9.28-21 | 聚酯金黄 | 聚酯金黄 | TF022 | 5.33 | 树脂 | 乙烯基 | 无标签
聚酯金黄-25.9.28-21 | 聚酯金黄 | 聚酯金黄 | TZ425 | 1.5 | 溶剂 | 其他 | 无标签
聚酯金黄-25.9.28-22 | 聚酯金黄 | 聚酯金黄 | IR909 | 33.6455 | 树脂 | 环氧 | 无标签
聚酯金黄-25.9.28-22 | 聚酯金黄 | 聚酯金黄 | RJ561 | 25.6364 | 树脂 | 聚酯 | 无标签
聚酯金黄-25.9.28-22 | 聚酯金黄 | 聚酯金黄 | RF516 | 9.0909 | 固化剂 | 酚醛 | 无标签
聚酯金黄-25.9.28-22 | 聚酯金黄 | 聚酯金黄 | RY460 | 4.5455 | 颜料 | 其他 | 无标签
聚酯金黄-25.9.28-22 | 聚酯金黄 | 聚酯金黄 | TF100 | 18.1818 | 树脂 | 乙烯基 | 无标签
聚酯金黄-25.9.28-22 | 聚酯金黄 | 聚酯金黄 | AZ135 | 0.1364 | 助剂 | 其他 | 无标签
聚酯金黄-25.9.28-22 | 聚酯金黄 | 聚酯金黄 | TM004 | 1.2273 | 溶剂 | 其他 | 无标签
聚酯金黄-25.9.28-22 | 聚酯金黄 | 聚酯金黄 | RA009 | 0.2273 | 助剂 | 其他 | 无标签
聚酯金黄-25.9.28-22 | 聚酯金黄 | 聚酯金黄 | IA800 | 1.1 | 树脂 | 丙烯酸 | 无标签
聚酯金黄-25.9.28-22 | 聚酯金黄 | 聚酯金黄 | TF022 | 4.8455 | 树脂 | 乙烯基 | 无标签
聚酯金黄-25.9.28-22 | 聚酯金黄 | 聚酯金黄 | TZ425 | 1.3636 | 溶剂 | 其他 | 无标签
聚酯金黄-25.9.28-23 | 聚酯金黄 | 聚酯金黄 | IR909 | 168.2273 | 树脂 | 环氧 | 无标签
聚酯金黄-25.9.28-23 | 聚酯金黄 | 聚酯金黄 | RJ561 | 128.1818 | 树脂 | 聚酯 | 无标签
聚酯金黄-25.9.28-23 | 聚酯金黄 | 聚酯金黄 | RF516 | 45.4545 | 固化剂 | 酚醛 | 无标签
聚酯金黄-25.9.28-23 | 聚酯金黄 | 聚酯金黄 | RY460 | 22.7273 | 颜料 | 其他 | 无标签
聚酯金黄-25.9.28-23 | 聚酯金黄 | 聚酯金黄 | TF100 | 90.9091 | 树脂 | 乙烯基 | 无标签
聚酯金黄-25.9.28-23 | 聚酯金黄 | 聚酯金黄 | AZ135 | 0.6818 | 助剂 | 其他 | 无标签
聚酯金黄-25.9.28-23 | 聚酯金黄 | 聚酯金黄 | TM004 | 6.1364 | 溶剂 | 其他 | 无标签
聚酯金黄-25.9.28-23 | 聚酯金黄 | 聚酯金黄 | RA009 | 1.1364 | 助剂 | 其他 | 无标签
聚酯金黄-25.9.28-23 | 聚酯金黄 | 聚酯金黄 | IA800 | 5.5 | 树脂 | 丙烯酸 | 无标签
聚酯金黄-25.9.28-23 | 聚酯金黄 | 聚酯金黄 | TF022 | 24.2273 | 树脂 | 乙烯基 | 无标签
聚酯金黄-25.9.28-23 | 聚酯金黄 | 聚酯金黄 | TZ425 | 6.8182 | 溶剂 | 其他 | 无标签
聚酯金黄-25.10.13-24 | 聚酯金黄 | 聚酯金黄 | IR909 | 37.01 | 树脂 | 环氧 | 无标签
聚酯金黄-25.10.13-24 | 聚酯金黄 | 聚酯金黄 | RJ561 | 28.2 | 树脂 | 聚酯 | 无标签
聚酯金黄-25.10.13-24 | 聚酯金黄 | 聚酯金黄 | RF516 | 10 | 固化剂 | 酚醛 | 无标签
聚酯金黄-25.10.13-24 | 聚酯金黄 | 聚酯金黄 | RY460 | 5 | 颜料 | 其他 | 无标签
聚酯金黄-25.10.13-24 | 聚酯金黄 | 聚酯金黄 | AC040 | 0.15 | 助剂 | 其他 | 无标签
聚酯金黄-25.10.13-24 | 聚酯金黄 | 聚酯金黄 | TF100 | 21.35 | 树脂 | 乙烯基 | 无标签
聚酯金黄-25.10.13-24 | 聚酯金黄 | 聚酯金黄 | AZ135 | 0.15 | 助剂 | 其他 | 无标签
聚酯金黄-25.10.13-24 | 聚酯金黄 | 聚酯金黄 | TM004 | 1.35 | 溶剂 | 其他 | 无标签
聚酯金黄-25.10.13-24 | 聚酯金黄 | 聚酯金黄 | RA009 | 0.25 | 助剂 | 其他 | 无标签
聚酯金黄-25.10.13-24 | 聚酯金黄 | 聚酯金黄 | IA8000 | 1.21 | 树脂 | 丙烯酸 | 无标签
聚酯金黄-25.10.13-24 | 聚酯金黄 | 聚酯金黄 | TF022 | 5.33 | 树脂 | 乙烯基 | 无标签
聚酯金黄-25.10.13-24 | 聚酯金黄 | 聚酯金黄 | TZ425 | 1.5 | 溶剂 | 其他 | 无标签
聚酯金黄-25.10.13-25 | 聚酯金黄 | 聚酯金黄 | IR909 | 34.7512 | 树脂 | 环氧 | 无标签
聚酯金黄-25.10.13-25 | 聚酯金黄 | 聚酯金黄 | RJ561 | 26.4789 | 树脂 | 聚酯 | 无标签
聚酯金黄-25.10.13-25 | 聚酯金黄 | 聚酯金黄 | RF516 | 9.3897 | 固化剂 | 酚醛 | 无标签
聚酯金黄-25.10.13-25 | 聚酯金黄 | 聚酯金黄 | RY460 | 4.6948 | 颜料 | 其他 | 无标签
聚酯金黄-25.10.13-25 | 聚酯金黄 | 聚酯金黄 | AC040 | 0.1408 | 助剂 | 其他 | 无标签
聚酯金黄-25.10.13-25 | 聚酯金黄 | 聚酯金黄 | TF100 | 20.0469 | 树脂 | 乙烯基 | 无标签
聚酯金黄-25.10.13-25 | 聚酯金黄 | 聚酯金黄 | AZ135 | 0.1408 | 助剂 | 其他 | 无标签
聚酯金黄-25.10.13-25 | 聚酯金黄 | 聚酯金黄 | TM004 | 1.2676 | 溶剂 | 其他 | 无标签
聚酯金黄-25.10.13-25 | 聚酯金黄 | 聚酯金黄 | RA009 | 0.2347 | 助剂 | 其他 | 无标签
聚酯金黄-25.10.13-25 | 聚酯金黄 | 聚酯金黄 | IA8000 | 1.1362 | 树脂 | 丙烯酸 | 无标签
聚酯金黄-25.10.13-25 | 聚酯金黄 | 聚酯金黄 | TF022 | 5.0047 | 树脂 | 乙烯基 | 无标签
聚酯金黄-25.10.13-25 | 聚酯金黄 | 聚酯金黄 | TZ425 | 1.4085 | 溶剂 | 其他 | 无标签
聚酯金黄-25.10.13-26 | 聚酯金黄 | 聚酯金黄 | IR909 | 173.7559 | 树脂 | 环氧 | 无标签
聚酯金黄-25.10.13-26 | 聚酯金黄 | 聚酯金黄 | RJ561 | 132.3944 | 树脂 | 聚酯 | 无标签
聚酯金黄-25.10.13-26 | 聚酯金黄 | 聚酯金黄 | RF516 | 46.9484 | 固化剂 | 酚醛 | 无标签
聚酯金黄-25.10.13-26 | 聚酯金黄 | 聚酯金黄 | RY460 | 23.4742 | 颜料 | 其他 | 无标签
聚酯金黄-25.10.13-26 | 聚酯金黄 | 聚酯金黄 | AC040 | 0.7042 | 助剂 | 其他 | 无标签
聚酯金黄-25.10.13-26 | 聚酯金黄 | 聚酯金黄 | TF100 | 100.2347 | 树脂 | 乙烯基 | 无标签
聚酯金黄-25.10.13-26 | 聚酯金黄 | 聚酯金黄 | AZ135 | 0.7042 | 助剂 | 其他 | 无标签
聚酯金黄-25.10.13-26 | 聚酯金黄 | 聚酯金黄 | TM004 | 6.338 | 溶剂 | 其他 | 无标签
聚酯金黄-25.10.13-26 | 聚酯金黄 | 聚酯金黄 | RA009 | 1.1737 | 助剂 | 其他 | 无标签
聚酯金黄-25.10.13-26 | 聚酯金黄 | 聚酯金黄 | IA8000 | 5.6808 | 树脂 | 丙烯酸 | 无标签
聚酯金黄-25.10.13-26 | 聚酯金黄 | 聚酯金黄 | TF022 | 25.0235 | 树脂 | 乙烯基 | 无标签
聚酯金黄-25.10.13-26 | 聚酯金黄 | 聚酯金黄 | TZ425 | 7.0423 | 溶剂 | 其他 | 无标签
聚酯金黄-25.11.11-27 | 聚酯金黄 | 聚酯金黄 | IR909 | 35 | 树脂 | 环氧 | 无标签
聚酯金黄-25.11.11-27 | 聚酯金黄 | 聚酯金黄 | IR868 | 10 | 树脂 | 环氧 | 无标签
聚酯金黄-25.11.11-27 | 聚酯金黄 | 聚酯金黄 | RJ561 | 25 | 树脂 | 聚酯 | 无标签
聚酯金黄-25.11.11-27 | 聚酯金黄 | 聚酯金黄 | RF516 | 8.6 | 固化剂 | 酚醛 | 无标签
聚酯金黄-25.11.11-27 | 聚酯金黄 | 聚酯金黄 | RY460 | 4.5 | 颜料 | 其他 | 无标签
聚酯金黄-25.11.11-27 | 聚酯金黄 | 聚酯金黄 | RY075N | 1.5 | 颜料 | 其他 | 无标签
聚酯金黄-25.11.11-27 | 聚酯金黄 | 聚酯金黄 | AC040 | 0.13 | 助剂 | 其他 | 无标签
聚酯金黄-25.11.11-27 | 聚酯金黄 | 聚酯金黄 | TF100 | 7.32 | 树脂 | 乙烯基 | 无标签
聚酯金黄-25.11.11-27 | 聚酯金黄 | 聚酯金黄 | AZ135 | 0.15 | 助剂 | 其他 | 无标签
聚酯金黄-25.11.11-27 | 聚酯金黄 | 聚酯金黄 | TM004 | 1.45 | 溶剂 | 其他 | 无标签
聚酯金黄-25.11.11-27 | 聚酯金黄 | 聚酯金黄 | RA009 | 0.15 | 助剂 | 其他 | 无标签
聚酯金黄-25.11.11-27 | 聚酯金黄 | 聚酯金黄 | IA800 | 1.2 | 树脂 | 丙烯酸 | 无标签
聚酯金黄-25.11.11-27 | 聚酯金黄 | 聚酯金黄 | TF022 | 4 | 树脂 | 乙烯基 | 无标签
聚酯金黄-25.11.11-27 | 聚酯金黄 | 聚酯金黄 | TZ425 | 1 | 溶剂 | 其他 | 无标签
聚酯金黄-25.11.11-28 | 聚酯金黄 | 聚酯金黄 | IR909 | 14 | 树脂 | 环氧 | 无标签
聚酯金黄-25.11.11-28 | 聚酯金黄 | 聚酯金黄 | IR868 | 4 | 树脂 | 环氧 | 无标签
聚酯金黄-25.11.11-28 | 聚酯金黄 | 聚酯金黄 | RJ561 | 15 | 树脂 | 聚酯 | 无标签
聚酯金黄-25.11.11-28 | 聚酯金黄 | 聚酯金黄 | RF516 | 5.16 | 固化剂 | 酚醛 | 无标签
聚酯金黄-25.11.11-28 | 聚酯金黄 | 聚酯金黄 | RY460 | 2.7 | 颜料 | 其他 | 无标签
聚酯金黄-25.11.11-28 | 聚酯金黄 | 聚酯金黄 | RY075N | 1.125 | 颜料 | 其他 | 无标签
聚酯金黄-25.11.11-28 | 聚酯金黄 | 聚酯金黄 | AC040 | 0.325 | 助剂 | 其他 | 无标签
聚酯金黄-25.11.11-28 | 聚酯金黄 | 聚酯金黄 | TF100 | 18.3 | 树脂 | 乙烯基 | 无标签
聚酯金黄-25.11.11-28 | 聚酯金黄 | 聚酯金黄 | AZ135 | 0.375 | 助剂 | 其他 | 无标签
聚酯金黄-25.11.11-28 | 聚酯金黄 | 聚酯金黄 | TM004 | 3.625 | 溶剂 | 其他 | 无标签
聚酯金黄-25.11.11-28 | 聚酯金黄 | 聚酯金黄 | RA009 | 0.375 | 助剂 | 其他 | 无标签
聚酯金黄-25.11.11-28 | 聚酯金黄 | 聚酯金黄 | IA800 | 0.3 | 树脂 | 丙烯酸 | 无标签
聚酯金黄-25.11.11-28 | 聚酯金黄 | 聚酯金黄 | TF022 | 10 | 树脂 | 乙烯基 | 无标签
聚酯金黄-25.11.11-28 | 聚酯金黄 | 聚酯金黄 | TZ425 | 2.5 | 溶剂 | 其他 | 无标签
聚酯金黄-25.11.11-29 | 聚酯金黄 | 聚酯金黄 | IR909 | 87.5 | 树脂 | 环氧 | 无标签
聚酯金黄-25.11.11-29 | 聚酯金黄 | 聚酯金黄 | IR868 | 25 | 树脂 | 环氧 | 无标签
聚酯金黄-25.11.11-29 | 聚酯金黄 | 聚酯金黄 | RJ561 | 62.5 | 树脂 | 聚酯 | 无标签
聚酯金黄-25.11.11-29 | 聚酯金黄 | 聚酯金黄 | RF516 | 21.5 | 固化剂 | 酚醛 | 无标签
聚酯金黄-25.11.11-29 | 聚酯金黄 | 聚酯金黄 | RY460 | 11.25 | 颜料 | 其他 | 无标签
聚酯金黄-25.11.11-29 | 聚酯金黄 | 聚酯金黄 | RY075N | 3.75 | 颜料 | 其他 | 无标签
聚酯金黄-25.11.11-29 | 聚酯金黄 | 聚酯金黄 | IA800 | 3 | 树脂 | 丙烯酸 | 无标签
含 AI 生成

## 性能结果
样本ID | 体系 | 目标属性 | 测试值 | 单位 | 标签状态 | 标签来源 | 测试条件
D1-1 | 环氧酚醛 | T弯 | 17.415 | mm | 实测 | 实验室 | 205℃ 17min
D1-1 | 环氧酚醛 | MEK擦拭 | 9 | 次 | 实测 | 实验室 | 205℃ 17min
D1-1 | 环氧酚醛 | 水煮等级 | 4 | 级 | 实测 | 实验室 | 205℃ 17min
D1-2 | 环氧酚醛 | T弯 | 19.22 | mm | 实测 | 实验室 | 205℃ 17min
D1-2 | 环氧酚醛 | MEK擦拭 | 161 | 次 | 实测 | 实验室 | 205℃ 17min
D1-2 | 环氧酚醛 | 水煮等级 | 2 | 级 | 实测 | 实验室 | 205℃ 17min
D1-3 | 环氧酚醛 | T弯 | 15.69 | mm | 实测 | 实验室 | 205℃ 17min
D1-3 | 环氧酚醛 | MEK擦拭 | 10 | 次 | 实测 | 实验室 | 205℃ 17min
D1-3 | 环氧酚醛 | 水煮等级 | 4 | 级 | 实测 | 实验室 | 205℃ 17min
D1-4 | 环氧酚醛 | T弯 | 18.05 | mm | 实测 | 实验室 | 205℃ 17min
D1-4 | 环氧酚醛 | MEK擦拭 | 98 | 次 | 实测 | 实验室 | 205℃ 17min
D1-4 | 环氧酚醛 | 水煮等级 | 3 | 级 | 实测 | 实验室 | 205℃ 17min
D1-5 | 环氧酚醛 | T弯 | 20.8 | mm | 实测 | 实验室 | 205℃ 17min
D1-5 | 环氧酚醛 | MEK擦拭 | 300 | 次 | 实测 | 实验室 | 205℃ 17min
D1-5 | 环氧酚醛 | 水煮等级 | 3 | 级 | 实测 | 实验室 | 205℃ 17min
D1-6 | 环氧酚醛 | T弯 | 14.365 | mm | 实测 | 实验室 | 205℃ 17min
D1-6 | 环氧酚醛 | MEK擦拭 | 5 | 次 | 实测 | 实验室 | 205℃ 17min
D1-6 | 环氧酚醛 | 水煮等级 | 4 | 级 | 实测 | 实验室 | 205℃ 17min
D1-7 | 环氧酚醛 | T弯 | 16.535 | mm | 实测 | 实验室 | 205℃ 17min
D1-7 | 环氧酚醛 | MEK擦拭 | 32 | 次 | 实测 | 实验室 | 205℃ 17min
D1-7 | 环氧酚醛 | 水煮等级 | 4 | 级 | 实测 | 实验室 | 205℃ 17min
D1-8 | 环氧酚醛 | T弯 | 15.225 | mm | 实测 | 实验室 | 205℃ 17min
D1-8 | 环氧酚醛 | MEK擦拭 | 4 | 次 | 实测 | 实验室 | 205℃ 17min
D1-8 | 环氧酚醛 | 水煮等级 | 4 | 级 | 实测 | 实验室 | 205℃ 17min
D1-9 | 环氧酚醛 | T弯 | 22.32 | mm | 实测 | 实验室 | 205℃ 17min
D1-9 | 环氧酚醛 | MEK擦拭 | 172 | 次 | 实测 | 实验室 | 205℃ 17min
D1-9 | 环氧酚醛 | 水煮等级 | 2 | 级 | 实测 | 实验室 | 205℃ 17min
D1-10 | 环氧酚醛 | T弯 | 16.09 | mm | 实测 | 实验室 | 205℃ 17min
D1-10 | 环氧酚醛 | MEK擦拭 | 95 | 次 | 实测 | 实验室 | 205℃ 17min
D1-10 | 环氧酚醛 | 水煮等级 | 4 | 级 | 实测 | 实验室 | 205℃ 17min
D1-11 | 环氧酚醛 | T弯 | 17.145 | mm | 实测 | 实验室 | 205℃ 17min
D1-11 | 环氧酚醛 | MEK擦拭 | 33 | 次 | 实测 | 实验室 | 205℃ 17min
D1-11 | 环氧酚醛 | 水煮等级 | 2 | 级 | 实测 | 实验室 | 205℃ 17min
D1-12 | 环氧酚醛 | T弯 | 14.46 | mm | 实测 | 实验室 | 205℃ 17min
D1-12 | 环氧酚醛 | MEK擦拭 | 11 | 次 | 实测 | 实验室 | 205℃ 17min
D1-12 | 环氧酚醛 | 水煮等级 | 4 | 级 | 实测 | 实验室 | 205℃ 17min
D1-13 | 环氧酚醛 | T弯 | 15.5 | mm | 实测 | 实验室 | 205℃ 17min
D1-13 | 环氧酚醛 | MEK擦拭 | 20 | 次 | 实测 | 实验室 | 205℃ 17min
D1-13 | 环氧酚醛 | 水煮等级 | 4 | 级 | 实测 | 实验室 | 205℃ 17min
D1-14 | 环氧酚醛 | T弯 | 18.25 | mm | 实测 | 实验室 | 205℃ 17min
D1-14 | 环氧酚醛 | MEK擦拭 | 87 | 次 | 实测 | 实验室 | 205℃ 17min
D1-14 | 环氧酚醛 | 水煮等级 | 2 | 级 | 实测 | 实验室 | 205℃ 17min
D1-15 | 环氧酚醛 | T弯 | 15.5 | mm | 实测 | 实验室 | 205℃ 17min
D1-15 | 环氧酚醛 | MEK擦拭 | 80 | 次 | 实测 | 实验室 | 205℃ 17min
D1-15 | 环氧酚醛 | 水煮等级 | 3 | 级 | 实测 | 实验室 | 205℃ 17min
D1-16 | 环氧酚醛 | T弯 | 14.45 | mm | 实测 | 实验室 | 205℃ 17min
D1-16 | 环氧酚醛 | MEK擦拭 | 32 | 次 | 实测 | 实验室 | 205℃ 17min
D1-16 | 环氧酚醛 | 水煮等级 | 1 | 级 | 实测 | 实验室 | 205℃ 17min
D1-17 | 环氧酚醛 | T弯 | 21.705 | mm | 实测 | 实验室 | 205℃ 17min
D1-17 | 环氧酚醛 | MEK擦拭 | 160 | 次 | 实测 | 实验室 | 205℃ 17min
D1-17 | 环氧酚醛 | 水煮等级 | 3 | 级 | 实测 | 实验室 | 205℃ 17min
D1-18 | 环氧酚醛 | T弯 | 17.665 | mm | 实测 | 实验室 | 205℃ 17min
D1-18 | 环氧酚醛 | MEK擦拭 | 49 | 次 | 实测 | 实验室 | 205℃ 17min
D1-18 | 环氧酚醛 | 水煮等级 | 2 | 级 | 实测 | 实验室 | 205℃ 17min
D1-19 | 环氧酚醛 | T弯 | 19.735 | mm | 实测 | 实验室 | 205℃ 17min
D1-19 | 环氧酚醛 | MEK擦拭 | 92 | 次 | 实测 | 实验室 | 205℃ 17min
D1-19 | 环氧酚醛 | 水煮等级 | 4 | 级 | 实测 | 实验室 | 205℃ 17min
D1-20 | 环氧酚醛 | T弯 | 18.835 | mm | 实测 | 实验室 | 205℃ 17min
D1-20 | 环氧酚醛 | MEK擦拭 | 103 | 次 | 实测 | 实验室 | 205℃ 17min
D1-20 | 环氧酚醛 | 水煮等级 | 2 | 级 | 实测 | 实验室 | 205℃ 17min
D1-21 | 环氧酚醛 | T弯 | 16.155 | mm | 实测 | 实验室 | 205℃ 17min
D1-21 | 环氧酚醛 | MEK擦拭 | 82 | 次 | 实测 | 实验室 | 205℃ 17min
D1-21 | 环氧酚醛 | 水煮等级 | 2 | 级 | 实测 | 实验室 | 205℃ 17min
D1-22 | 环氧酚醛 | T弯 | 18.92 | mm | 实测 | 实验室 | 205℃ 17min
D1-22 | 环氧酚醛 | MEK擦拭 | 75 | 次 | 实测 | 实验室 | 205℃ 17min
D1-22 | 环氧酚醛 | 水煮等级 | 4 | 级 | 实测 | 实验室 | 205℃ 17min
D1-23 | 环氧酚醛 | T弯 | 19.015 | mm | 实测 | 实验室 | 205℃ 17min
D1-23 | 环氧酚醛 | MEK擦拭 | 142 | 次 | 实测 | 实验室 | 205℃ 17min
D1-23 | 环氧酚醛 | 水煮等级 | 3 | 级 | 实测 | 实验室 | 205℃ 17min
D1-24 | 环氧酚醛 | T弯 | 19.0758 | mm | 实测 | 实验室 | 205℃ 17min
D1-24 | 环氧酚醛 | MEK擦拭 | 120.6667 | 次 | 实测 | 实验室 | 205℃ 17min
D1-24 | 环氧酚醛 | 水煮等级 | 3 | 级 | 实测 | 实验室 | 205℃ 17min
D2-1 | 环氧酚醛 | T弯 | 19.32 | mm | 实测 | 实验室 | 205℃ 17min
D2-1 | 环氧酚醛 | MEK擦拭 | 68 | 次 | 实测 | 实验室 | 205℃ 17min
D2-1 | 环氧酚醛 | 水煮等级 | 4 | 级 | 实测 | 实验室 | 205℃ 17min
D2-2 | 环氧酚醛 | T弯 | 18.95 | mm | 实测 | 实验室 | 205℃ 17min
D2-2 | 环氧酚醛 | MEK擦拭 | 76 | 次 | 实测 | 实验室 | 205℃ 17min
D2-2 | 环氧酚醛 | 水煮等级 | 2 | 级 | 实测 | 实验室 | 205℃ 17min
D2-3 | 环氧酚醛 | T弯 | 20.57 | mm | 实测 | 实验室 | 205℃ 17min
D2-3 | 环氧酚醛 | MEK擦拭 | 60 | 次 | 实测 | 实验室 | 205℃ 17min
D2-4 | 环氧酚醛 | T弯 | 14.695 | mm | 实测 | 实验室 | 205℃ 17min
D2-4 | 环氧酚醛 | MEK擦拭 | 9 | 次 | 实测 | 实验室 | 205℃ 17min
D2-5 | 环氧酚醛 | T弯 | 14.215 | mm | 实测 | 实验室 | 205℃ 17min
D2-5 | 环氧酚醛 | MEK擦拭 | 40 | 次 | 实测 | 实验室 | 205℃ 17min
D2-5 | 环氧酚醛 | 水煮等级 | 3 | 级 | 实测 | 实验室 | 205℃ 17min
D2-6 | 环氧酚醛 | T弯 | 20.335 | mm | 实测 | 实验室 | 205℃ 17min
D2-6 | 环氧酚醛 | MEK擦拭 | 112 | 次 | 实测 | 实验室 | 205℃ 17min
D2-7 | 环氧酚醛 | T弯 | 12.485 | mm | 实测 | 实验室 | 205℃ 17min
D2-7 | 环氧酚醛 | MEK擦拭 | 79 | 次 | 实测 | 实验室 | 205℃ 17min
D2-7 | 环氧酚醛 | 水煮等级 | 2 | 级 | 实测 | 实验室 | 205℃ 17min
D2-8 | 环氧酚醛 | T弯 | 20.9 | mm | 实测 | 实验室 | 205℃ 17min
D2-8 | 环氧酚醛 | MEK擦拭 | 131 | 次 | 实测 | 实验室 | 205℃ 17min
D2-9 | 环氧酚醛 | T弯 | 15.53 | mm | 实测 | 实验室 | 205℃ 17min
D2-9 | 环氧酚醛 | MEK擦拭 | 5 | 次 | 实测 | 实验室 | 205℃ 17min
D2-10 | 环氧酚醛 | T弯 | 14.995 | mm | 实测 | 实验室 | 205℃ 17min
D2-10 | 环氧酚醛 | MEK擦拭 | 60 | 次 | 实测 | 实验室 | 205℃ 17min
D2-10 | 环氧酚醛 | 水煮等级 | 2 | 级 | 实测 | 实验室 | 205℃ 17min
D2-11 | 环氧酚醛 | T弯 | 17.04 | mm | 实测 | 实验室 | 205℃ 17min
D2-11 | 环氧酚醛 | MEK擦拭 | 65 | 次 | 实测 | 实验室 | 205℃ 17min
D2-11 | 环氧酚醛 | 水煮等级 | 2 | 级 | 实测 | 实验室 | 205℃ 17min
D2-12 | 环氧酚醛 | T弯 | 17.89 | mm | 实测 | 实验室 | 205℃ 17min
D2-12 | 环氧酚醛 | MEK擦拭 | 50 | 次 | 实测 | 实验室 | 205℃ 17min
D2-12 | 环氧酚醛 | 水煮等级 | 2 | 级 | 实测 | 实验室 | 205℃ 17min
D2-13 | 环氧酚醛 | T弯 | 16.31 | mm | 实测 | 实验室 | 205℃ 17min
D2-13 | 环氧酚醛 | MEK擦拭 | 45 | 次 | 实测 | 实验室 | 205℃ 17min
D2-13 | 环氧酚醛 | 水煮等级 | 2 | 级 | 实测 | 实验室 | 205℃ 17min
D2-14 | 环氧酚醛 | T弯 | 16.98 | mm | 实测 | 实验室 | 205℃ 17min
D2-14 | 环氧酚醛 | MEK擦拭 | 80 | 次 | 实测 | 实验室 | 205℃ 17min
D2-15 | 环氧酚醛 | T弯 | 19.41 | mm | 实测 | 实验室 | 205℃ 17min
D2-15 | 环氧酚醛 | MEK擦拭 | 76 | 次 | 实测 | 实验室 | 205℃ 17min
D2-15 | 环氧酚醛 | 水煮等级 | 4 | 级 | 实测 | 实验室 | 205℃ 17min
D2-16 | 环氧酚醛 | T弯 | 18.62 | mm | 实测 | 实验室 | 205℃ 17min
D2-16 | 环氧酚醛 | MEK擦拭 | 60 | 次 | 实测 | 实验室 | 205℃ 17min
D2-17 | 环氧酚醛 | T弯 | 18.81 | mm | 实测 | 实验室 | 205℃ 17min
D2-17 | 环氧酚醛 | MEK擦拭 | 120 | 次 | 实测 | 实验室 | 205℃ 17min
D2-18 | 环氧酚醛 | T弯 | 15.825 | mm | 实测 | 实验室 | 205℃ 17min
D2-18 | 环氧酚醛 | MEK擦拭 | 45 | 次 | 实测 | 实验室 | 205℃ 17min
D2-18 | 环氧酚醛 | 水煮等级 | 4 | 级 | 实测 | 实验室 | 205℃ 17min
D2-19 | 环氧酚醛 | T弯 | 19.77 | mm | 实测 | 实验室 | 205℃ 17min
D2-19 | 环氧酚醛 | MEK擦拭 | 67 | 次 | 实测 | 实验室 | 205℃ 17min
D2-20 | 环氧酚醛 | T弯 | 16.595 | mm | 实测 | 实验室 | 205℃ 17min
D2-20 | 环氧酚醛 | MEK擦拭 | 40 | 次 | 实测 | 实验室 | 205℃ 17min
D2-20 | 环氧酚醛 | 水煮等级 | 3 | 级 | 实测 | 实验室 | 205℃ 17min
D2-21 | 环氧酚醛 | T弯 | 20.49 | mm | 实测 | 实验室 | 205℃ 17min
D2-21 | 环氧酚醛 | MEK擦拭 | 85 | 次 | 实测 | 实验室 | 205℃ 17min
D2-22 | 环氧酚醛 | T弯 | 20.255 | mm | 实测 | 实验室 | 205℃ 17min
D2-22 | 环氧酚醛 | MEK擦拭 | 183 | 次 | 实测 | 实验室 | 205℃ 17min
D2-22 | 环氧酚醛 | 水煮等级 | 2 | 级 | 实测 | 实验室 | 205℃ 17min
D2-23 | 环氧酚醛 | T弯 | 16.445 | mm | 实测 | 实验室 | 205℃ 17min
D2-23 | 环氧酚醛 | MEK擦拭 | 16 | 次 | 实测 | 实验室 | 205℃ 17min
D2-24 | 环氧酚醛 | T弯 | 16.9289 | mm | 实测 | 实验室 | 205℃ 17min
D2-24 | 环氧酚醛 | MEK擦拭 | 67 | 次 | 实测 | 实验室 | 205℃ 17min
D2-24 | 环氧酚醛 | 水煮等级 | 2.6667 | 级 | 实测 | 实验室 | 205℃ 17min
D3-1 | 环氧酚醛 | T弯 | 15.67 | mm | 实测 | 实验室 | 205℃ 17min
D3-1 | 环氧酚醛 | MEK擦拭 | 8 | 次 | 实测 | 实验室 | 205℃ 17min
D3-2 | 环氧酚醛 | T弯 | 13.9 | mm | 实测 | 实验室 | 205℃ 17min
D3-2 | 环氧酚醛 | MEK擦拭 | 152 | 次 | 实测 | 实验室 | 205℃ 17min
D3-2 | 环氧酚醛 | 水煮等级 | 2 | 级 | 实测 | 实验室 | 205℃ 17min
D3-3 | 环氧酚醛 | T弯 | 19.65 | mm | 实测 | 实验室 | 205℃ 17min
D3-3 | 环氧酚醛 | MEK擦拭 | 97 | 次 | 实测 | 实验室 | 205℃ 17min
D3-3 | 环氧酚醛 | 水煮等级 | 4 | 级 | 实测 | 实验室 | 205℃ 17min
D3-4 | 环氧酚醛 | T弯 | 18.025 | mm | 实测 | 实验室 | 205℃ 17min
D3-4 | 环氧酚醛 | MEK擦拭 | 25 | 次 | 实测 | 实验室 | 205℃ 17min
D3-4 | 环氧酚醛 | 水煮等级 | 3 | 级 | 实测 | 实验室 | 205℃ 17min
D3-5 | 环氧酚醛 | T弯 | 15.815 | mm | 实测 | 实验室 | 205℃ 17min
D3-5 | 环氧酚醛 | MEK擦拭 | 10 | 次 | 实测 | 实验室 | 205℃ 17min
D3-5 | 环氧酚醛 | 水煮等级 | 4 | 级 | 实测 | 实验室 | 205℃ 17min
D3-6 | 环氧酚醛 | T弯 | 19.88 | mm | 实测 | 实验室 | 205℃ 17min
D3-6 | 环氧酚醛 | MEK擦拭 | 114 | 次 | 实测 | 实验室 | 205℃ 17min
D3-6 | 环氧酚醛 | 水煮等级 | 2 | 级 | 实测 | 实验室 | 205℃ 17min
D3-7 | 环氧酚醛 | T弯 | 15.055 | mm | 实测 | 实验室 | 205℃ 17min
D3-7 | 环氧酚醛 | MEK擦拭 | 12 | 次 | 实测 | 实验室 | 205℃ 17min
D3-7 | 环氧酚醛 | 水煮等级 | 4 | 级 | 实测 | 实验室 | 205℃ 17min
D3-8 | 环氧酚醛 | T弯 | 14.8 | mm | 实测 | 实验室 | 205℃ 17min
D3-8 | 环氧酚醛 | MEK擦拭 | 70 | 次 | 实测 | 实验室 | 205℃ 17min
D3-8 | 环氧酚醛 | 水煮等级 | 2 | 级 | 实测 | 实验室 | 205℃ 17min
D3-9 | 环氧酚醛 | T弯 | 18.05 | mm | 实测 | 实验室 | 205℃ 17min
D3-9 | 环氧酚醛 | MEK擦拭 | 67 | 次 | 实测 | 实验室 | 205℃ 17min
D3-9 | 环氧酚醛 | 水煮等级 | 3 | 级 | 实测 | 实验室 | 205℃ 17min
D3-10 | 环氧酚醛 | T弯 | 21.4 | mm | 实测 | 实验室 | 205℃ 17min
D3-10 | 环氧酚醛 | MEK擦拭 | 177 | 次 | 实测 | 实验室 | 205℃ 17min
D3-10 | 环氧酚醛 | 水煮等级 | 5 | 级 | 实测 | 实验室 | 205℃ 17min
D3-11 | 环氧酚醛 | T弯 | 17.55 | mm | 实测 | 实验室 | 205℃ 17min
D3-11 | 环氧酚醛 | MEK擦拭 | 123 | 次 | 实测 | 实验室 | 205℃ 17min
D3-11 | 环氧酚醛 | 水煮等级 | 2 | 级 | 实测 | 实验室 | 205℃ 17min
D3-12 | 环氧酚醛 | T弯 | 25.775 | mm | 实测 | 实验室 | 205℃ 17min
D3-12 | 环氧酚醛 | MEK擦拭 | 300 | 次 | 实测 | 实验室 | 205℃ 17min
D3-12 | 环氧酚醛 | 水煮等级 | 4 | 级 | 实测 | 实验室 | 205℃ 17min
D3-13 | 环氧酚醛 | T弯 | 19.04 | mm | 实测 | 实验室 | 205℃ 17min
D3-13 | 环氧酚醛 | MEK擦拭 | 92 | 次 | 实测 | 实验室 | 205℃ 17min
D3-13 | 环氧酚醛 | 水煮等级 | 4 | 级 | 实测 | 实验室 | 205℃ 17min
D3-14 | 环氧酚醛 | T弯 | 22.27 | mm | 实测 | 实验室 | 205℃ 17min
D3-14 | 环氧酚醛 | MEK擦拭 | 300 | 次 | 实测 | 实验室 | 205℃ 17min
D3-14 | 环氧酚醛 | 水煮等级 | 4 | 级 | 实测 | 实验室 | 205℃ 17min
D3-15 | 环氧酚醛 | T弯 | 22.75 | mm | 实测 | 实验室 | 205℃ 17min
D3-15 | 环氧酚醛 | MEK擦拭 | 300 | 次 | 实测 | 实验室 | 205℃ 17min
D3-15 | 环氧酚醛 | 水煮等级 | 4 | 级 | 实测 | 实验室 | 205℃ 17min
D3-16 | 环氧酚醛 | T弯 | 22.695 | mm | 实测 | 实验室 | 205℃ 17min
D3-16 | 环氧酚醛 | MEK擦拭 | 300 | 次 | 实测 | 实验室 | 205℃ 17min
D3-16 | 环氧酚醛 | 水煮等级 | 3 | 级 | 实测 | 实验室 | 205℃ 17min
D3-17 | 环氧酚醛 | T弯 | 20.895 | mm | 实测 | 实验室 | 205℃ 17min
D3-17 | 环氧酚醛 | MEK擦拭 | 135 | 次 | 实测 | 实验室 | 205℃ 17min
D3-17 | 环氧酚醛 | 水煮等级 | 3 | 级 | 实测 | 实验室 | 205℃ 17min
D3-18 | 环氧酚醛 | T弯 | 23.615 | mm | 实测 | 实验室 | 205℃ 17min
D3-18 | 环氧酚醛 | MEK擦拭 | 300 | 次 | 实测 | 实验室 | 205℃ 17min
D3-18 | 环氧酚醛 | 水煮等级 | 3 | 级 | 实测 | 实验室 | 205℃ 17min
D3-19 | 环氧酚醛 | T弯 | 17.29 | mm | 实测 | 实验室 | 205℃ 17min
D3-19 | 环氧酚醛 | MEK擦拭 | 62 | 次 | 实测 | 实验室 | 205℃ 17min
D3-19 | 环氧酚醛 | 水煮等级 | 2 | 级 | 实测 | 实验室 | 205℃ 17min
D3-20 | 环氧酚醛 | T弯 | 21.01 | mm | 实测 | 实验室 | 205℃ 17min
D3-20 | 环氧酚醛 | MEK擦拭 | 300 | 次 | 实测 | 实验室 | 205℃ 17min
D3-20 | 环氧酚醛 | 水煮等级 | 2 | 级 | 实测 | 实验室 | 205℃ 17min
D3-21 | 环氧酚醛 | T弯 | 20.145 | mm | 实测 | 实验室 | 205℃ 17min
D3-21 | 环氧酚醛 | MEK擦拭 | 129 | 次 | 实测 | 实验室 | 205℃ 17min
D3-21 | 环氧酚醛 | 水煮等级 | 2 | 级 | 实测 | 实验室 | 205℃ 17min
D3-22 | 环氧酚醛 | T弯 | 20.085 | mm | 实测 | 实验室 | 205℃ 17min
D3-22 | 环氧酚醛 | MEK擦拭 | 15 | 次 | 实测 | 实验室 | 205℃ 17min
D3-22 | 环氧酚醛 | 水煮等级 | 4 | 级 | 实测 | 实验室 | 205℃ 17min
D3-23 | 环氧酚醛 | T弯 | 19.645 | mm | 实测 | 实验室 | 205℃ 17min
D3-23 | 环氧酚醛 | MEK擦拭 | 300 | 次 | 实测 | 实验室 | 205℃ 17min
D3-23 | 环氧酚醛 | 水煮等级 | 2 | 级 | 实测 | 实验室 | 205℃ 17min
D3-24 | 环氧酚醛 | T弯 | 18.5567 | mm | 实测 | 实验室 | 205℃ 17min
D3-24 | 环氧酚醛 | MEK擦拭 | 42.3333 | 次 | 实测 | 实验室 | 205℃ 17min
D3-24 | 环氧酚醛 | 水煮等级 | 2.5 | 级 | 实测 | 实验室 | 205℃ 17min
D4-1 | 环氧酚醛 | T弯 | 21.765 | mm | 实测 | 实验室 | 205℃ 17min
D4-1 | 环氧酚醛 | MEK擦拭 | 300 | 次 | 实测 | 实验室 | 205℃ 17min
D4-2 | 环氧酚醛 | T弯 | 17.08 | mm | 实测 | 实验室 | 205℃ 17min
D4-2 | 环氧酚醛 | MEK擦拭 | 115 | 次 | 实测 | 实验室 | 205℃ 17min
D4-3 | 环氧酚醛 | T弯 | 17.75 | mm | 实测 | 实验室 | 205℃ 17min
D4-3 | 环氧酚醛 | MEK擦拭 | 89 | 次 | 实测 | 实验室 | 205℃ 17min
D4-4 | 环氧酚醛 | T弯 | 20.45 | mm | 实测 | 实验室 | 205℃ 17min
D4-4 | 环氧酚醛 | MEK擦拭 | 131 | 次 | 实测 | 实验室 | 205℃ 17min
D4-5 | 环氧酚醛 | T弯 | 17.16 | mm | 实测 | 实验室 | 205℃ 17min
D4-5 | 环氧酚醛 | MEK擦拭 | 86 | 次 | 实测 | 实验室 | 205℃ 17min
D4-6 | 环氧酚醛 | T弯 | 18.02 | mm | 实测 | 实验室 | 205℃ 17min
D4-6 | 环氧酚醛 | MEK擦拭 | 300 | 次 | 实测 | 实验室 | 205℃ 17min
D4-7 | 环氧酚醛 | T弯 | 20.575 | mm | 实测 | 实验室 | 205℃ 17min
D4-7 | 环氧酚醛 | MEK擦拭 | 200 | 次 | 实测 | 实验室 | 205℃ 17min
D4-8 | 环氧酚醛 | T弯 | 19.925 | mm | 实测 | 实验室 | 205℃ 17min
D4-8 | 环氧酚醛 | MEK擦拭 | 300 | 次 | 实测 | 实验室 | 205℃ 17min
D4-9 | 环氧酚醛 | T弯 | 21.385 | mm | 实测 | 实验室 | 205℃ 17min
D4-9 | 环氧酚醛 | MEK擦拭 | 300 | 次 | 实测 | 实验室 | 205℃ 17min
D4-10 | 环氧酚醛 | T弯 | 23.19 | mm | 实测 | 实验室 | 205℃ 17min
D4-10 | 环氧酚醛 | MEK擦拭 | 300 | 次 | 实测 | 实验室 | 205℃ 17min
D4-11 | 环氧酚醛 | T弯 | 16.76 | mm | 实测 | 实验室 | 205℃ 17min
D4-11 | 环氧酚醛 | MEK擦拭 | 135 | 次 | 实测 | 实验室 | 205℃ 17min
D4-12 | 环氧酚醛 | T弯 | 21.64 | mm | 实测 | 实验室 | 205℃ 17min
D4-12 | 环氧酚醛 | MEK擦拭 | 300 | 次 | 实测 | 实验室 | 205℃ 17min
D4-13 | 环氧酚醛 | T弯 | 17.695 | mm | 实测 | 实验室 | 205℃ 17min
D4-13 | 环氧酚醛 | MEK擦拭 | 150 | 次 | 实测 | 实验室 | 205℃ 17min
D4-14 | 环氧酚醛 | T弯 | 19.155 | mm | 实测 | 实验室 | 205℃ 17min
D4-14 | 环氧酚醛 | MEK擦拭 | 300 | 次 | 实测 | 实验室 | 205℃ 17min
D4-15 | 环氧酚醛 | T弯 | 17.42 | mm | 实测 | 实验室 | 205℃ 17min
D4-15 | 环氧酚醛 | MEK擦拭 | 81 | 次 | 实测 | 实验室 | 205℃ 17min
D4-16 | 环氧酚醛 | T弯 | 18.045 | mm | 实测 | 实验室 | 205℃ 17min
D4-16 | 环氧酚醛 | MEK擦拭 | 48 | 次 | 实测 | 实验室 | 205℃ 17min
D5-1 | 环氧酚醛 | T弯 | 17.62 | mm | 实测 | 实验室 | 205℃ 17min
D5-1 | 环氧酚醛 | MEK擦拭 | 90 | 次 | 实测 | 实验室 | 205℃ 17min
D5-2 | 环氧酚醛 | T弯 | 16.58 | mm | 实测 | 实验室 | 205℃ 17min
D5-2 | 环氧酚醛 | MEK擦拭 | 101 | 次 | 实测 | 实验室 | 205℃ 17min
D5-3 | 环氧酚醛 | T弯 | 16.705 | mm | 实测 | 实验室 | 205℃ 17min
D5-3 | 环氧酚醛 | MEK擦拭 | 55 | 次 | 实测 | 实验室 | 205℃ 17min
D5-4 | 环氧酚醛 | T弯 | 17.64 | mm | 实测 | 实验室 | 205℃ 17min
D5-4 | 环氧酚醛 | MEK擦拭 | 35 | 次 | 实测 | 实验室 | 205℃ 17min
D5-5 | 环氧酚醛 | T弯 | 19.17 | mm | 实测 | 实验室 | 205℃ 17min
D5-5 | 环氧酚醛 | MEK擦拭 | 175 | 次 | 实测 | 实验室 | 205℃ 17min
D5-6 | 环氧酚醛 | T弯 | 18.87 | mm | 实测 | 实验室 | 205℃ 17min
D5-6 | 环氧酚醛 | MEK擦拭 | 300 | 次 | 实测 | 实验室 | 205℃ 17min
D5-7 | 环氧酚醛 | T弯 | 19.02 | mm | 实测 | 实验室 | 205℃ 17min
D5-7 | 环氧酚醛 | MEK擦拭 | 175 | 次 | 实测 | 实验室 | 205℃ 17min
D5-8 | 环氧酚醛 | T弯 | 17.63 | mm | 实测 | 实验室 | 205℃ 17min
D5-8 | 环氧酚醛 | MEK擦拭 | 45 | 次 | 实测 | 实验室 | 205℃ 17min
C4-1 | 环氧酚醛 | T弯 | 18.61 | mm | 实测 | 实验室 | 205℃ 17min
C4-1 | 环氧酚醛 | MEK擦拭 | 128 | 次 | 实测 | 实验室 | 205℃ 17min
C4-2 | 环氧酚醛 | T弯 | 17.96 | mm | 实测 | 实验室 | 205℃ 17min
C4-2 | 环氧酚醛 | MEK擦拭 | 92 | 次 | 实测 | 实验室 | 205℃ 17min
C4-3 | 环氧酚醛 | T弯 | 20.015 | mm | 实测 | 实验室 | 205℃ 17min
C4-3 | 环氧酚醛 | MEK擦拭 | 98 | 次 | 实测 | 实验室 | 205℃ 17min
C4-4 | 环氧酚醛 | T弯 | 19.8 | mm | 实测 | 实验室 | 205℃ 17min
C4-4 | 环氧酚醛 | MEK擦拭 | 107 | 次 | 实测 | 实验室 | 205℃ 17min
C4-5 | 环氧酚醛 | T弯 | 18.675 | mm | 实测 | 实验室 | 205℃ 17min
C4-5 | 环氧酚醛 | MEK擦拭 | 200 | 次 | 实测 | 实验室 | 205℃ 17min
C4-6 | 环氧酚醛 | T弯 | 20.645 | mm | 实测 | 实验室 | 205℃ 17min
C4-6 | 环氧酚醛 | MEK擦拭 | 300 | 次 | 实测 | 实验室 | 205℃ 17min
C4-7 | 环氧酚醛 | T弯 | 19.27 | mm | 实测 | 实验室 | 205℃ 17min
C4-7 | 环氧酚醛 | MEK擦拭 | 300 | 次 | 实测 | 实验室 | 205℃ 17min
C4-8 | 环氧酚醛 | T弯 | 21.7667 | mm | 实测 | 实验室 | 205℃ 17min
C4-8 | 环氧酚醛 | MEK擦拭 | 300 | 次 | 实测 | 实验室 | 205℃ 17min
C5-1 | 环氧酚醛 | T弯 | 17.545 | mm | 实测 | 实验室 | 205℃ 17min
C5-1 | 环氧酚醛 | MEK擦拭 | 78 | 次 | 实测 | 实验室 | 205℃ 17min
C5-2 | 环氧酚醛 | T弯 | 17.925 | mm | 实测 | 实验室 | 205℃ 17min
C5-2 | 环氧酚醛 | MEK擦拭 | 94 | 次 | 实测 | 实验室 | 205℃ 17min
C5-3 | 环氧酚醛 | T弯 | 18 | mm | 实测 | 实验室 | 205℃ 17min
C5-3 | 环氧酚醛 | MEK擦拭 | 150 | 次 | 实测 | 实验室 | 205℃ 17min
C5-4 | 环氧酚醛 | T弯 | 17.725 | mm | 实测 | 实验室 | 205℃ 17min
C5-4 | 环氧酚醛 | MEK擦拭 | 64 | 次 | 实测 | 实验室 | 205℃ 17min
C5-5 | 环氧酚醛 | T弯 | 21.595 | mm | 实测 | 实验室 | 205℃ 17min
C5-5 | 环氧酚醛 | MEK擦拭 | 57 | 次 | 实测 | 实验室 | 205℃ 17min
C5-6 | 环氧酚醛 | T弯 | 18.455 | mm | 实测 | 实验室 | 205℃ 17min
C5-6 | 环氧酚醛 | MEK擦拭 | 62 | 次 | 实测 | 实验室 | 205℃ 17min
C5-7 | 环氧酚醛 | T弯 | 18.525 | mm | 实测 | 实验室 | 205℃ 17min
C5-7 | 环氧酚醛 | MEK擦拭 | 35 | 次 | 实测 | 实验室 | 205℃ 17min
C5-8 | 环氧酚醛 | T弯 | 17.21 | mm | 实测 | 实验室 | 205℃ 17min
C5-8 | 环氧酚醛 | MEK擦拭 | 65 | 次 | 实测 | 实验室 | 205℃ 17min
C5-9 | 环氧酚醛 | T弯 | 17.175 | mm | 实测 | 实验室 | 205℃ 17min
C5-9 | 环氧酚醛 | MEK擦拭 | 45 | 次 | 实测 | 实验室 | 205℃ 17min
C5-10 | 环氧酚醛 | T弯 | 19.01 | mm | 实测 | 实验室 | 205℃ 17min
C5-10 | 环氧酚醛 | MEK擦拭 | 60 | 次 | 实测 | 实验室 | 205℃ 17min
C5-11 | 环氧酚醛 | T弯 | 16.665 | mm | 实测 | 实验室 | 205℃ 17min
C5-11 | 环氧酚醛 | MEK擦拭 | 47 | 次 | 实测 | 实验室 | 205℃ 17min
C5-12 | 环氧酚醛 | T弯 | 18.525 | mm | 实测 | 实验室 | 205℃ 17min
C5-12 | 环氧酚醛 | MEK擦拭 | 55 | 次 | 实测 | 实验室 | 205℃ 17min
C5-13 | 环氧酚醛 | T弯 | 17.705 | mm | 实测 | 实验室 | 205℃ 17min
C5-13 | 环氧酚醛 | MEK擦拭 | 127 | 次 | 实测 | 实验室 | 205℃ 17min
C5-14 | 环氧酚醛 | T弯 | 16.225 | mm | 实测 | 实验室 | 205℃ 17min
C5-14 | 环氧酚醛 | MEK擦拭 | 135 | 次 | 实测 | 实验室 | 205℃ 17min
C5-15 | 环氧酚醛 | T弯 | 17.06 | mm | 实测 | 实验室 | 205℃ 17min
C5-15 | 环氧酚醛 | MEK擦拭 | 153 | 次 | 实测 | 实验室 | 205℃ 17min
C5-16 | 环氧酚醛 | T弯 | 17.4058 | mm | 实测 | 实验室 | 205℃ 17min
C5-16 | 环氧酚醛 | MEK擦拭 | 66.6667 | 次 | 实测 | 实验室 | 205℃ 17min
D7-1 | 环氧酚醛 | T弯 | 13.45 | mm | 实测 | 实验室 | 205℃ 17min
D7-1 | 环氧酚醛 | MEK擦拭 | 37 | 次 | 实测 | 实验室 | 205℃ 17min
D7-1 | 环氧酚醛 | 水煮等级 | 4 | 级 | 实测 | 实验室 | 205℃ 17min
D7-2 | 环氧酚醛 | T弯 | 16.195 | mm | 实测 | 实验室 | 205℃ 17min
D7-2 | 环氧酚醛 | MEK擦拭 | 45 | 次 | 实测 | 实验室 | 205℃ 17min
D7-2 | 环氧酚醛 | 水煮等级 | 2 | 级 | 实测 | 实验室 | 205℃ 17min
D7-3 | 环氧酚醛 | T弯 | 19.85 | mm | 实测 | 实验室 | 205℃ 17min
D7-3 | 环氧酚醛 | MEK擦拭 | 89 | 次 | 实测 | 实验室 | 205℃ 17min
D7-3 | 环氧酚醛 | 水煮等级 | 2 | 级 | 实测 | 实验室 | 205℃ 17min
D7-4 | 环氧酚醛 | T弯 | 21.56 | mm | 实测 | 实验室 | 205℃ 17min
D7-4 | 环氧酚醛 | MEK擦拭 | 300 | 次 | 实测 | 实验室 | 205℃ 17min
D7-4 | 环氧酚醛 | 水煮等级 | 2 | 级 | 实测 | 实验室 | 205℃ 17min
D7-5 | 环氧酚醛 | T弯 | 15.83 | mm | 实测 | 实验室 | 205℃ 17min
D7-5 | 环氧酚醛 | MEK擦拭 | 4 | 次 | 实测 | 实验室 | 205℃ 17min
D7-6 | 环氧酚醛 | T弯 | 13.765 | mm | 实测 | 实验室 | 205℃ 17min
D7-6 | 环氧酚醛 | MEK擦拭 | 55 | 次 | 实测 | 实验室 | 205℃ 17min
D7-6 | 环氧酚醛 | 水煮等级 | 2 | 级 | 实测 | 实验室 | 205℃ 17min
D7-7 | 环氧酚醛 | T弯 | 14.98 | mm | 实测 | 实验室 | 205℃ 17min
D7-7 | 环氧酚醛 | MEK擦拭 | 60 | 次 | 实测 | 实验室 | 205℃ 17min
D7-7 | 环氧酚醛 | 水煮等级 | 2 | 级 | 实测 | 实验室 | 205℃ 17min
D7-8 | 环氧酚醛 | T弯 | 16.195 | mm | 实测 | 实验室 | 205℃ 17min
D7-8 | 环氧酚醛 | MEK擦拭 | 170 | 次 | 实测 | 实验室 | 205℃ 17min
D7-8 | 环氧酚醛 | 水煮等级 | 2 | 级 | 实测 | 实验室 | 205℃ 17min
D7-9 | 环氧酚醛 | T弯 | 16.54 | mm | 实测 | 实验室 | 205℃ 17min
D7-9 | 环氧酚醛 | MEK擦拭 | 35 | 次 | 实测 | 实验室 | 205℃ 17min
D7-9 | 环氧酚醛 | 水煮等级 | 4 | 级 | 实测 | 实验室 | 205℃ 17min
D7-10 | 环氧酚醛 | T弯 | 16.215 | mm | 实测 | 实验室 | 205℃ 17min
D7-10 | 环氧酚醛 | MEK擦拭 | 152 | 次 | 实测 | 实验室 | 205℃ 17min
D7-10 | 环氧酚醛 | 水煮等级 | 4 | 级 | 实测 | 实验室 | 205℃ 17min
D7-11 | 环氧酚醛 | T弯 | 19.0833 | mm | 实测 | 实验室 | 205℃ 17min
D7-11 | 环氧酚醛 | MEK擦拭 | 157 | 次 | 实测 | 实验室 | 205℃ 17min
D7-11 | 环氧酚醛 | 水煮等级 | 4 | 级 | 实测 | 实验室 | 205℃ 17min
D7-12 | 环氧酚醛 | T弯 | 19.8 | mm | 实测 | 实验室 | 205℃ 17min
D7-12 | 环氧酚醛 | MEK擦拭 | 274 | 次 | 实测 | 实验室 | 205℃ 17min
D7-12 | 环氧酚醛 | 水煮等级 | 4 | 级 | 实测 | 实验室 | 205℃ 17min
D7-13 | 环氧酚醛 | T弯 | 17.085 | mm | 实测 | 实验室 | 205℃ 17min
D7-13 | 环氧酚醛 | MEK擦拭 | 5 | 次 | 实测 | 实验室 | 205℃ 17min
D7-14 | 环氧酚醛 | T弯 | 14.855 | mm | 实测 | 实验室 | 205℃ 17min
D7-14 | 环氧酚醛 | MEK擦拭 | 92 | 次 | 实测 | 实验室 | 205℃ 17min
D7-14 | 环氧酚醛 | 水煮等级 | 3 | 级 | 实测 | 实验室 | 205℃ 17min
D7-15 | 环氧酚醛 | T弯 | 19.145 | mm | 实测 | 实验室 | 205℃ 17min
D7-15 | 环氧酚醛 | MEK擦拭 | 198 | 次 | 实测 | 实验室 | 205℃ 17min
D7-15 | 环氧酚醛 | 水煮等级 | 2 | 级 | 实测 | 实验室 | 205℃ 17min
D7-16 | 环氧酚醛 | T弯 | 21.365 | mm | 实测 | 实验室 | 205℃ 17min
D7-16 | 环氧酚醛 | MEK擦拭 | 300 | 次 | 实测 | 实验室 | 205℃ 17min
D7-16 | 环氧酚醛 | 水煮等级 | 2 | 级 | 实测 | 实验室 | 205℃ 17min
D7-17 | 环氧酚醛 | T弯 | 19.925 | mm | 实测 | 实验室 | 205℃ 17min
D7-17 | 环氧酚醛 | MEK擦拭 | 3 | 次 | 实测 | 实验室 | 205℃ 17min
D7-18 | 环氧酚醛 | T弯 | 15.06 | mm | 实测 | 实验室 | 205℃ 17min
D7-18 | 环氧酚醛 | MEK擦拭 | 27 | 次 | 实测 | 实验室 | 205℃ 17min
D7-18 | 环氧酚醛 | 水煮等级 | 3 | 级 | 实测 | 实验室 | 205℃ 17min
D7-19 | 环氧酚醛 | T弯 | 16.57 | mm | 实测 | 实验室 | 205℃ 17min
D7-19 | 环氧酚醛 | MEK擦拭 | 154 | 次 | 实测 | 实验室 | 205℃ 17min
D7-19 | 环氧酚醛 | 水煮等级 | 2 | 级 | 实测 | 实验室 | 205℃ 17min
D7-20 | 环氧酚醛 | T弯 | 19.7433 | mm | 实测 | 实验室 | 205℃ 17min
D7-20 | 环氧酚醛 | MEK擦拭 | 300 | 次 | 实测 | 实验室 | 205℃ 17min
D7-20 | 环氧酚醛 | 水煮等级 | 2 | 级 | 实测 | 实验室 | 205℃ 17min
D7-21 | 环氧酚醛 | MEK擦拭 | 3 | 次 | 实测 | 实验室 | 205℃ 17min
D7-22 | 环氧酚醛 | T弯 | 20.8067 | mm | 实测 | 实验室 | 205℃ 17min
D7-22 | 环氧酚醛 | MEK擦拭 | 2 | 次 | 实测 | 实验室 | 205℃ 17min
D7-23 | 环氧酚醛 | T弯 | 20.285 | mm | 实测 | 实验室 | 205℃ 17min
D7-23 | 环氧酚醛 | MEK擦拭 | 3 | 次 | 实测 | 实验室 | 205℃ 17min
D7-24 | 环氧酚醛 | T弯 | 18.23 | mm | 实测 | 实验室 | 205℃ 17min
D7-24 | 环氧酚醛 | MEK擦拭 | 10 | 次 | 实测 | 实验室 | 205℃ 17min
D7-25 | 环氧酚醛 | T弯 | 17.43 | mm | 实测 | 实验室 | 205℃ 17min
D7-25 | 环氧酚醛 | MEK擦拭 | 11 | 次 | 实测 | 实验室 | 205℃ 17min
D7-25 | 环氧酚醛 | 水煮等级 | 4 | 级 | 实测 | 实验室 | 205℃ 17min
D7-26 | 环氧酚醛 | T弯 | 17.1467 | mm | 实测 | 实验室 | 205℃ 17min
D7-26 | 环氧酚醛 | 水煮等级 | 2 | 级 | 实测 | 实验室 | 205℃ 17min
D7-27 | 环氧酚醛 | T弯 | 19.53 | mm | 实测 | 实验室 | 205℃ 17min
D7-27 | 环氧酚醛 | MEK擦拭 | 300 | 次 | 实测 | 实验室 | 205℃ 17min
D7-27 | 环氧酚醛 | 水煮等级 | 2 | 级 | 实测 | 实验室 | 205℃ 17min
D7-28 | 环氧酚醛 | T弯 | 22.655 | mm | 实测 | 实验室 | 205℃ 17min
D7-28 | 环氧酚醛 | MEK擦拭 | 300 | 次 | 实测 | 实验室 | 205℃ 17min
D7-28 | 环氧酚醛 | 水煮等级 | 2 | 级 | 实测 | 实验室 | 205℃ 17min
D7-29 | 环氧酚醛 | T弯 | 18.7433 | mm | 实测 | 实验室 | 205℃ 17min
D7-29 | 环氧酚醛 | MEK擦拭 | 65 | 次 | 实测 | 实验室 | 205℃ 17min
D7-29 | 环氧酚醛 | 水煮等级 | 3 | 级 | 实测 | 实验室 | 205℃ 17min
D7-30 | 环氧酚醛 | MEK擦拭 | 7 | 次 | 实测 | 实验室 | 205℃ 17min
D7-31 | 环氧酚醛 | T弯 | 18.525 | mm | 实测 | 实验室 | 205℃ 17min
D7-31 | 环氧酚醛 | MEK擦拭 | 300 | 次 | 实测 | 实验室 | 205℃ 17min
D7-32 | 环氧酚醛 | MEK擦拭 | 4 | 次 | 实测 | 实验室 | 205℃ 17min
D7-33 | 环氧酚醛 | MEK擦拭 | 5 | 次 | 实测 | 实验室 | 205℃ 17min
D7-34 | 环氧酚醛 | MEK擦拭 | 2 | 次 | 实测 | 实验室 | 205℃ 17min
D7-35 | 环氧酚醛 | T弯 | 17.395 | mm | 实测 | 实验室 | 205℃ 17min
D7-35 | 环氧酚醛 | MEK擦拭 | 34 | 次 | 实测 | 实验室 | 205℃ 17min
D7-35 | 环氧酚醛 | 水煮等级 | 2.3333 | 级 | 实测 | 实验室 | 205℃ 17min
C7-1 | 环氧酚醛 | T弯 | 16.255 | mm | 实测 | 实验室 | 205℃ 17min
C7-1 | 环氧酚醛 | MEK擦拭 | 72 | 次 | 实测 | 实验室 | 205℃ 17min
C7-1 | 环氧酚醛 | 水煮等级 | 3 | 级 | 实测 | 实验室 | 205℃ 17min
C7-2 | 环氧酚醛 | T弯 | 17.74 | mm | 实测 | 实验室 | 205℃ 17min
C7-2 | 环氧酚醛 | MEK擦拭 | 42 | 次 | 实测 | 实验室 | 205℃ 17min
C7-2 | 环氧酚醛 | 水煮等级 | 2 | 级 | 实测 | 实验室 | 205℃ 17min
C7-3 | 环氧酚醛 | T弯 | 15.395 | mm | 实测 | 实验室 | 205℃ 17min
C7-3 | 环氧酚醛 | MEK擦拭 | 16 | 次 | 实测 | 实验室 | 205℃ 17min
C7-3 | 环氧酚醛 | 水煮等级 | 3 | 级 | 实测 | 实验室 | 205℃ 17min
C7-4 | 环氧酚醛 | T弯 | 19.6 | mm | 实测 | 实验室 | 205℃ 17min
C7-4 | 环氧酚醛 | MEK擦拭 | 48 | 次 | 实测 | 实验室 | 205℃ 17min
C7-4 | 环氧酚醛 | 水煮等级 | 4 | 级 | 实测 | 实验室 | 205℃ 17min
C7-5 | 环氧酚醛 | T弯 | 17.87 | mm | 实测 | 实验室 | 205℃ 17min
C7-5 | 环氧酚醛 | MEK擦拭 | 125 | 次 | 实测 | 实验室 | 205℃ 17min
C7-6 | 环氧酚醛 | T弯 | 18.29 | mm | 实测 | 实验室 | 205℃ 17min
C7-6 | 环氧酚醛 | MEK擦拭 | 172 | 次 | 实测 | 实验室 | 205℃ 17min
C7-7 | 环氧酚醛 | T弯 | 16.73 | mm | 实测 | 实验室 | 205℃ 17min
C7-7 | 环氧酚醛 | MEK擦拭 | 12 | 次 | 实测 | 实验室 | 205℃ 17min
C7-7 | 环氧酚醛 | 水煮等级 | 4 | 级 | 实测 | 实验室 | 205℃ 17min
C7-8 | 环氧酚醛 | T弯 | 18.735 | mm | 实测 | 实验室 | 205℃ 17min
C7-8 | 环氧酚醛 | MEK擦拭 | 15 | 次 | 实测 | 实验室 | 205℃ 17min
C7-8 | 环氧酚醛 | 水煮等级 | 4 | 级 | 实测 | 实验室 | 205℃ 17min
R01-01 | 环氧酚醛 | MEK擦拭 | 2 | 次 | 实测 | 实验室 | 200℃ 10min
R01-01 | 环氧酚醛 | 水煮等级 | 4 | 级 | 实测 | 实验室 | 200℃ 10min
R01-02 | 环氧酚醛 | MEK擦拭 | 3 | 次 | 实测 | 实验室 | 200℃ 10min
R01-02 | 环氧酚醛 | 水煮等级 | 4 | 级 | 实测 | 实验室 | 200℃ 10min
R01-03 | 环氧酚醛 | MEK擦拭 | 8 | 次 | 实测 | 实验室 | 200℃ 10min
R01-03 | 环氧酚醛 | 水煮等级 | 4 | 级 | 实测 | 实验室 | 200℃ 10min
R01-04 | 环氧酚醛 | T弯 | 15.105 | mm | 实测 | 实验室 | 200℃ 10min
R01-04 | 环氧酚醛 | MEK擦拭 | 10 | 次 | 实测 | 实验室 | 200℃ 10min
R01-04 | 环氧酚醛 | 水煮等级 | 3 | 级 | 实测 | 实验室 | 200℃ 10min
R01-05 | 环氧酚醛 | MEK擦拭 | 16 | 次 | 实测 | 实验室 | 200℃ 10min
R01-05 | 环氧酚醛 | 水煮等级 | 3 | 级 | 实测 | 实验室 | 200℃ 10min
R01-06 | 环氧酚醛 | MEK擦拭 | 3 | 次 | 实测 | 实验室 | 200℃ 10min
R01-06 | 环氧酚醛 | 水煮等级 | 4 | 级 | 实测 | 实验室 | 200℃ 10min
R01-07 | 环氧酚醛 | MEK擦拭 | 15 | 次 | 实测 | 实验室 | 200℃ 10min
R01-07 | 环氧酚醛 | 水煮等级 | 4 | 级 | 实测 | 实验室 | 200℃ 10min
R01-08 | 环氧酚醛 | MEK擦拭 | 7 | 次 | 实测 | 实验室 | 200℃ 10min
R01-08 | 环氧酚醛 | 水煮等级 | 4 | 级 | 实测 | 实验室 | 200℃ 10min
R01-09 | 环氧酚醛 | MEK擦拭 | 36 | 次 | 实测 | 实验室 | 200℃ 10min
R01-09 | 环氧酚醛 | 水煮等级 | 2 | 级 | 实测 | 实验室 | 200℃ 10min
R01-10 | 环氧酚醛 | MEK擦拭 | 3 | 次 | 实测 | 实验室 | 200℃ 10min
R01-10 | 环氧酚醛 | 水煮等级 | 3 | 级 | 实测 | 实验室 | 200℃ 10min
R01-11 | 环氧酚醛 | MEK擦拭 | 18 | 次 | 实测 | 实验室 | 200℃ 10min
R01-11 | 环氧酚醛 | 水煮等级 | 2 | 级 | 实测 | 实验室 | 200℃ 10min
R01-12 | 环氧酚醛 | MEK擦拭 | 14 | 次 | 实测 | 实验室 | 200℃ 10min
R01-12 | 环氧酚醛 | 水煮等级 | 3 | 级 | 实测 | 实验室 | 200℃ 10min
R01-13 | 环氧酚醛 | MEK擦拭 | 40 | 次 | 实测 | 实验室 | 200℃ 10min
R01-13 | 环氧酚醛 | 水煮等级 | 4 | 级 | 实测 | 实验室 | 200℃ 10min
R01-14 | 环氧酚醛 | MEK擦拭 | 30 | 次 | 实测 | 实验室 | 200℃ 10min
R01-14 | 环氧酚醛 | 水煮等级 | 3 | 级 | 实测 | 实验室 | 200℃ 10min
R01-15 | 环氧酚醛 | T弯 | 11.28 | mm | 实测 | 实验室 | 200℃ 10min
R01-15 | 环氧酚醛 | MEK擦拭 | 20 | 次 | 实测 | 实验室 | 200℃ 10min
R01-15 | 环氧酚醛 | 水煮等级 | 3 | 级 | 实测 | 实验室 | 200℃ 10min
R01-16 | 环氧酚醛 | MEK擦拭 | 8 | 次 | 实测 | 实验室 | 200℃ 10min
R01-16 | 环氧酚醛 | 水煮等级 | 4 | 级 | 实测 | 实验室 | 200℃ 10min
R01-17 | 环氧酚醛 | MEK擦拭 | 12 | 次 | 实测 | 实验室 | 200℃ 10min
R01-17 | 环氧酚醛 | 水煮等级 | 2 | 级 | 实测 | 实验室 | 200℃ 10min
R01-18 | 环氧酚醛 | MEK擦拭 | 14 | 次 | 实测 | 实验室 | 200℃ 10min
R01-18 | 环氧酚醛 | 水煮等级 | 3 | 级 | 实测 | 实验室 | 200℃ 10min
R01-19 | 环氧酚醛 | MEK擦拭 | 37 | 次 | 实测 | 实验室 | 200℃ 10min
R01-19 | 环氧酚醛 | 水煮等级 | 4 | 级 | 实测 | 实验室 | 200℃ 10min
R01-20 | 环氧酚醛 | MEK擦拭 | 18 | 次 | 实测 | 实验室 | 200℃ 10min
R01-20 | 环氧酚醛 | 水煮等级 | 2 | 级 | 实测 | 实验室 | 200℃ 10min
R01-21 | 环氧酚醛 | MEK擦拭 | 8 | 次 | 实测 | 实验室 | 200℃ 10min
R01-21 | 环氧酚醛 | 水煮等级 | 3 | 级 | 实测 | 实验室 | 200℃ 10min
R01-22 | 环氧酚醛 | MEK擦拭 | 29 | 次 | 实测 | 实验室 | 200℃ 10min
R01-22 | 环氧酚醛 | 水煮等级 | 2 | 级 | 实测 | 实验室 | 200℃ 10min
R01-23 | 环氧酚醛 | MEK擦拭 | 25.3333 | 次 | 实测 | 实验室 | 200℃ 10min
R01-23 | 环氧酚醛 | 水煮等级 | 2.3333 | 级 | 实测 | 实验室 | 200℃ 10min
R01-24 | 环氧酚醛 | T弯 | 18.5 | mm | 实测 | 实验室 | 200℃ 10min
R01-24 | 环氧酚醛 | MEK擦拭 | 25 | 次 | 实测 | 实验室 | 200℃ 10min
R01-24 | 环氧酚醛 | 水煮等级 | 3 | 级 | 实测 | 实验室 | 200℃ 10min
R01-25 | 环氧酚醛 | T弯 | 15.71 | mm | 实测 | 实验室 | 200℃ 10min
R01-25 | 环氧酚醛 | MEK擦拭 | 33 | 次 | 实测 | 实验室 | 200℃ 10min
R01-25 | 环氧酚醛 | 水煮等级 | 1 | 级 | 实测 | 实验室 | 200℃ 10min
R02-02 | 环氧酚醛 | T弯 | 13.3933 | mm | 实测 | 实验室 | 200℃ 10min
R02-02 | 环氧酚醛 | MEK擦拭 | 20 | 次 | 实测 | 实验室 | 200℃ 10min
R02-02 | 环氧酚醛 | 水煮等级 | 3 | 级 | 实测 | 实验室 | 200℃ 10min
R02-03 | 环氧酚醛 | T弯 | 12.6733 | mm | 实测 | 实验室 | 200℃ 10min
R02-03 | 环氧酚醛 | MEK擦拭 | 8 | 次 | 实测 | 实验室 | 200℃ 10min
R02-03 | 环氧酚醛 | 水煮等级 | 4 | 级 | 实测 | 实验室 | 200℃ 10min
R02-04 | 环氧酚醛 | T弯 | 15.2167 | mm | 实测 | 实验室 | 200℃ 10min
R02-04 | 环氧酚醛 | MEK擦拭 | 8 | 次 | 实测 | 实验室 | 200℃ 10min
R02-04 | 环氧酚醛 | 水煮等级 | 3 | 级 | 实测 | 实验室 | 200℃ 10min
R02-05 | 环氧酚醛 | T弯 | 16.1333 | mm | 实测 | 实验室 | 200℃ 10min
R02-05 | 环氧酚醛 | MEK擦拭 | 45 | 次 | 实测 | 实验室 | 200℃ 10min
R02-05 | 环氧酚醛 | 水煮等级 | 2 | 级 | 实测 | 实验室 | 200℃ 10min
R02-06 | 环氧酚醛 | T弯 | 14.1167 | mm | 实测 | 实验室 | 200℃ 10min
R02-06 | 环氧酚醛 | MEK擦拭 | 7 | 次 | 实测 | 实验室 | 200℃ 10min
R02-06 | 环氧酚醛 | 水煮等级 | 4 | 级 | 实测 | 实验室 | 200℃ 10min
R02-07 | 环氧酚醛 | T弯 | 15.615 | mm | 实测 | 实验室 | 200℃ 10min
R02-07 | 环氧酚醛 | MEK擦拭 | 70 | 次 | 实测 | 实验室 | 200℃ 10min
R02-07 | 环氧酚醛 | 水煮等级 | 3 | 级 | 实测 | 实验室 | 200℃ 10min
R02-08 | 环氧酚醛 | T弯 | 12.9033 | mm | 实测 | 实验室 | 200℃ 10min
R02-08 | 环氧酚醛 | MEK擦拭 | 4 | 次 | 实测 | 实验室 | 200℃ 10min
R02-08 | 环氧酚醛 | 水煮等级 | 4 | 级 | 实测 | 实验室 | 200℃ 10min
R02-09 | 环氧酚醛 | T弯 | 10.7833 | mm | 实测 | 实验室 | 200℃ 10min
R02-09 | 环氧酚醛 | MEK擦拭 | 83 | 次 | 实测 | 实验室 | 200℃ 10min
R02-09 | 环氧酚醛 | 水煮等级 | 1 | 级 | 实测 | 实验室 | 200℃ 10min
R02-10 | 环氧酚醛 | T弯 | 12.31 | mm | 实测 | 实验室 | 200℃ 10min
R02-10 | 环氧酚醛 | MEK擦拭 | 27 | 次 | 实测 | 实验室 | 200℃ 10min
R02-10 | 环氧酚醛 | 水煮等级 | 3 | 级 | 实测 | 实验室 | 200℃ 10min
R02-11 | 环氧酚醛 | T弯 | 12.91 | mm | 实测 | 实验室 | 200℃ 10min
R02-11 | 环氧酚醛 | MEK擦拭 | 65 | 次 | 实测 | 实验室 | 200℃ 10min
R02-11 | 环氧酚醛 | 水煮等级 | 2 | 级 | 实测 | 实验室 | 200℃ 10min
R02-12 | 环氧酚醛 | T弯 | 12.78 | mm | 实测 | 实验室 | 200℃ 10min
R02-12 | 环氧酚醛 | MEK擦拭 | 36 | 次 | 实测 | 实验室 | 200℃ 10min
R02-12 | 环氧酚醛 | 水煮等级 | 2 | 级 | 实测 | 实验室 | 200℃ 10min
R02-13 | 环氧酚醛 | T弯 | 12.47 | mm | 实测 | 实验室 | 200℃ 10min
R02-13 | 环氧酚醛 | MEK擦拭 | 71 | 次 | 实测 | 实验室 | 200℃ 10min
R02-13 | 环氧酚醛 | 水煮等级 | 2 | 级 | 实测 | 实验室 | 200℃ 10min
R02-14 | 环氧酚醛 | T弯 | 15.6033 | mm | 实测 | 实验室 | 200℃ 10min
R02-14 | 环氧酚醛 | MEK擦拭 | 46 | 次 | 实测 | 实验室 | 200℃ 10min
R02-14 | 环氧酚醛 | 水煮等级 | 2 | 级 | 实测 | 实验室 | 200℃ 10min
R02-15 | 环氧酚醛 | T弯 | 13.0133 | mm | 实测 | 实验室 | 200℃ 10min
R02-15 | 环氧酚醛 | MEK擦拭 | 57 | 次 | 实测 | 实验室 | 200℃ 10min
R02-15 | 环氧酚醛 | 水煮等级 | 2 | 级 | 实测 | 实验室 | 200℃ 10min
R02-16 | 环氧酚醛 | T弯 | 12.3522 | mm | 实测 | 实验室 | 200℃ 10min
R02-16 | 环氧酚醛 | MEK擦拭 | 36.6667 | 次 | 实测 | 实验室 | 200℃ 10min
R02-16 | 环氧酚醛 | 水煮等级 | 3.3333 | 级 | 实测 | 实验室 | 200℃ 10min
R03-01 | 环氧酚醛 | T弯 | 17.0767 | mm | 实测 | 实验室 | 200℃ 10min
R03-01 | 环氧酚醛 | MEK擦拭 | 14 | 次 | 实测 | 实验室 | 200℃ 10min
R03-01 | 环氧酚醛 | 水煮等级 | 4 | 级 | 实测 | 实验室 | 200℃ 10min
R03-02 | 环氧酚醛 | T弯 | 14.295 | mm | 实测 | 实验室 | 200℃ 10min
R03-02 | 环氧酚醛 | MEK擦拭 | 52 | 次 | 实测 | 实验室 | 200℃ 10min
R03-02 | 环氧酚醛 | 水煮等级 | 2 | 级 | 实测 | 实验室 | 200℃ 10min
R03-03 | 环氧酚醛 | T弯 | 14.43 | mm | 实测 | 实验室 | 200℃ 10min
R03-03 | 环氧酚醛 | MEK擦拭 | 18 | 次 | 实测 | 实验室 | 200℃ 10min
R03-03 | 环氧酚醛 | 水煮等级 | 4 | 级 | 实测 | 实验室 | 200℃ 10min
R03-04 | 环氧酚醛 | T弯 | 15.445 | mm | 实测 | 实验室 | 200℃ 10min
R03-04 | 环氧酚醛 | MEK擦拭 | 12 | 次 | 实测 | 实验室 | 200℃ 10min
R03-04 | 环氧酚醛 | 水煮等级 | 3 | 级 | 实测 | 实验室 | 200℃ 10min
R03-05 | 环氧酚醛 | T弯 | 16.36 | mm | 实测 | 实验室 | 200℃ 10min
R03-05 | 环氧酚醛 | MEK擦拭 | 40 | 次 | 实测 | 实验室 | 200℃ 10min
R03-05 | 环氧酚醛 | 水煮等级 | 3 | 级 | 实测 | 实验室 | 200℃ 10min
R03-06 | 环氧酚醛 | T弯 | 18.46 | mm | 实测 | 实验室 | 200℃ 10min
R03-06 | 环氧酚醛 | MEK擦拭 | 110 | 次 | 实测 | 实验室 | 200℃ 10min
R03-06 | 环氧酚醛 | 水煮等级 | 4 | 级 | 实测 | 实验室 | 200℃ 10min
R03-07 | 环氧酚醛 | T弯 | 14.115 | mm | 实测 | 实验室 | 200℃ 10min
R03-07 | 环氧酚醛 | MEK擦拭 | 79 | 次 | 实测 | 实验室 | 200℃ 10min
R03-07 | 环氧酚醛 | 水煮等级 | 1 | 级 | 实测 | 实验室 | 200℃ 10min
R03-08 | 环氧酚醛 | T弯 | 14.625 | mm | 实测 | 实验室 | 200℃ 10min
R03-08 | 环氧酚醛 | MEK擦拭 | 10 | 次 | 实测 | 实验室 | 200℃ 10min
R03-08 | 环氧酚醛 | 水煮等级 | 4 | 级 | 实测 | 实验室 | 200℃ 10min
R03-09 | 环氧酚醛 | T弯 | 12.21 | mm | 实测 | 实验室 | 200℃ 10min
R03-09 | 环氧酚醛 | MEK擦拭 | 4 | 次 | 实测 | 实验室 | 200℃ 10min
R03-09 | 环氧酚醛 | 水煮等级 | 4 | 级 | 实测 | 实验室 | 200℃ 10min
R03-10 | 环氧酚醛 | T弯 | 17.215 | mm | 实测 | 实验室 | 200℃ 10min
R03-10 | 环氧酚醛 | MEK擦拭 | 90 | 次 | 实测 | 实验室 | 200℃ 10min
R03-10 | 环氧酚醛 | 水煮等级 | 4 | 级 | 实测 | 实验室 | 200℃ 10min
R03-11 | 环氧酚醛 | T弯 | 17.45 | mm | 实测 | 实验室 | 200℃ 10min
R03-11 | 环氧酚醛 | MEK擦拭 | 5 | 次 | 实测 | 实验室 | 200℃ 10min
R03-11 | 环氧酚醛 | 水煮等级 | 4 | 级 | 实测 | 实验室 | 200℃ 10min
R03-12 | 环氧酚醛 | T弯 | 17.385 | mm | 实测 | 实验室 | 200℃ 10min
R03-12 | 环氧酚醛 | MEK擦拭 | 4 | 次 | 实测 | 实验室 | 200℃ 10min
R03-12 | 环氧酚醛 | 水煮等级 | 4 | 级 | 实测 | 实验室 | 200℃ 10min
R03-13 | 环氧酚醛 | T弯 | 14.26 | mm | 实测 | 实验室 | 200℃ 10min
R03-13 | 环氧酚醛 | MEK擦拭 | 57 | 次 | 实测 | 实验室 | 200℃ 10min
R03-13 | 环氧酚醛 | 水煮等级 | 2 | 级 | 实测 | 实验室 | 200℃ 10min
R03-14 | 环氧酚醛 | T弯 | 16.365 | mm | 实测 | 实验室 | 200℃ 10min
R03-14 | 环氧酚醛 | MEK擦拭 | 7 | 次 | 实测 | 实验室 | 200℃ 10min
R03-14 | 环氧酚醛 | 水煮等级 | 4 | 级 | 实测 | 实验室 | 200℃ 10min
R03-15 | 环氧酚醛 | T弯 | 14.845 | mm | 实测 | 实验室 | 200℃ 10min
R03-15 | 环氧酚醛 | MEK擦拭 | 20 | 次 | 实测 | 实验室 | 200℃ 10min
R03-15 | 环氧酚醛 | 水煮等级 | 2 | 级 | 实测 | 实验室 | 200℃ 10min
R03-16 | 环氧酚醛 | T弯 | 16.1575 | mm | 实测 | 实验室 | 200℃ 10min
R03-16 | 环氧酚醛 | MEK擦拭 | 34.6667 | 次 | 实测 | 实验室 | 200℃ 10min
R03-16 | 环氧酚醛 | 水煮等级 | 3.3333 | 级 | 实测 | 实验室 | 200℃ 10min
R4-01 | 环氧酚醛 | T弯 | 17 | mm | 实测 | 实验室 | 200℃ 10min
R4-01 | 环氧酚醛 | MEK擦拭 | 40 | 次 | 实测 | 实验室 | 200℃ 10min
R4-01 | 环氧酚醛 | 水煮等级 | 3 | 级 | 实测 | 实验室 | 200℃ 10min
R4-02 | 环氧酚醛 | T弯 | 20.04 | mm | 实测 | 实验室 | 200℃ 10min
R4-02 | 环氧酚醛 | MEK擦拭 | 93 | 次 | 实测 | 实验室 | 200℃ 10min
R4-02 | 环氧酚醛 | 水煮等级 | 4 | 级 | 实测 | 实验室 | 200℃ 10min
R4-03 | 环氧酚醛 | T弯 | 18.2125 | mm | 实测 | 实验室 | 200℃ 10min
R4-03 | 环氧酚醛 | MEK擦拭 | 60 | 次 | 实测 | 实验室 | 200℃ 10min
R4-03 | 环氧酚醛 | 水煮等级 | 2 | 级 | 实测 | 实验室 | 200℃ 10min
R4-04 | 环氧酚醛 | T弯 | 24.1325 | mm | 实测 | 实验室 | 200℃ 10min
R4-04 | 环氧酚醛 | MEK擦拭 | 250 | 次 | 实测 | 实验室 | 200℃ 10min
R4-04 | 环氧酚醛 | 水煮等级 | 2 | 级 | 实测 | 实验室 | 200℃ 10min
R4-05 | 环氧酚醛 | T弯 | 20.445 | mm | 实测 | 实验室 | 200℃ 10min
R4-05 | 环氧酚醛 | MEK擦拭 | 90 | 次 | 实测 | 实验室 | 200℃ 10min
R4-05 | 环氧酚醛 | 水煮等级 | 4 | 级 | 实测 | 实验室 | 200℃ 10min
R4-06 | 环氧酚醛 | T弯 | 22.8567 | mm | 实测 | 实验室 | 200℃ 10min
R4-06 | 环氧酚醛 | MEK擦拭 | 550 | 次 | 实测 | 实验室 | 200℃ 10min
R4-06 | 环氧酚醛 | 水煮等级 | 3 | 级 | 实测 | 实验室 | 200℃ 10min
R4-07 | 环氧酚醛 | T弯 | 19.59 | mm | 实测 | 实验室 | 200℃ 10min
R4-07 | 环氧酚醛 | MEK擦拭 | 150 | 次 | 实测 | 实验室 | 200℃ 10min
R4-07 | 环氧酚醛 | 水煮等级 | 4 | 级 | 实测 | 实验室 | 200℃ 10min
R4-08 | 环氧酚醛 | T弯 | 21.635 | mm | 实测 | 实验室 | 200℃ 10min
R4-08 | 环氧酚醛 | MEK擦拭 | 251 | 次 | 实测 | 实验室 | 200℃ 10min
R4-08 | 环氧酚醛 | 水煮等级 | 4 | 级 | 实测 | 实验室 | 200℃ 10min
R4-09 | 环氧酚醛 | T弯 | 18.875 | mm | 实测 | 实验室 | 200℃ 10min
R4-09 | 环氧酚醛 | MEK擦拭 | 203 | 次 | 实测 | 实验室 | 200℃ 10min
R4-09 | 环氧酚醛 | 水煮等级 | 3 | 级 | 实测 | 实验室 | 200℃ 10min
R4-10 | 环氧酚醛 | T弯 | 26.675 | mm | 实测 | 实验室 | 200℃ 10min
R4-10 | 环氧酚醛 | MEK擦拭 | 350 | 次 | 实测 | 实验室 | 200℃ 10min
R4-10 | 环氧酚醛 | 水煮等级 | 4 | 级 | 实测 | 实验室 | 200℃ 10min
R4-11 | 环氧酚醛 | T弯 | 17.185 | mm | 实测 | 实验室 | 200℃ 10min
R4-11 | 环氧酚醛 | MEK擦拭 | 45 | 次 | 实测 | 实验室 | 200℃ 10min
R4-11 | 环氧酚醛 | 水煮等级 | 2 | 级 | 实测 | 实验室 | 200℃ 10min
R4-12 | 环氧酚醛 | T弯 | 20.74 | mm | 实测 | 实验室 | 200℃ 10min
R4-12 | 环氧酚醛 | MEK擦拭 | 300 | 次 | 实测 | 实验室 | 200℃ 10min
R4-12 | 环氧酚醛 | 水煮等级 | 2 | 级 | 实测 | 实验室 | 200℃ 10min
R4-13 | 环氧酚醛 | T弯 | 17.215 | mm | 实测 | 实验室 | 200℃ 10min
R4-13 | 环氧酚醛 | MEK擦拭 | 201 | 次 | 实测 | 实验室 | 200℃ 10min
R4-13 | 环氧酚醛 | 水煮等级 | 2 | 级 | 实测 | 实验室 | 200℃ 10min
R4-14 | 环氧酚醛 | T弯 | 18.075 | mm | 实测 | 实验室 | 200℃ 10min
R4-14 | 环氧酚醛 | MEK擦拭 | 12 | 次 | 实测 | 实验室 | 200℃ 10min
R4-14 | 环氧酚醛 | 水煮等级 | 2 | 级 | 实测 | 实验室 | 200℃ 10min
R4-15 | 环氧酚醛 | T弯 | 18.7533 | mm | 实测 | 实验室 | 200℃ 10min
R4-15 | 环氧酚醛 | MEK擦拭 | 95 | 次 | 实测 | 实验室 | 200℃ 10min
R4-15 | 环氧酚醛 | 水煮等级 | 2 | 级 | 实测 | 实验室 | 200℃ 10min
R4-16 | 环氧酚醛 | T弯 | 17.4617 | mm | 实测 | 实验室 | 200℃ 10min
R4-16 | 环氧酚醛 | MEK擦拭 | 68 | 次 | 实测 | 实验室 | 200℃ 10min
R4-16 | 环氧酚醛 | 水煮等级 | 2 | 级 | 实测 | 实验室 | 200℃ 10min
R5-01 | 环氧酚醛 | T弯 | 21.45 | mm | 实测 | 实验室 | 200℃ 10min
R5-01 | 环氧酚醛 | MEK擦拭 | 400 | 次 | 实测 | 实验室 | 200℃ 10min
R5-01 | 环氧酚醛 | 水煮等级 | 3 | 级 | 实测 | 实验室 | 200℃ 10min
R5-02 | 环氧酚醛 | T弯 | 18.14 | mm | 实测 | 实验室 | 200℃ 10min
R5-02 | 环氧酚醛 | MEK擦拭 | 50 | 次 | 实测 | 实验室 | 200℃ 10min
R5-02 | 环氧酚醛 | 水煮等级 | 4 | 级 | 实测 | 实验室 | 200℃ 10min
R5-03 | 环氧酚醛 | T弯 | 17.325 | mm | 实测 | 实验室 | 200℃ 10min
R5-03 | 环氧酚醛 | MEK擦拭 | 152 | 次 | 实测 | 实验室 | 200℃ 10min
R5-03 | 环氧酚醛 | 水煮等级 | 3 | 级 | 实测 | 实验室 | 200℃ 10min
R5-04 | 环氧酚醛 | T弯 | 19.56 | mm | 实测 | 实验室 | 200℃ 10min
R5-04 | 环氧酚醛 | MEK擦拭 | 85 | 次 | 实测 | 实验室 | 200℃ 10min
R5-04 | 环氧酚醛 | 水煮等级 | 4 | 级 | 实测 | 实验室 | 200℃ 10min
R5-05 | 环氧酚醛 | T弯 | 17.79 | mm | 实测 | 实验室 | 200℃ 10min
R5-05 | 环氧酚醛 | MEK擦拭 | 115 | 次 | 实测 | 实验室 | 200℃ 10min
R5-05 | 环氧酚醛 | 水煮等级 | 3 | 级 | 实测 | 实验室 | 200℃ 10min
R5-06 | 环氧酚醛 | T弯 | 17.8306 | mm | 实测 | 实验室 | 200℃ 10min
R5-06 | 环氧酚醛 | MEK擦拭 | 73 | 次 | 实测 | 实验室 | 200℃ 10min
R5-06 | 环氧酚醛 | 水煮等级 | 2 | 级 | 实测 | 实验室 | 200℃ 10min
R5-07 | 环氧酚醛 | T弯 | 18.525 | mm | 实测 | 实验室 | 200℃ 10min
R5-07 | 环氧酚醛 | MEK擦拭 | 94 | 次 | 实测 | 实验室 | 200℃ 10min
R5-07 | 环氧酚醛 | 水煮等级 | 2 | 级 | 实测 | 实验室 | 200℃ 10min
R5-08 | 环氧酚醛 | T弯 | 20.355 | mm | 实测 | 实验室 | 200℃ 10min
R5-08 | 环氧酚醛 | MEK擦拭 | 89 | 次 | 实测 | 实验室 | 200℃ 10min
R5-08 | 环氧酚醛 | 水煮等级 | 4 | 级 | 实测 | 实验室 | 200℃ 10min
R5-09 | 环氧酚醛 | T弯 | 22.215 | mm | 实测 | 实验室 | 200℃ 10min
R5-09 | 环氧酚醛 | MEK擦拭 | 258 | 次 | 实测 | 实验室 | 200℃ 10min
R5-09 | 环氧酚醛 | 水煮等级 | 4 | 级 | 实测 | 实验室 | 200℃ 10min
R5-10 | 环氧酚醛 | T弯 | 22.62 | mm | 实测 | 实验室 | 200℃ 10min
R5-10 | 环氧酚醛 | MEK擦拭 | 300 | 次 | 实测 | 实验室 | 200℃ 10min
R5-10 | 环氧酚醛 | 水煮等级 | 2 | 级 | 实测 | 实验室 | 200℃ 10min
R5-11 | 环氧酚醛 | T弯 | 22.8333 | mm | 实测 | 实验室 | 200℃ 10min
R5-11 | 环氧酚醛 | MEK擦拭 | 300 | 次 | 实测 | 实验室 | 200℃ 10min
R5-11 | 环氧酚醛 | 水煮等级 | 4 | 级 | 实测 | 实验室 | 200℃ 10min
R5-12 | 环氧酚醛 | T弯 | 15.875 | mm | 实测 | 实验室 | 200℃ 10min
R5-12 | 环氧酚醛 | MEK擦拭 | 75 | 次 | 实测 | 实验室 | 200℃ 10min
R5-12 | 环氧酚醛 | 水煮等级 | 3 | 级 | 实测 | 实验室 | 200℃ 10min
R6-01 | 环氧酚醛 | T弯 | 21.725 | mm | 实测 | 实验室 | 200℃ 10min
R6-01 | 环氧酚醛 | MEK擦拭 | 300 | 次 | 实测 | 实验室 | 200℃ 10min
R6-01 | 环氧酚醛 | 水煮等级 | 2 | 级 | 实测 | 实验室 | 200℃ 10min
R6-02 | 环氧酚醛 | T弯 | 20.785 | mm | 实测 | 实验室 | 200℃ 10min
R6-02 | 环氧酚醛 | MEK擦拭 | 80 | 次 | 实测 | 实验室 | 200℃ 10min
R6-02 | 环氧酚醛 | 水煮等级 | 4 | 级 | 实测 | 实验室 | 200℃ 10min
R6-03 | 环氧酚醛 | T弯 | 19.87 | mm | 实测 | 实验室 | 200℃ 10min
R6-03 | 环氧酚醛 | MEK擦拭 | 70 | 次 | 实测 | 实验室 | 200℃ 10min
R6-03 | 环氧酚醛 | 水煮等级 | 4 | 级 | 实测 | 实验室 | 200℃ 10min
R6-04 | 环氧酚醛 | T弯 | 20.295 | mm | 实测 | 实验室 | 200℃ 10min
R6-04 | 环氧酚醛 | MEK擦拭 | 45 | 次 | 实测 | 实验室 | 200℃ 10min
R6-04 | 环氧酚醛 | 水煮等级 | 2 | 级 | 实测 | 实验室 | 200℃ 10min
R6-05 | 环氧酚醛 | T弯 | 17.415 | mm | 实测 | 实验室 | 200℃ 10min
R6-05 | 环氧酚醛 | MEK擦拭 | 42 | 次 | 实测 | 实验室 | 200℃ 10min
R6-05 | 环氧酚醛 | 水煮等级 | 4 | 级 | 实测 | 实验室 | 200℃ 10min
R6-06 | 环氧酚醛 | T弯 | 19.49 | mm | 实测 | 实验室 | 200℃ 10min
R6-06 | 环氧酚醛 | MEK擦拭 | 300 | 次 | 实测 | 实验室 | 200℃ 10min
R6-06 | 环氧酚醛 | 水煮等级 | 2 | 级 | 实测 | 实验室 | 200℃ 10min
R6-07 | 环氧酚醛 | T弯 | 23.17 | mm | 实测 | 实验室 | 200℃ 10min
R6-07 | 环氧酚醛 | MEK擦拭 | 300 | 次 | 实测 | 实验室 | 200℃ 10min
R6-07 | 环氧酚醛 | 水煮等级 | 4 | 级 | 实测 | 实验室 | 200℃ 10min
R6-08 | 环氧酚醛 | T弯 | 16.49 | mm | 实测 | 实验室 | 200℃ 10min
R6-08 | 环氧酚醛 | MEK擦拭 | 95 | 次 | 实测 | 实验室 | 200℃ 10min
R6-08 | 环氧酚醛 | 水煮等级 | 3 | 级 | 实测 | 实验室 | 200℃ 10min
R6-09 | 环氧酚醛 | T弯 | 19.7 | mm | 实测 | 实验室 | 200℃ 10min
R6-09 | 环氧酚醛 | MEK擦拭 | 181 | 次 | 实测 | 实验室 | 200℃ 10min
R6-09 | 环氧酚醛 | 水煮等级 | 3 | 级 | 实测 | 实验室 | 200℃ 10min
R6-10 | 环氧酚醛 | T弯 | 22.845 | mm | 实测 | 实验室 | 200℃ 10min
R6-10 | 环氧酚醛 | MEK擦拭 | 300 | 次 | 实测 | 实验室 | 200℃ 10min
R6-10 | 环氧酚醛 | 水煮等级 | 4 | 级 | 实测 | 实验室 | 200℃ 10min
R6-11 | 环氧酚醛 | T弯 | 16.77 | mm | 实测 | 实验室 | 200℃ 10min
R6-11 | 环氧酚醛 | MEK擦拭 | 32 | 次 | 实测 | 实验室 | 200℃ 10min
R6-11 | 环氧酚醛 | 水煮等级 | 3 | 级 | 实测 | 实验室 | 200℃ 10min
R6-12 | 环氧酚醛 | T弯 | 21.16 | mm | 实测 | 实验室 | 200℃ 10min
R6-12 | 环氧酚醛 | MEK擦拭 | 145 | 次 | 实测 | 实验室 | 200℃ 10min
R6-12 | 环氧酚醛 | 水煮等级 | 4 | 级 | 实测 | 实验室 | 200℃ 10min
R6-13 | 环氧酚醛 | T弯 | 16.73 | mm | 实测 | 实验室 | 200℃ 10min
R6-13 | 环氧酚醛 | MEK擦拭 | 125 | 次 | 实测 | 实验室 | 200℃ 10min
R6-13 | 环氧酚醛 | 水煮等级 | 2 | 级 | 实测 | 实验室 | 200℃ 10min
R6-14 | 环氧酚醛 | T弯 | 18.6 | mm | 实测 | 实验室 | 200℃ 10min
R6-14 | 环氧酚醛 | MEK擦拭 | 113 | 次 | 实测 | 实验室 | 200℃ 10min
R6-14 | 环氧酚醛 | 水煮等级 | 4 | 级 | 实测 | 实验室 | 200℃ 10min
R6-15 | 环氧酚醛 | T弯 | 18.37 | mm | 实测 | 实验室 | 200℃ 10min
R6-15 | 环氧酚醛 | MEK擦拭 | 60 | 次 | 实测 | 实验室 | 200℃ 10min
R6-15 | 环氧酚醛 | 水煮等级 | 3 | 级 | 实测 | 实验室 | 200℃ 10min
R6-16 | 环氧酚醛 | T弯 | 17.235 | mm | 实测 | 实验室 | 200℃ 10min
R6-16 | 环氧酚醛 | MEK擦拭 | 43 | 次 | 实测 | 实验室 | 200℃ 10min
R6-16 | 环氧酚醛 | 水煮等级 | 3 | 级 | 实测 | 实验室 | 200℃ 10min
R7-01 | 环氧酚醛 | T弯 | 20.37 | mm | 实测 | 实验室 | 200℃ 10min
R7-01 | 环氧酚醛 | MEK擦拭 | 100 | 次 | 实测 | 实验室 | 200℃ 10min
R7-02 | 环氧酚醛 | T弯 | 22.605 | mm | 实测 | 实验室 | 200℃ 10min
R7-02 | 环氧酚醛 | MEK擦拭 | 300 | 次 | 实测 | 实验室 | 200℃ 10min
R7-03 | 环氧酚醛 | T弯 | 19.085 | mm | 实测 | 实验室 | 200℃ 10min
R7-03 | 环氧酚醛 | MEK擦拭 | 52 | 次 | 实测 | 实验室 | 200℃ 10min
R7-04 | 环氧酚醛 | T弯 | 18.89 | mm | 实测 | 实验室 | 200℃ 10min
R7-04 | 环氧酚醛 | MEK擦拭 | 54 | 次 | 实测 | 实验室 | 200℃ 10min
R7-16 | 环氧酚醛 | T弯 | 18.1292 | mm | 实测 | 实验室 | 200℃ 10min
R7-16 | 环氧酚醛 | MEK擦拭 | 82.6667 | 次 | 实测 | 实验室 | 200℃ 10min
R8-01 | 环氧酚醛 | T弯 | 18.51 | mm | 实测 | 实验室 | 200℃ 10min
R8-01 | 环氧酚醛 | MEK擦拭 | 195 | 次 | 实测 | 实验室 | 200℃ 10min
R8-02 | 环氧酚醛 | T弯 | 21.83 | mm | 实测 | 实验室 | 200℃ 10min
R8-02 | 环氧酚醛 | MEK擦拭 | 300 | 次 | 实测 | 实验室 | 200℃ 10min
R8-03 | 环氧酚醛 | T弯 | 16.155 | mm | 实测 | 实验室 | 200℃ 10min
R8-03 | 环氧酚醛 | MEK擦拭 | 112 | 次 | 实测 | 实验室 | 200℃ 10min
R8-04 | 环氧酚醛 | T弯 | 17.1 | mm | 实测 | 实验室 | 200℃ 10min
R8-05 | 环氧酚醛 | T弯 | 24.33 | mm | 实测 | 实验室 | 200℃ 10min
R8-05 | 环氧酚醛 | MEK擦拭 | 190 | 次 | 实测 | 实验室 | 200℃ 10min
R8-06 | 环氧酚醛 | T弯 | 24.86 | mm | 实测 | 实验室 | 200℃ 10min
R8-06 | 环氧酚醛 | MEK擦拭 | 300 | 次 | 实测 | 实验室 | 200℃ 10min
R8-07 | 环氧酚醛 | T弯 | 22.495 | mm | 实测 | 实验室 | 200℃ 10min
R8-07 | 环氧酚醛 | MEK擦拭 | 160 | 次 | 实测 | 实验室 | 200℃ 10min
R8-08 | 环氧酚醛 | T弯 | 16.705 | mm | 实测 | 实验室 | 200℃ 10min
R8-08 | 环氧酚醛 | MEK擦拭 | 50 | 次 | 实测 | 实验室 | 200℃ 10min
R8-09 | 环氧酚醛 | T弯 | 24.79 | mm | 实测 | 实验室 | 200℃ 10min
R8-09 | 环氧酚醛 | MEK擦拭 | 300 | 次 | 实测 | 实验室 | 200℃ 10min
R8-10 | 环氧酚醛 | T弯 | 19.98 | mm | 实测 | 实验室 | 200℃ 10min
R8-10 | 环氧酚醛 | MEK擦拭 | 53 | 次 | 实测 | 实验室 | 200℃ 10min
R8-11 | 环氧酚醛 | T弯 | 18.805 | mm | 实测 | 实验室 | 200℃ 10min
R8-11 | 环氧酚醛 | MEK擦拭 | 177 | 次 | 实测 | 实验室 | 200℃ 10min
R8-12 | 环氧酚醛 | T弯 | 18.58 | mm | 实测 | 实验室 | 200℃ 10min
R8-12 | 环氧酚醛 | MEK擦拭 | 160 | 次 | 实测 | 实验室 | 200℃ 10min
R8-13 | 环氧酚醛 | T弯 | 17.425 | mm | 实测 | 实验室 | 200℃ 10min
R8-13 | 环氧酚醛 | MEK擦拭 | 180 | 次 | 实测 | 实验室 | 200℃ 10min
R8-14 | 环氧酚醛 | T弯 | 19.6 | mm | 实测 | 实验室 | 200℃ 10min
R8-14 | 环氧酚醛 | MEK擦拭 | 195 | 次 | 实测 | 实验室 | 200℃ 10min
R8-15 | 环氧酚醛 | T弯 | 19.81 | mm | 实测 | 实验室 | 200℃ 10min
R8-16 | 环氧酚醛 | T弯 | 21.7875 | mm | 实测 | 实验室 | 200℃ 10min
R8-16 | 环氧酚醛 | MEK擦拭 | 102.6667 | 次 | 实测 | 实验室 | 200℃ 10min
R9-01 | 环氧酚醛 | T弯 | 16.805 | mm | 实测 | 实验室 | 200℃ 10min
R9-01 | 环氧酚醛 | MEK擦拭 | 97 | 次 | 实测 | 实验室 | 200℃ 10min
R9-02 | 环氧酚醛 | T弯 | 21.38 | mm | 实测 | 实验室 | 200℃ 10min
R9-02 | 环氧酚醛 | MEK擦拭 | 158 | 次 | 实测 | 实验室 | 200℃ 10min
R9-03 | 环氧酚醛 | T弯 | 19.99 | mm | 实测 | 实验室 | 200℃ 10min
R9-03 | 环氧酚醛 | MEK擦拭 | 90 | 次 | 实测 | 实验室 | 200℃ 10min
R9-04 | 环氧酚醛 | T弯 | 16.875 | mm | 实测 | 实验室 | 200℃ 10min
R9-04 | 环氧酚醛 | MEK擦拭 | 65 | 次 | 实测 | 实验室 | 200℃ 10min
R9-05 | 环氧酚醛 | T弯 | 22.63 | mm | 实测 | 实验室 | 200℃ 10min
R9-05 | 环氧酚醛 | MEK擦拭 | 300 | 次 | 实测 | 实验室 | 200℃ 10min
R9-06 | 环氧酚醛 | T弯 | 15.775 | mm | 实测 | 实验室 | 200℃ 10min
R9-06 | 环氧酚醛 | MEK擦拭 | 45 | 次 | 实测 | 实验室 | 200℃ 10min
R9-07 | 环氧酚醛 | T弯 | 14.19 | mm | 实测 | 实验室 | 200℃ 10min
R9-07 | 环氧酚醛 | MEK擦拭 | 92 | 次 | 实测 | 实验室 | 200℃ 10min
R9-08 | 环氧酚醛 | T弯 | 20.17 | mm | 实测 | 实验室 | 200℃ 10min
R9-08 | 环氧酚醛 | MEK擦拭 | 113 | 次 | 实测 | 实验室 | 200℃ 10min
R9-09 | 环氧酚醛 | T弯 | 17.045 | mm | 实测 | 实验室 | 200℃ 10min
R9-09 | 环氧酚醛 | MEK擦拭 | 132 | 次 | 实测 | 实验室 | 200℃ 10min
R9-10 | 环氧酚醛 | T弯 | 21.995 | mm | 实测 | 实验室 | 200℃ 10min
R9-10 | 环氧酚醛 | MEK擦拭 | 300 | 次 | 实测 | 实验室 | 200℃ 10min
R9-11 | 环氧酚醛 | T弯 | 21.435 | mm | 实测 | 实验室 | 200℃ 10min
R9-11 | 环氧酚醛 | MEK擦拭 | 300 | 次 | 实测 | 实验室 | 200℃ 10min
R9-12 | 环氧酚醛 | T弯 | 20.55 | mm | 实测 | 实验室 | 200℃ 10min
R9-12 | 环氧酚醛 | MEK擦拭 | 152 | 次 | 实测 | 实验室 | 200℃ 10min
R9-14 | 环氧酚醛 | T弯 | 16.375 | mm | 实测 | 实验室 | 200℃ 10min
R9-14 | 环氧酚醛 | MEK擦拭 | 53 | 次 | 实测 | 实验室 | 200℃ 10min
R9-15 | 环氧酚醛 | T弯 | 16.42 | mm | 实测 | 实验室 | 200℃ 10min
R9-15 | 环氧酚醛 | MEK擦拭 | 87 | 次 | 实测 | 实验室 | 200℃ 10min
R9-16 | 环氧酚醛 | T弯 | 21.105 | mm | 实测 | 实验室 | 200℃ 10min
R9-17 | 环氧酚醛 | T弯 | 19.07 | mm | 实测 | 实验室 | 200℃ 10min
R9-17 | 环氧酚醛 | MEK擦拭 | 65 | 次 | 实测 | 实验室 | 200℃ 10min
R9-18 | 环氧酚醛 | T弯 | 18.715 | mm | 实测 | 实验室 | 200℃ 10min
R9-18 | 环氧酚醛 | MEK擦拭 | 102 | 次 | 实测 | 实验室 | 200℃ 10min
R9-19 | 环氧酚醛 | T弯 | 18.39 | mm | 实测 | 实验室 | 200℃ 10min
R9-19 | 环氧酚醛 | MEK擦拭 | 49 | 次 | 实测 | 实验室 | 200℃ 10min
R9-20 | 环氧酚醛 | T弯 | 17.6692 | mm | 实测 | 实验室 | 200℃ 10min
R9-20 | 环氧酚醛 | MEK擦拭 | 60.6667 | 次 | 实测 | 实验室 | 200℃ 10min
R10-01 | 环氧酚醛 | MEK擦拭 | 36 | 次 | 实测 | 实验室 | 200℃ 10min
R10-03 | 环氧酚醛 | MEK擦拭 | 97 | 次 | 实测 | 实验室 | 200℃ 10min
R10-04 | 环氧酚醛 | MEK擦拭 | 30 | 次 | 实测 | 实验室 | 200℃ 10min
R10-05 | 环氧酚醛 | MEK擦拭 | 150 | 次 | 实测 | 实验室 | 200℃ 10min
R10-06 | 环氧酚醛 | MEK擦拭 | 300 | 次 | 实测 | 实验室 | 200℃ 10min
R10-07 | 环氧酚醛 | MEK擦拭 | 172 | 次 | 实测 | 实验室 | 200℃ 10min
R10-08 | 环氧酚醛 | MEK擦拭 | 300 | 次 | 实测 | 实验室 | 200℃ 10min
R10-09 | 环氧酚醛 | MEK擦拭 | 97 | 次 | 实测 | 实验室 | 200℃ 10min
R10-10 | 环氧酚醛 | MEK擦拭 | 132 | 次 | 实测 | 实验室 | 200℃ 10min
R10-11 | 环氧酚醛 | MEK擦拭 | 300 | 次 | 实测 | 实验室 | 200℃ 10min
R10-12 | 环氧酚醛 | MEK擦拭 | 35 | 次 | 实测 | 实验室 | 200℃ 10min
R10-13 | 环氧酚醛 | MEK擦拭 | 190 | 次 | 实测 | 实验室 | 200℃ 10min
R10-14 | 环氧酚醛 | MEK擦拭 | 30 | 次 | 实测 | 实验室 | 200℃ 10min
R10-15 | 环氧酚醛 | MEK擦拭 | 50 | 次 | 实测 | 实验室 | 200℃ 10min
R10-16 | 环氧酚醛 | MEK擦拭 | 300 | 次 | 实测 | 实验室 | 200℃ 10min
R10-17 | 环氧酚醛 | MEK擦拭 | 157 | 次 | 实测 | 实验室 | 200℃ 10min
R10-18 | 环氧酚醛 | MEK擦拭 | 48 | 次 | 实测 | 实验室 | 200℃ 10min
R10-19 | 环氧酚醛 | MEK擦拭 | 135 | 次 | 实测 | 实验室 | 200℃ 10min
R10-20 | 环氧酚醛 | MEK擦拭 | 187 | 次 | 实测 | 实验室 | 200℃ 10min
含 AI 生成

## 工艺条件
样本ID | 体系 | 烘烤温度(℃) | 烘烤时间(min) | 标签状态
D1-1 | 环氧酚醛 | 205 | 17 | 实测
D1-2 | 环氧酚醛 | 205 | 17 | 实测
D1-3 | 环氧酚醛 | 205 | 17 | 实测
D1-4 | 环氧酚醛 | 205 | 17 | 实测
D1-5 | 环氧酚醛 | 205 | 17 | 实测
D1-6 | 环氧酚醛 | 205 | 17 | 实测
D1-7 | 环氧酚醛 | 205 | 17 | 实测
D1-8 | 环氧酚醛 | 205 | 17 | 实测
D1-9 | 环氧酚醛 | 205 | 17 | 实测
D1-10 | 环氧酚醛 | 205 | 17 | 实测
D1-11 | 环氧酚醛 | 205 | 17 | 实测
D1-12 | 环氧酚醛 | 205 | 17 | 实测
D1-13 | 环氧酚醛 | 205 | 17 | 实测
D1-14 | 环氧酚醛 | 205 | 17 | 实测
D1-15 | 环氧酚醛 | 205 | 17 | 实测
D1-16 | 环氧酚醛 | 205 | 17 | 实测
D1-17 | 环氧酚醛 | 205 | 17 | 实测
D1-18 | 环氧酚醛 | 205 | 17 | 实测
D1-19 | 环氧酚醛 | 205 | 17 | 实测
D1-20 | 环氧酚醛 | 205 | 17 | 实测
D1-21 | 环氧酚醛 | 205 | 17 | 实测
D1-22 | 环氧酚醛 | 205 | 17 | 实测
D1-23 | 环氧酚醛 | 205 | 17 | 实测
D1-24 | 环氧酚醛 | 205 | 17 | 实测
D2-1 | 环氧酚醛 | 205 | 17 | 实测
D2-2 | 环氧酚醛 | 205 | 17 | 实测
D2-3 | 环氧酚醛 | 205 | 17 | 实测
D2-4 | 环氧酚醛 | 205 | 17 | 实测
D2-5 | 环氧酚醛 | 205 | 17 | 实测
D2-6 | 环氧酚醛 | 205 | 17 | 实测
D2-7 | 环氧酚醛 | 205 | 17 | 实测
D2-8 | 环氧酚醛 | 205 | 17 | 实测
D2-9 | 环氧酚醛 | 205 | 17 | 实测
D2-10 | 环氧酚醛 | 205 | 17 | 实测
D2-11 | 环氧酚醛 | 205 | 17 | 实测
D2-12 | 环氧酚醛 | 205 | 17 | 实测
D2-13 | 环氧酚醛 | 205 | 17 | 实测
D2-14 | 环氧酚醛 | 205 | 17 | 实测
D2-15 | 环氧酚醛 | 205 | 17 | 实测
D2-16 | 环氧酚醛 | 205 | 17 | 实测
D2-17 | 环氧酚醛 | 205 | 17 | 实测
D2-18 | 环氧酚醛 | 205 | 17 | 实测
D2-19 | 环氧酚醛 | 205 | 17 | 实测
D2-20 | 环氧酚醛 | 205 | 17 | 实测
D2-21 | 环氧酚醛 | 205 | 17 | 实测
D2-22 | 环氧酚醛 | 205 | 17 | 实测
D2-23 | 环氧酚醛 | 205 | 17 | 实测
D2-24 | 环氧酚醛 | 205 | 17 | 实测
D3-1 | 环氧酚醛 | 205 | 17 | 实测
D3-2 | 环氧酚醛 | 205 | 17 | 实测
D3-3 | 环氧酚醛 | 205 | 17 | 实测
D3-4 | 环氧酚醛 | 205 | 17 | 实测
D3-5 | 环氧酚醛 | 205 | 17 | 实测
D3-6 | 环氧酚醛 | 205 | 17 | 实测
D3-7 | 环氧酚醛 | 205 | 17 | 实测
D3-8 | 环氧酚醛 | 205 | 17 | 实测
D3-9 | 环氧酚醛 | 205 | 17 | 实测
D3-10 | 环氧酚醛 | 205 | 17 | 实测
D3-11 | 环氧酚醛 | 205 | 17 | 实测
D3-12 | 环氧酚醛 | 205 | 17 | 实测
D3-13 | 环氧酚醛 | 205 | 17 | 实测
D3-14 | 环氧酚醛 | 205 | 17 | 实测
D3-15 | 环氧酚醛 | 205 | 17 | 实测
D3-16 | 环氧酚醛 | 205 | 17 | 实测
D3-17 | 环氧酚醛 | 205 | 17 | 实测
D3-18 | 环氧酚醛 | 205 | 17 | 实测
D3-19 | 环氧酚醛 | 205 | 17 | 实测
D3-20 | 环氧酚醛 | 205 | 17 | 实测
D3-21 | 环氧酚醛 | 205 | 17 | 实测
D3-22 | 环氧酚醛 | 205 | 17 | 实测
D3-23 | 环氧酚醛 | 205 | 17 | 实测
D3-24 | 环氧酚醛 | 205 | 17 | 实测
D4-1 | 环氧酚醛 | 205 | 17 | 实测
D4-2 | 环氧酚醛 | 205 | 17 | 实测
D4-3 | 环氧酚醛 | 205 | 17 | 实测
D4-4 | 环氧酚醛 | 205 | 17 | 实测
D4-5 | 环氧酚醛 | 205 | 17 | 实测
D4-6 | 环氧酚醛 | 205 | 17 | 实测
D4-7 | 环氧酚醛 | 205 | 17 | 实测
D4-8 | 环氧酚醛 | 205 | 17 | 实测
D4-9 | 环氧酚醛 | 205 | 17 | 实测
D4-10 | 环氧酚醛 | 205 | 17 | 实测
D4-11 | 环氧酚醛 | 205 | 17 | 实测
D4-12 | 环氧酚醛 | 205 | 17 | 实测
D4-13 | 环氧酚醛 | 205 | 17 | 实测
D4-14 | 环氧酚醛 | 205 | 17 | 实测
D4-15 | 环氧酚醛 | 205 | 17 | 实测
D4-16 | 环氧酚醛 | 205 | 17 | 实测
D5-1 | 环氧酚醛 | 205 | 17 | 实测
D5-2 | 环氧酚醛 | 205 | 17 | 实测
D5-3 | 环氧酚醛 | 205 | 17 | 实测
D5-4 | 环氧酚醛 | 205 | 17 | 实测
D5-5 | 环氧酚醛 | 205 | 17 | 实测
D5-6 | 环氧酚醛 | 205 | 17 | 实测
D5-7 | 环氧酚醛 | 205 | 17 | 实测
D5-8 | 环氧酚醛 | 205 | 17 | 实测
D6-1 | 环氧酚醛 | 205 | 17 | 实测
D6-2 | 环氧酚醛 | 205 | 17 | 实测
D6-3 | 环氧酚醛 | 205 | 17 | 实测
D6-4 | 环氧酚醛 | 205 | 17 | 实测
D6-5 | 环氧酚醛 | 205 | 17 | 实测
D6-6 | 环氧酚醛 | 205 | 17 | 实测
D6-7 | 环氧酚醛 | 205 | 17 | 实测
D6-8 | 环氧酚醛 | 205 | 17 | 实测
D6-9 | 环氧酚醛 | 205 | 17 | 实测
D6-10 | 环氧酚醛 | 205 | 17 | 实测
D6-11 | 环氧酚醛 | 205 | 17 | 实测
D6-12 | 环氧酚醛 | 205 | 17 | 实测
C4-1 | 环氧酚醛 | 205 | 17 | 实测
C4-2 | 环氧酚醛 | 205 | 17 | 实测
C4-3 | 环氧酚醛 | 205 | 17 | 实测
C4-4 | 环氧酚醛 | 205 | 17 | 实测
C4-5 | 环氧酚醛 | 205 | 17 | 实测
C4-6 | 环氧酚醛 | 205 | 17 | 实测
C4-7 | 环氧酚醛 | 205 | 17 | 实测
C4-8 | 环氧酚醛 | 205 | 17 | 实测
C5-1 | 环氧酚醛 | 205 | 17 | 实测
C5-2 | 环氧酚醛 | 205 | 17 | 实测
C5-3 | 环氧酚醛 | 205 | 17 | 实测
C5-4 | 环氧酚醛 | 205 | 17 | 实测
C5-5 | 环氧酚醛 | 205 | 17 | 实测
C5-6 | 环氧酚醛 | 205 | 17 | 实测
C5-7 | 环氧酚醛 | 205 | 17 | 实测
C5-8 | 环氧酚醛 | 205 | 17 | 实测
C5-9 | 环氧酚醛 | 205 | 17 | 实测
C5-10 | 环氧酚醛 | 205 | 17 | 实测
C5-11 | 环氧酚醛 | 205 | 17 | 实测
C5-12 | 环氧酚醛 | 205 | 17 | 实测
C5-13 | 环氧酚醛 | 205 | 17 | 实测
C5-14 | 环氧酚醛 | 205 | 17 | 实测
C5-15 | 环氧酚醛 | 205 | 17 | 实测
C5-16 | 环氧酚醛 | 205 | 17 | 实测
C6-1 | 环氧酚醛 | 205 | 17 | 实测
C6-2 | 环氧酚醛 | 205 | 17 | 实测
C6-3 | 环氧酚醛 | 205 | 17 | 实测
C6-4 | 环氧酚醛 | 205 | 17 | 实测
C6-5 | 环氧酚醛 | 205 | 17 | 实测
C6-6 | 环氧酚醛 | 205 | 17 | 实测
C6-7 | 环氧酚醛 | 205 | 17 | 实测
C6-8 | 环氧酚醛 | 205 | 17 | 实测
D7-1 | 环氧酚醛 | 205 | 17 | 实测
D7-2 | 环氧酚醛 | 205 | 17 | 实测
D7-3 | 环氧酚醛 | 205 | 17 | 实测
D7-4 | 环氧酚醛 | 205 | 17 | 实测
D7-5 | 环氧酚醛 | 205 | 17 | 实测
D7-6 | 环氧酚醛 | 205 | 17 | 实测
D7-7 | 环氧酚醛 | 205 | 17 | 实测
D7-8 | 环氧酚醛 | 205 | 17 | 实测
D7-9 | 环氧酚醛 | 205 | 17 | 实测
D7-10 | 环氧酚醛 | 205 | 17 | 实测
D7-11 | 环氧酚醛 | 205 | 17 | 实测
D7-12 | 环氧酚醛 | 205 | 17 | 实测
D7-13 | 环氧酚醛 | 205 | 17 | 实测
D7-14 | 环氧酚醛 | 205 | 17 | 实测
D7-15 | 环氧酚醛 | 205 | 17 | 实测
D7-16 | 环氧酚醛 | 205 | 17 | 实测
D7-17 | 环氧酚醛 | 205 | 17 | 实测
D7-18 | 环氧酚醛 | 205 | 17 | 实测
D7-19 | 环氧酚醛 | 205 | 17 | 实测
D7-20 | 环氧酚醛 | 205 | 17 | 实测
D7-21 | 环氧酚醛 | 205 | 17 | 实测
D7-22 | 环氧酚醛 | 205 | 17 | 实测
D7-23 | 环氧酚醛 | 205 | 17 | 实测
D7-24 | 环氧酚醛 | 205 | 17 | 实测
D7-25 | 环氧酚醛 | 205 | 17 | 实测
D7-26 | 环氧酚醛 | 205 | 17 | 实测
D7-27 | 环氧酚醛 | 205 | 17 | 实测
D7-28 | 环氧酚醛 | 205 | 17 | 实测
D7-29 | 环氧酚醛 | 205 | 17 | 实测
D7-30 | 环氧酚醛 | 205 | 17 | 实测
D7-31 | 环氧酚醛 | 205 | 17 | 实测
D7-32 | 环氧酚醛 | 205 | 17 | 实测
D7-33 | 环氧酚醛 | 205 | 17 | 实测
D7-34 | 环氧酚醛 | 205 | 17 | 实测
D7-35 | 环氧酚醛 | 205 | 17 | 实测
C7-1 | 环氧酚醛 | 205 | 17 | 实测
C7-2 | 环氧酚醛 | 205 | 17 | 实测
C7-3 | 环氧酚醛 | 205 | 17 | 实测
C7-4 | 环氧酚醛 | 205 | 17 | 实测
C7-5 | 环氧酚醛 | 205 | 17 | 实测
C7-6 | 环氧酚醛 | 205 | 17 | 实测
C7-7 | 环氧酚醛 | 205 | 17 | 实测
C7-8 | 环氧酚醛 | 205 | 17 | 实测
R01-01 | 环氧酚醛 | 200 | 10 | 实测
R01-02 | 环氧酚醛 | 200 | 10 | 实测
R01-03 | 环氧酚醛 | 200 | 10 | 实测
R01-04 | 环氧酚醛 | 200 | 10 | 实测
R01-05 | 环氧酚醛 | 200 | 10 | 实测
R01-06 | 环氧酚醛 | 200 | 10 | 实测
R01-07 | 环氧酚醛 | 200 | 10 | 实测
R01-08 | 环氧酚醛 | 200 | 10 | 实测
R01-09 | 环氧酚醛 | 200 | 10 | 实测
R01-10 | 环氧酚醛 | 200 | 10 | 实测
R01-11 | 环氧酚醛 | 200 | 10 | 实测
R01-12 | 环氧酚醛 | 200 | 10 | 实测
R01-13 | 环氧酚醛 | 200 | 10 | 实测
R01-14 | 环氧酚醛 | 200 | 10 | 实测
R01-15 | 环氧酚醛 | 200 | 10 | 实测
R01-16 | 环氧酚醛 | 200 | 10 | 实测
R01-17 | 环氧酚醛 | 200 | 10 | 实测
R01-18 | 环氧酚醛 | 200 | 10 | 实测
R01-19 | 环氧酚醛 | 200 | 10 | 实测
R01-20 | 环氧酚醛 | 200 | 10 | 实测
R01-21 | 环氧酚醛 | 200 | 10 | 实测
R01-22 | 环氧酚醛 | 200 | 10 | 实测
R01-23 | 环氧酚醛 | 200 | 10 | 实测
R01-24 | 环氧酚醛 | 200 | 10 | 实测
R01-25 | 环氧酚醛 | 200 | 10 | 实测
R02-01 | 环氧酚醛 | 200 | 10 | 实测
R02-02 | 环氧酚醛 | 200 | 10 | 实测
R02-03 | 环氧酚醛 | 200 | 10 | 实测
R02-04 | 环氧酚醛 | 200 | 10 | 实测
R02-05 | 环氧酚醛 | 200 | 10 | 实测
R02-06 | 环氧酚醛 | 200 | 10 | 实测
R02-07 | 环氧酚醛 | 200 | 10 | 实测
R02-08 | 环氧酚醛 | 200 | 10 | 实测
R02-09 | 环氧酚醛 | 200 | 10 | 实测
R02-10 | 环氧酚醛 | 200 | 10 | 实测
R02-11 | 环氧酚醛 | 200 | 10 | 实测
R02-12 | 环氧酚醛 | 200 | 10 | 实测
R02-13 | 环氧酚醛 | 200 | 10 | 实测
R02-14 | 环氧酚醛 | 200 | 10 | 实测
R02-15 | 环氧酚醛 | 200 | 10 | 实测
R02-16 | 环氧酚醛 | 200 | 10 | 实测
R03-01 | 环氧酚醛 | 200 | 10 | 实测
R03-02 | 环氧酚醛 | 200 | 10 | 实测
R03-03 | 环氧酚醛 | 200 | 10 | 实测
R03-04 | 环氧酚醛 | 200 | 10 | 实测
R03-05 | 环氧酚醛 | 200 | 10 | 实测
R03-06 | 环氧酚醛 | 200 | 10 | 实测
R03-07 | 环氧酚醛 | 200 | 10 | 实测
R03-08 | 环氧酚醛 | 200 | 10 | 实测
R03-09 | 环氧酚醛 | 200 | 10 | 实测
R03-10 | 环氧酚醛 | 200 | 10 | 实测
R03-11 | 环氧酚醛 | 200 | 10 | 实测
R03-12 | 环氧酚醛 | 200 | 10 | 实测
R03-13 | 环氧酚醛 | 200 | 10 | 实测
R03-14 | 环氧酚醛 | 200 | 10 | 实测
R03-15 | 环氧酚醛 | 200 | 10 | 实测
R03-16 | 环氧酚醛 | 200 | 10 | 实测
R4-01 | 环氧酚醛 | 200 | 10 | 实测
R4-02 | 环氧酚醛 | 200 | 10 | 实测
R4-03 | 环氧酚醛 | 200 | 10 | 实测
R4-04 | 环氧酚醛 | 200 | 10 | 实测
R4-05 | 环氧酚醛 | 200 | 10 | 实测
R4-06 | 环氧酚醛 | 200 | 10 | 实测
R4-07 | 环氧酚醛 | 200 | 10 | 实测
R4-08 | 环氧酚醛 | 200 | 10 | 实测
R4-09 | 环氧酚醛 | 200 | 10 | 实测
R4-10 | 环氧酚醛 | 200 | 10 | 实测
R4-11 | 环氧酚醛 | 200 | 10 | 实测
R4-12 | 环氧酚醛 | 200 | 10 | 实测
R4-13 | 环氧酚醛 | 200 | 10 | 实测
R4-14 | 环氧酚醛 | 200 | 10 | 实测
R4-15 | 环氧酚醛 | 200 | 10 | 实测
R4-16 | 环氧酚醛 | 200 | 10 | 实测
R5-01 | 环氧酚醛 | 200 | 10 | 实测
R5-02 | 环氧酚醛 | 200 | 10 | 实测
R5-03 | 环氧酚醛 | 200 | 10 | 实测
R5-04 | 环氧酚醛 | 200 | 10 | 实测
R5-05 | 环氧酚醛 | 200 | 10 | 实测
R5-06 | 环氧酚醛 | 200 | 10 | 实测
R5-07 | 环氧酚醛 | 200 | 10 | 实测
R5-08 | 环氧酚醛 | 200 | 10 | 实测
R5-09 | 环氧酚醛 | 200 | 10 | 实测
R5-10 | 环氧酚醛 | 200 | 10 | 实测
R5-11 | 环氧酚醛 | 200 | 10 | 实测
R5-12 | 环氧酚醛 | 200 | 10 | 实测
R6-01 | 环氧酚醛 | 200 | 10 | 实测
R6-02 | 环氧酚醛 | 200 | 10 | 实测
R6-03 | 环氧酚醛 | 200 | 10 | 实测
R6-04 | 环氧酚醛 | 200 | 10 | 实测
R6-05 | 环氧酚醛 | 200 | 10 | 实测
R6-06 | 环氧酚醛 | 200 | 10 | 实测
R6-07 | 环氧酚醛 | 200 | 10 | 实测
R6-08 | 环氧酚醛 | 200 | 10 | 实测
R6-09 | 环氧酚醛 | 200 | 10 | 实测
R6-10 | 环氧酚醛 | 200 | 10 | 实测
R6-11 | 环氧酚醛 | 200 | 10 | 实测
R6-12 | 环氧酚醛 | 200 | 10 | 实测
R6-13 | 环氧酚醛 | 200 | 10 | 实测
R6-14 | 环氧酚醛 | 200 | 10 | 实测
R6-15 | 环氧酚醛 | 200 | 10 | 实测
R6-16 | 环氧酚醛 | 200 | 10 | 实测
R7-01 | 环氧酚醛 | 200 | 10 | 实测
R7-02 | 环氧酚醛 | 200 | 10 | 实测
R7-03 | 环氧酚醛 | 200 | 10 | 实测
R7-04 | 环氧酚醛 | 200 | 10 | 实测
R7-16 | 环氧酚醛 | 200 | 10 | 实测
R8-01 | 环氧酚醛 | 200 | 10 | 实测
R8-02 | 环氧酚醛 | 200 | 10 | 实测
R8-03 | 环氧酚醛 | 200 | 10 | 实测
R8-04 | 环氧酚醛 | 200 | 10 | 实测
R8-05 | 环氧酚醛 | 200 | 10 | 实测
R8-06 | 环氧酚醛 | 200 | 10 | 实测
R8-07 | 环氧酚醛 | 200 | 10 | 实测
R8-08 | 环氧酚醛 | 200 | 10 | 实测
R8-09 | 环氧酚醛 | 200 | 10 | 实测
R8-10 | 环氧酚醛 | 200 | 10 | 实测
R8-11 | 环氧酚醛 | 200 | 10 | 实测
R8-12 | 环氧酚醛 | 200 | 10 | 实测
R8-13 | 环氧酚醛 | 200 | 10 | 实测
R8-14 | 环氧酚醛 | 200 | 10 | 实测
R8-15 | 环氧酚醛 | 200 | 10 | 实测
R8-16 | 环氧酚醛 | 200 | 10 | 实测
R9-01 | 环氧酚醛 | 200 | 10 | 实测
R9-02 | 环氧酚醛 | 200 | 10 | 实测
R9-03 | 环氧酚醛 | 200 | 10 | 实测
R9-04 | 环氧酚醛 | 200 | 10 | 实测
R9-05 | 环氧酚醛 | 200 | 10 | 实测
R9-06 | 环氧酚醛 | 200 | 10 | 实测
R9-07 | 环氧酚醛 | 200 | 10 | 实测
R9-08 | 环氧酚醛 | 200 | 10 | 实测
R9-09 | 环氧酚醛 | 200 | 10 | 实测
R9-10 | 环氧酚醛 | 200 | 10 | 实测
R9-11 | 环氧酚醛 | 200 | 10 | 实测
R9-12 | 环氧酚醛 | 200 | 10 | 实测
R9-13 | 环氧酚醛 | 200 | 10 | 实测
R9-14 | 环氧酚醛 | 200 | 10 | 实测
R9-15 | 环氧酚醛 | 200 | 10 | 实测
R9-16 | 环氧酚醛 | 200 | 10 | 实测
R9-17 | 环氧酚醛 | 200 | 10 | 实测
R9-18 | 环氧酚醛 | 200 | 10 | 实测
R9-19 | 环氧酚醛 | 200 | 10 | 实测
R9-20 | 环氧酚醛 | 200 | 10 | 实测
R10-01 | 环氧酚醛 | 200 | 10 | 实测
R10-02 | 环氧酚醛 | 200 | 10 | 实测
R10-03 | 环氧酚醛 | 200 | 10 | 实测
R10-04 | 环氧酚醛 | 200 | 10 | 实测
R10-05 | 环氧酚醛 | 200 | 10 | 实测
R10-06 | 环氧酚醛 | 200 | 10 | 实测
R10-07 | 环氧酚醛 | 200 | 10 | 实测
R10-08 | 环氧酚醛 | 200 | 10 | 实测
R10-09 | 环氧酚醛 | 200 | 10 | 实测
R10-10 | 环氧酚醛 | 200 | 10 | 实测
R10-11 | 环氧酚醛 | 200 | 10 | 实测
R10-12 | 环氧酚醛 | 200 | 10 | 实测
R10-13 | 环氧酚醛 | 200 | 10 | 实测
R10-14 | 环氧酚醛 | 200 | 10 | 实测
R10-15 | 环氧酚醛 | 200 | 10 | 实测
R10-16 | 环氧酚醛 | 200 | 10 | 实测
R10-17 | 环氧酚醛 | 200 | 10 | 实测
R10-18 | 环氧酚醛 | 200 | 10 | 实测
R10-19 | 环氧酚醛 | 200 | 10 | 实测
R10-20 | 环氧酚醛 | 200 | 10 | 实测
环氧-配比方案-25.1.13-1 | 环氧-配比方案 |  |  | 无标签
环氧-配比方案-25.1.13-2 | 环氧-配比方案 |  |  | 无标签
环氧-配比方案-25.1.13-3 | 环氧-配比方案 |  |  | 无标签
环氧-配比方案-25.1.13-4 | 环氧-配比方案 |  |  | 无标签
环氧-配比方案-25.1.13-5 | 环氧-配比方案 |  |  | 无标签
环氧-配比方案-25.1.16-6 | 环氧-配比方案 |  |  | 无标签
环氧-配比方案-25.1.16-7 | 环氧-配比方案 |  |  | 无标签
环氧-配比方案-25.1.16-8 | 环氧-配比方案 |  |  | 无标签
环氧-配比方案-25.1.16-9 | 环氧-配比方案 |  |  | 无标签
环氧-配比方案-25.1.16-10 | 环氧-配比方案 |  |  | 无标签
环氧-配比方案-25.1.16-11 | 环氧-配比方案 |  |  | 无标签
环氧-配比方案-25.1.16-1-12 | 环氧-配比方案 |  |  | 无标签
环氧-配比方案-25.1.16-1-13 | 环氧-配比方案 |  |  | 无标签
环氧-配比方案-25.1.16-1-14 | 环氧-配比方案 |  |  | 无标签
环氧-配比方案-25.1.16-2-15 | 环氧-配比方案 |  |  | 无标签
环氧-配比方案-25.1.16-2-16 | 环氧-配比方案 |  |  | 无标签
环氧-配比方案-25.1.16-2-17 | 环氧-配比方案 |  |  | 无标签
环氧-配比方案-25.1.16-2-18 | 环氧-配比方案 |  |  | 无标签
环氧-配比方案-25.1.17-19 | 环氧-配比方案 |  |  | 无标签
环氧-配比方案-25.1.17-20 | 环氧-配比方案 |  |  | 无标签
环氧-配比方案-25.1.17-21 | 环氧-配比方案 |  |  | 无标签
环氧-配比方案-25.1.17-22 | 环氧-配比方案 |  |  | 无标签
环氧-配比方案-25.1.17-23 | 环氧-配比方案 |  |  | 无标签
环氧-配比方案-25.1.17-24 | 环氧-配比方案 |  |  | 无标签
环氧-配比方案-25.1.17-25 | 环氧-配比方案 |  |  | 无标签
环氧-配比方案-25.1.17-1-26 | 环氧-配比方案 |  |  | 无标签
环氧-配比方案-25.1.17-1-27 | 环氧-配比方案 |  |  | 无标签
环氧-配比方案-25.1.17-1-28 | 环氧-配比方案 |  |  | 无标签
环氧-配比方案-25.3.12-180KG配方确认-29 | 环氧-配比方案 |  |  | 无标签
环氧-配比方案-25.3.12-180KG配方确认-30 | 环氧-配比方案 |  |  | 无标签
环氧-配比方案-25.3.12-180KG配方确认-31 | 环氧-配比方案 |  |  | 无标签
环氧-配比方案-25.3.12-180KG配方确认-32 | 环氧-配比方案 |  |  | 无标签
环氧-配比方案-25.3.12-180KG配方确认-33 | 环氧-配比方案 |  |  | 无标签
环氧-配比方案-25.3.12-180KG配方确认-34 | 环氧-配比方案 |  |  | 无标签
环氧-配比方案-25.3.12-180KG配方确认-35 | 环氧-配比方案 |  |  | 无标签
环氧-配比方案-25.3.12-180KG配方确认-36 | 环氧-配比方案 |  |  | 无标签
环氧-配比方案-25.3.12-180KG配方确认-37 | 环氧-配比方案 |  |  | 无标签
环氧-配比方案-25.3.12-180KG配方确认-38 | 环氧-配比方案 |  |  | 无标签
环氧-配比方案-25.8.28-39 | 环氧-配比方案 |  |  | 无标签
环氧-配比方案-25.8.28-40 | 环氧-配比方案 |  |  | 无标签
环氧-配比方案-25.9.3-41 | 环氧-配比方案 |  |  | 无标签
环氧-配比方案-25.9.4-42 | 环氧-配比方案 |  |  | 无标签
环氧-配比方案-25.9.4-43 | 环氧-配比方案 |  |  | 无标签
环氧-配比方案-25.9.16-44 | 环氧-配比方案 |  |  | 无标签
环氧-配比方案-25.9.16-45 | 环氧-配比方案 |  |  | 无标签
环氧-配比方案-25.9.16-46 | 环氧-配比方案 |  |  | 无标签
环氧-配比方案-25.9.18-47 | 环氧-配比方案 |  |  | 无标签
环氧-配比方案-25.9.18-48 | 环氧-配比方案 |  |  | 无标签
环氧-配比方案-25.9.18-49 | 环氧-配比方案 |  |  | 无标签
环氧-配比方案-25.9.18-50 | 环氧-配比方案 |  |  | 无标签
环氧-配比方案-25.9.19-1-51 | 环氧-配比方案 |  |  | 无标签
环氧-配比方案-25.9.19-1-52 | 环氧-配比方案 |  |  | 无标签
环氧-配比方案-25.9.19-1-53 | 环氧-配比方案 |  |  | 无标签
环氧-配比方案-25.9.19-1-54 | 环氧-配比方案 |  |  | 无标签
环氧-配比方案-25.9.30-55 | 环氧-配比方案 |  |  | 无标签
环氧-配比方案-25.9.30-56 | 环氧-配比方案 |  |  | 无标签
环氧-配比方案-25.9.30-57 | 环氧-配比方案 |  |  | 无标签
环氧-配比方案-25.9.30-58 | 环氧-配比方案 |  |  | 无标签
环氧-配比方案-25.11.18-59 | 环氧-配比方案 |  |  | 无标签
环氧-配比方案-25.11.18-60 | 环氧-配比方案 |  |  | 无标签
环氧-配比方案-25.11.18-61 | 环氧-配比方案 |  |  | 无标签
环氧-配比方案-25.11.18-62 | 环氧-配比方案 |  |  | 无标签
环氧-配比方案-25.11.24-63 | 环氧-配比方案 |  |  | 无标签
环氧-配比方案-25.11.24-64 | 环氧-配比方案 |  |  | 无标签
环氧-配比方案-25.11.24-65 | 环氧-配比方案 |  |  | 无标签
环氧-配比方案-25.11.24-66 | 环氧-配比方案 |  |  | 无标签
环氧-配比方案-25.11.24-67 | 环氧-配比方案 |  |  | 无标签
环氧-配比方案-25.11.24-68 | 环氧-配比方案 |  |  | 无标签
环氧-配比方案-25.11.24-1-69 | 环氧-配比方案 |  |  | 无标签
环氧-配比方案-25.11.24-1-70 | 环氧-配比方案 |  |  | 无标签
环氧-配比方案-25.11.24-2-71 | 环氧-配比方案 |  |  | 无标签
环氧-配比方案-25.11.24-2-72 | 环氧-配比方案 |  |  | 无标签
环氧-配比方案-25.11.25-73 | 环氧-配比方案 |  |  | 无标签
环氧-配比方案-25.11.25-74 | 环氧-配比方案 |  |  | 无标签
环氧-配比方案-25.11.25-75 | 环氧-配比方案 |  |  | 无标签
环氧-配比方案-25.11.25-76 | 环氧-配比方案 |  |  | 无标签
环氧-配比方案-25.11.25-77 | 环氧-配比方案 |  |  | 无标签
环氧-配比方案-25.11.25-78 | 环氧-配比方案 |  |  | 无标签
环氧-配比方案-25.11.26-79 | 环氧-配比方案 |  |  | 无标签
环氧-配比方案-25.11.26-80 | 环氧-配比方案 |  |  | 无标签
环氧-配比方案-25.11.26-1-81 | 环氧-配比方案 |  |  | 无标签
环氧-配比方案-25.11.26-1-82 | 环氧-配比方案 |  |  | 无标签
环氧-配比方案-25.11.26-1-83 | 环氧-配比方案 |  |  | 无标签
环氧-配比方案-25.11.28-84 | 环氧-配比方案 |  |  | 无标签
环氧-配比方案-25.11.28-1-85 | 环氧-配比方案 |  |  | 无标签
环氧-配比方案-25.11.28-1-86 | 环氧-配比方案 |  |  | 无标签
环氧-配比方案-25.11.28-1-87 | 环氧-配比方案 |  |  | 无标签
环氧-配比方案-25.11.28-2-88 | 环氧-配比方案 |  |  | 无标签
环氧-配比方案-25.11.28-2-89 | 环氧-配比方案 |  |  | 无标签
环氧-配比方案-25.11.28-2-90 | 环氧-配比方案 |  |  | 无标签
环氧-配比方案-25.11.28-2-91 | 环氧-配比方案 |  |  | 无标签
环氧-配比方案-25.12.2-92 | 环氧-配比方案 |  |  | 无标签
环氧-配比方案-25.12.2-93 | 环氧-配比方案 |  |  | 无标签
环氧-配比方案-25.12.2-94 | 环氧-配比方案 |  |  | 无标签
环氧-配比方案-25.12.2-95 | 环氧-配比方案 |  |  | 无标签
环氧-配比方案-25.12.3-96 | 环氧-配比方案 |  |  | 无标签
环氧-配比方案-25.12.3-97 | 环氧-配比方案 |  |  | 无标签
环氧-配比方案-25.12.3-2-98 | 环氧-配比方案 |  |  | 无标签
环氧-配比方案-25.12.3-2-99 | 环氧-配比方案 |  |  | 无标签
环氧-配比方案-25.12.3-2-100 | 环氧-配比方案 |  |  | 无标签
环氧-配比方案-25.12.31-1-101 | 环氧-配比方案 |  |  | 无标签
环氧-配比方案-25.12.31-1-102 | 环氧-配比方案 |  |  | 无标签
环氧-配比方案-25.12.31-103 | 环氧-配比方案 |  |  | 无标签
环氧-配比方案-25.12.31-104 | 环氧-配比方案 |  |  | 无标签
环氧-配比方案-25.12.31-1KG验证-107 | 环氧-配比方案 |  |  | 无标签
环氧-配比方案-25.12.31-1KG验证-108 | 环氧-配比方案 |  |  | 无标签
环氧-配比方案-25.12.31-1KG验证-109 | 环氧-配比方案 |  |  | 无标签
环氧-配比方案-26.1.4-110 | 环氧-配比方案 |  |  | 无标签
环氧-配比方案-26.1.4-111 | 环氧-配比方案 |  |  | 无标签
环氧-配比方案-26.1.5-1-112 | 环氧-配比方案 |  |  | 无标签
环氧-配比方案-26.1.5-1-113 | 环氧-配比方案 |  |  | 无标签
环氧-配比方案-26.1.5-1-114 | 环氧-配比方案 |  |  | 无标签
聚酯金黄-25.8.20-1 | 聚酯金黄 |  |  | 无标签
聚酯金黄-25.8.20-2 | 聚酯金黄 |  |  | 无标签
聚酯金黄-25.8.28-3 | 聚酯金黄 |  |  | 无标签
聚酯金黄-25.8.28-4 | 聚酯金黄 |  |  | 无标签
聚酯金黄-25.8.28-1-5 | 聚酯金黄 |  |  | 无标签
聚酯金黄-25.8.28-1-6 | 聚酯金黄 |  |  | 无标签
聚酯金黄-25.8.28-1-7 | 聚酯金黄 |  |  | 无标签
聚酯金黄-25.9.17-8 | 聚酯金黄 |  |  | 无标签
聚酯金黄-25.9.17-9 | 聚酯金黄 |  |  | 无标签
聚酯金黄-25.9.17-10 | 聚酯金黄 |  |  | 无标签
聚酯金黄-25.9.17-11 | 聚酯金黄 |  |  | 无标签
聚酯金黄-25.9.18-12 | 聚酯金黄 |  |  | 无标签
聚酯金黄-25.9.18-13 | 聚酯金黄 |  |  | 无标签
聚酯金黄-25.9.18-14 | 聚酯金黄 |  |  | 无标签
聚酯金黄-25.9.18-15 | 聚酯金黄 |  |  | 无标签
聚酯金黄-25.9.18-16 | 聚酯金黄 |  |  | 无标签
聚酯金黄-25.9.18-17 | 聚酯金黄 |  |  | 无标签
聚酯金黄-25.9.19-18 | 聚酯金黄 |  |  | 无标签
聚酯金黄-25.9.19-19 | 聚酯金黄 |  |  | 无标签
聚酯金黄-25.9.19-20 | 聚酯金黄 |  |  | 无标签
聚酯金黄-25.9.28-21 | 聚酯金黄 |  |  | 无标签
聚酯金黄-25.9.28-22 | 聚酯金黄 |  |  | 无标签
聚酯金黄-25.9.28-23 | 聚酯金黄 |  |  | 无标签
聚酯金黄-25.10.13-24 | 聚酯金黄 |  |  | 无标签
聚酯金黄-25.10.13-25 | 聚酯金黄 |  |  | 无标签
聚酯金黄-25.10.13-26 | 聚酯金黄 |  |  | 无标签
聚酯金黄-25.11.11-27 | 聚酯金黄 |  |  | 无标签
聚酯金黄-25.11.11-28 | 聚酯金黄 |  |  | 无标签
聚酯金黄-25.11.11-29 | 聚酯金黄 |  |  | 无标签
含 AI 生成

## 配方级描述符
样本ID | 系列 | 体系 | 标签状态 | resin_frac | xlink_frac | solvent_frac | additive_frac | pigment_frac | xlink_resin_ratio | oh_epoxy_eq_ratio | epoxy_eq_100g | oh_eq_100g | n_components | avg_func | rtype_环氧 | rtype_酚醛 | rtype_聚酯 | rtype_乙烯基 | rtype_丙烯酸 | rtype_聚氨酯 | rtype_其他 | w_NV | w_density | w_Mw | w_EEW | w_AV | w_OHV | w_amine | w_func | w_Tg | w_bp | w_fp | w_dD | w_dP | w_dH | w_pol | w_evap | w_C | w_H | w_O | w_N | w_S | w_Cl | w_fg_epoxy | w_fg_oh | w_fg_cooh | w_fg_ester | w_fg_amine | w_fg_amide | w_fg_arom | w_fg_ether | w_wax | w_pig | s_fg_epoxy | s_fg_oh | s_fg_cooh | s_fg_ester | s_fg_amine | s_fg_amide | s_fg_arom | s_fg_ether
D1-1 | D1 | 环氧酚醛 | 实测 | 0.894673 | 0.056527 | 0.037278 | 0.011522 | 0 | 0.063182 | 1.854306 | 2.508 | 4.6506 | 7 | 1.97682 | 0.894673 | 0.056527 | 0 | 0 | 0 | 0 | 0.0488 | 36.052596 | 0.997953 | 1317.760634 | 2361.935746 | 0.511997 | 43.884913 | 0 | 1.97682 | 63.704622 | 249.734255 | 100.042836 | 18.442063 | 5.95242 | 8.657625 | 3.017988 | 0.013648 | 72.088925 | 7.24007 | 19.682527 | 0.000813 | 0 | 0 | 0.033998 | 0.063042 | 0.001013 | 0.009675 | 0 | 4.1e-05 | 0.398345 | 0.146922 | 0.267724 | 0 | 2.508 | 4.6506 | 0.0747 | 0.7137 | 0 | 0.003 | 29.3859 | 10.8384
D1-2 | D1 | 环氧酚醛 | 实测 | 0.712327 | 0.154011 | 0.075399 | 0.058263 | 0 | 0.216208 | 4.611418 | 2.55552 | 11.78457 | 11 | 1.96637 | 0.712327 | 0.154011 | 0 | 0 | 0 | 0 | 0.133662 | 35.973975 | 0.99813 | 1149.036296 | 1872.942058 | 15.167088 | 63.131841 | 0 | 1.96637 | 52.278248 | 248.020488 | 99.273321 | 18.423187 | 6.154311 | 9.210785 | 3.100011 | 0.038231 | 70.44404 | 7.477777 | 20.293456 | 0.000643 | 0 | 0 | 0.02737 | 0.126214 | 0.015676 | 0.008792 | 0 | 3.2e-05 | 0.38179 | 0.124076 | 0.797901 | 0 | 2.55552 | 11.78457 | 1.46363 | 0.8209 | 0 | 0.003 | 35.6477 | 11.585
D1-3 | D1 | 环氧酚醛 | 实测 | 0.83109 | 0.100491 | 0.040875 | 0.027544 | 0 | 0.120914 | 1.727328 | 2.51104 | 4.33739 | 8 | 1.980254 | 0.83109 | 0.100491 | 0 | 0 | 0 | 0 | 0.068419 | 36.16564 | 1.000284 | 1270.543856 | 2194.078732 | 0.523582 | 51.271161 | 0 | 1.980254 | 62.180858 | 254.019821 | 102.587851 | 18.454295 | 5.861527 | 8.471677 | 2.980342 | 0.011606 | 72.497044 | 7.281851 | 19.189284 | 0.000755 | 0 | 0 | 0.031581 | 0.054552 | 0.001037 | 0.009467 | 0 | 3.8e-05 | 0.405472 | 0.152489 | 0.669727 | 0 | 2.51104 | 4.33739 | 0.08242 | 0.7527 | 0 | 0.003 | 32.2391 | 12.1244
D1-4 | D1 | 环氧酚醛 | 实测 | 0.704403 | 0.133568 | 0.110329 | 0.0517 | 0 | 0.189619 | 5.025878 | 2.51104 | 12.62018 | 9 | 1.991792 | 0.704403 | 0.133568 | 0 | 0 | 0 | 0 | 0.16203 | 34.377785 | 0.992751 | 1159.594702 | 1859.622642 | 11.368404 | 63.321394 | 0 | 1.991792 | 50.238994 | 245.263266 | 97.686494 | 18.336926 | 5.963597 | 9.030338 | 3.057904 | 0.043626 | 70.931351 | 7.619977 | 19.909711 | 0.00064 | 0 | 0 | 0.026767 | 0.134529 | 0.011852 | 0.008508 | 0 | 3.2e-05 | 0.390134 | 0.150318 | 0.799488 | 0 | 2.51104 | 12.62018 | 1.1118 | 0.7981 | 0 | 0.003 | 36.5985 | 14.1013
D1-5 | D1 | 环氧酚醛 | 实测 | 0.623105 | 0.187985 | 0.131331 | 0.057579 | 0 | 0.301691 | 7.157337 | 2.64102 | 18.90267 | 12 | 1.919409 | 0.623105 | 0.187985 | 0 | 0 | 0 | 0 | 0.188909 | 35.993438 | 0.995323 | 1070.709547 | 1626.567468 | 14.041719 | 75.089094 | 0 | 1.919409 | 45.160351 | 244.910471 | 97.531516 | 18.336765 | 6.059122 | 9.346691 | 3.116368 | 0.05527 | 70.547597 | 7.722828 | 20.040943 | 0.000555 | 0 | 0 | 0.024409 | 0.174701 | 0.014541 | 0.008222 | 0 | 2.8e-05 | 0.383275 | 0.137268 | 0.831793 | 0 | 2.64102 | 18.90267 | 1.57336 | 0.8896 | 0 | 0.003 | 41.4704 | 14.8524
D1-6 | D1 | 环氧酚醛 | 实测 | 0.814527 | 0.094216 | 0.076952 | 0.014305 | 0 | 0.11567 | 2.577182 | 2.5099 | 6.46847 | 10 | 1.938093 | 0.814527 | 0.094216 | 0 | 0 | 0 | 0 | 0.091257 | 35.963127 | 0.998951 | 1243.226415 | 2150.351461 | 2.758232 | 54.358491 | 0 | 1.938093 | 58.36293 | 247.993908 | 98.426193 | 18.425392 | 5.909582 | 8.694549 | 3.028092 | 0.02348 | 71.919102 | 7.290295 | 19.66531 | 0.00074 | 0 | 0 | 0.030952 | 0.079769 | 0.003257 | 0.009235 | 0 | 3.7e-05 | 0.407007 | 0.168155 | 0.240474 | 0 | 2.5099 | 6.46847 | 0.26409 | 0.7489 | 0 | 0.003 | 33.0042 | 13.6357
D1-7 | D1 | 环氧酚醛 | 实测 | 0.892658 | 0.038574 | 0.040702 | 0.028066 | 0 | 0.043213 | 1.484466 | 2.61048 | 3.87517 | 8 | 1.901038 | 0.892658 | 0.038574 | 0 | 0 | 0 | 0 | 0.068768 | 36.05959 | 0.997212 | 1299.179276 | 2336.384677 | 0.490489 | 38.105879 | 0 | 1.901038 | 62.231179 | 251.326922 | 101.926842 | 18.390117 | 5.80975 | 8.412024 | 2.954389 | 0.012546 | 72.354217 | 7.365523 | 19.31684 | 0.000798 | 0 | 0 | 0.034723 | 0.051545 | 0.000975 | 0.009472 | 0 | 4e-05 | 0.391668 | 0.155013 | 0.681697 | 0 | 2.61048 | 3.87517 | 0.07327 | 0.7121 | 0 | 0.003 | 29.4456 | 11.6539
D1-8 | D1 | 环氧酚醛 | 实测 | 0.806306 | 0.104212 | 0.080351 | 0.009131 | 0 | 0.129247 | 4.337651 | 2.51674 | 10.91674 | 8 | 1.93925 | 0.806306 | 0.104212 | 0 | 0 | 0 | 0 | 0.089481 | 35.85683 | 0.99378 | 1233.781933 | 2128.648649 | 0.51467 | 55.292549 | 0 | 1.93925 | 56.624787 | 245.909959 | 97.877283 | 18.374105 | 6.012844 | 9.104967 | 3.092854 | 0.03364 | 71.814341 | 7.494765 | 19.745069 | 0.00073 | 0 | 0 | 0.03064 | 0.132904 | 0.001019 | 0.009251 | 0 | 3.7e-05 | 0.389222 | 0.132336 | 0.210007 | 0 | 2.51674 | 10.91674 | 0.08371 | 0.7599 | 0 | 0.003 | 31.9707 | 10.8701
D1-9 | D1 | 环氧酚醛 | 实测 | 0.711855 | 0.161839 | 0.081189 | 0.045117 | 0 | 0.227348 | 4.602983 | 2.52022 | 11.60053 | 10 | 1.993647 | 0.711855 | 0.161839 | 0 | 0 | 0 | 0 | 0.126306 | 35.705718 | 0.9975 | 1165.475514 | 1877.114246 | 9.975891 | 65.073544 | 0 | 1.993647 | 53.52482 | 249.010757 | 99.574782 | 18.421385 | 6.074007 | 9.105782 | 3.087736 | 0.035925 | 71.099709 | 7.475073 | 19.909766 | 0.000646 | 0 | 0 | 0.027137 | 0.124911 | 0.010491 | 0.008866 | 0 | 3.2e-05 | 0.391947 | 0.131936 | 0.697211 | 0 | 2.52022 | 11.60053 | 0.97433 | 0.8234 | 0 | 0.003 | 36.4001 | 12.2529
D1-10 | D1 | 环氧酚醛 | 实测 | 0.755545 | 0.113652 | 0.070318 | 0.060485 | 0 | 0.150424 | 4.477531 | 2.51104 | 11.24326 | 9 | 1.935742 | 0.755545 | 0.113652 | 0 | 0 | 0 | 0 | 0.130803 | 35.804139 | 0.995061 | 1181.852733 | 1994.639835 | 16.400412 | 57.475074 | 0 | 1.935742 | 52.695747 | 245.443288 | 98.144295 | 18.385662 | 6.167391 | 9.245655 | 3.095724 | 0.039218 | 70.139721 | 7.521839 | 20.5319 | 0.000686 | 0 | 0 | 0.028711 | 0.128553 | 0.016889 | 0.008829 | 0 | 3.4e-05 | 0.370735 | 0.119409 | 0.797507 | 0 | 2.51104 | 11.24326 | 1.47712 | 0.7722 | 0 | 0.003 | 32.4245 | 10.4435
D1-11 | D1 | 环氧酚醛 | 实测 | 0.696317 | 0.177693 | 0.114804 | 0.011185 | 0 | 0.25519 | 6.884233 | 2.50762 | 17.26304 | 9 | 1.986019 | 0.696317 | 0.177693 | 0 | 0 | 0 | 0 | 0.125989 | 35.72428 | 0.992751 | 1156.54207 | 1838.277936 | 0.532183 | 71.496887 | 0 | 1.986019 | 51.432415 | 245.604179 | 97.430833 | 18.356241 | 6.046703 | 9.392054 | 3.146502 | 0.047407 | 71.800992 | 7.653371 | 19.588688 | 0.000633 | 0 | 0 | 0.02646 | 0.182157 | 0.001056 | 0.008867 | 0 | 3.2e-05 | 0.393368 | 0.124462 | 0.263797 | 0 | 2.50762 | 17.26304 | 0.10003 | 0.8403 | 0 | 0.003 | 37.2795 | 11.7953
D1-12 | D1 | 环氧酚醛 | 实测 | 0.808901 | 0.119575 | 0.059054 | 0.012471 | 0 | 0.147823 | 3.350112 | 2.51408 | 8.42245 | 9 | 1.984045 | 0.808901 | 0.119575 | 0 | 0 | 0 | 0 | 0.071525 | 36.000856 | 0.997613 | 1245.319733 | 2135.498227 | 0.531361 | 54.950361 | 0 | 1.984045 | 59.499694 | 249.883176 | 99.919183 | 18.439638 | 6.013706 | 8.937474 | 3.071757 | 0.024067 | 72.045116 | 7.353222 | 19.599951 | 0.000734 | 0 | 0 | 0.030738 | 0.102977 | 0.001052 | 0.009431 | 0 | 3.7e-05 | 0.398144 | 0.134217 | 0.293434 | 0 | 2.51408 | 8.42245 | 0.08608 | 0.7714 | 0 | 0.003 | 32.5642 | 10.9776
D1-13 | D1 | 环氧酚醛 | 实测 | 0.798475 | 0.112079 | 0.080126 | 0.00932 | 0 | 0.140367 | 2.889794 | 2.50686 | 7.24431 | 7 | 1.973796 | 0.798475 | 0.112079 | 0 | 0 | 0 | 0 | 0.089446 | 36.220286 | 0.999204 | 1244.265686 | 2107.973856 | 0.518579 | 59.143065 | 0 | 1.973796 | 58.705761 | 248.914561 | 98.855846 | 18.430562 | 5.89856 | 8.713774 | 3.035524 | 0.023849 | 72.197652 | 7.305132 | 19.482692 | 0.000726 | 0 | 0 | 0.030342 | 0.087682 | 0.001027 | 0.009251 | 0 | 3.6e-05 | 0.411933 | 0.166083 | 0.214839 | 0 | 2.50686 | 7.24431 | 0.08485 | 0.7643 | 0 | 0.003 | 34.0339 | 13.7218
D1-14 | D1 | 环氧酚醛 | 实测 | 0.836396 | 0.075384 | 0.042411 | 0.045809 | 0 | 0.090129 | 1.844484 | 2.55362 | 4.71011 | 10 | 1.968034 | 0.836396 | 0.075384 | 0 | 0 | 0 | 0 | 0.08822 | 35.805311 | 1.000449 | 1252.755047 | 2199.151774 | 13.627435 | 46.153411 | 0 | 1.968034 | 59.411276 | 248.586786 | 99.376038 | 18.467267 | 6.083992 | 8.794626 | 3.03442 | 0.020355 | 70.677574 | 7.209288 | 20.398062 | 0.000755 | 0 | 0 | 0.032137 | 0.059276 | 0.014119 | 0.009269 | 0 | 3.8e-05 | 0.390457 | 0.147883 | 0.550591 | 0 | 2.55362 | 4.71011 | 1.1219 | 0.7365 | 0 | 0.003 | 31.0257 | 11.7508
D1-15 | D1 | 环氧酚醛 | 实测 | 0.786711 | 0.117858 | 0.084576 | 0.010855 | 0 | 0.14981 | 3.884035 | 2.5061 | 9.73378 | 9 | 2.007515 | 0.786711 | 0.117858 | 0 | 0 | 0 | 0 | 0.095431 | 35.74496 | 0.996191 | 1237.459979 | 2076.917571 | 1.742276 | 59.861625 | 0 | 2.007515 | 57.29035 | 247.038005 | 98.039843 | 18.406477 | 5.982083 | 8.970726 | 3.07644 | 0.030967 | 71.846356 | 7.401765 | 19.701539 | 0.000716 | 0 | 0 | 0.029895 | 0.116113 | 0.002251 | 0.009189 | 0 | 3.6e-05 | 0.403059 | 0.148517 | 0.199809 | 0 | 2.5061 | 9.73378 | 0.18867 | 0.7703 | 0 | 0.003 | 33.7884 | 12.4502
D1-16 | D1 | 环氧酚醛 | 实测 | 0.887242 | 0.043806 | 0.049762 | 0.01919 | 0 | 0.049374 | 2.061112 | 2.62256 | 5.40539 | 10 | 1.949709 | 0.887242 | 0.043806 | 0 | 0 | 0 | 0 | 0.068952 | 36.043145 | 0.997002 | 1297.387877 | 2317.268396 | 2.302885 | 40.582186 | 0 | 1.949709 | 61.412255 | 248.508047 | 99.95712 | 18.400146 | 5.923332 | 8.671585 | 3.009741 | 0.018782 | 71.870169 | 7.338936 | 19.737957 | 0.000794 | 0 | 0 | 0.034708 | 0.071538 | 0.00279 | 0.009469 | 0 | 4e-05 | 0.391648 | 0.14984 | 0.380492 | 0 | 2.62256 | 5.40539 | 0.21082 | 0.7155 | 0 | 0.003 | 29.5929 | 11.3219
D1-17 | D1 | 环氧酚醛 | 实测 | 0.676841 | 0.148919 | 0.118895 | 0.055344 | 0 | 0.220021 | 7.35201 | 2.67245 | 19.64788 | 12 | 1.938201 | 0.676841 | 0.148919 | 0 | 0 | 0 | 0 | 0.174239 | 35.848179 | 0.990578 | 1117.835418 | 1760.983787 | 13.439642 | 67.191753 | 0 | 1.938201 | 46.41293 | 242.505574 | 97.03773 | 18.289672 | 6.132466 | 9.560729 | 3.142254 | 0.058377 | 70.285528 | 7.835769 | 20.290633 | 0.0006 | 0 | 0 | 0.026746 | 0.196636 | 0.013928 | 0.008378 | 0 | 3e-05 | 0.365234 | 0.111713 | 0.800641 | 0 | 2.67245 | 19.64788 | 1.39165 | 0.8371 | 0 | 0.003 | 36.4942 | 11.1624
D1-18 | D1 | 环氧酚醛 | 实测 | 0.67201 | 0.176918 | 0.136245 | 0.014827 | 0 | 0.263268 | 8.192841 | 2.61537 | 21.42731 | 11 | 1.897365 | 0.67201 | 0.176918 | 0 | 0 | 0 | 0 | 0.151072 | 36.078842 | 0.990101 | 1115.271589 | 1757.34422 | 0.516951 | 71.721899 | 0 | 1.897365 | 47.386496 | 243.404829 | 96.826287 | 18.287888 | 6.02805 | 9.544009 | 3.160609 | 0.057544 | 71.680926 | 7.846724 | 19.567121 | 0.000601 | 0 | 0 | 0.026201 | 0.214659 | 0.001029 | 0.008609 | 0 | 3e-05 | 0.380345 | 0.118273 | 0.35564 | 0 | 2.61537 | 21.42731 | 0.10276 | 0.8594 | 0 | 0.003 | 37.966 | 11.806
D1-19 | D1 | 环氧酚醛 | 实测 | 0.615636 | 0.203217 | 0.130553 | 0.050594 | 0 | 0.330093 | 7.602845 | 2.50154 | 19.01882 | 11 | 1.987562 | 0.615636 | 0.203217 | 0 | 0 | 0 | 0 | 0.181147 | 35.260264 | 0.994054 | 1087.206481 | 1625.28009 | 11.870803 | 78.360516 | 0 | 1.987562 | 46.273076 | 245.365108 | 97.371084 | 18.350622 | 6.063331 | 9.36767 | 3.126447 | 0.054247 | 70.789863 | 7.701019 | 19.922286 | 0.000561 | 0 | 0 | 0.023394 | 0.177862 | 0.01238 | 0.008301 | 0 | 2.8e-05 | 0.390259 | 0.135239 | 0.752829 | 0 | 2.50154 | 19.01882 | 1.32375 | 0.8876 | 0 | 0.003 | 41.7304 | 14.4611
D1-20 | D1 | 环氧酚醛 | 实测 | 0.768073 | 0.113911 | 0.071266 | 0.04675 | 0 | 0.148308 | 2.616906 | 2.6441 | 6.91936 | 10 | 1.955872 | 0.768073 | 0.113911 | 0 | 0 | 0 | 0 | 0.118016 | 36.167047 | 1.002229 | 1189.870296 | 2003.432155 | 15.320616 | 54.765792 | 0 | 1.955872 | 55.347777 | 247.827879 | 98.63569 | 18.465029 | 6.088769 | 8.903786 | 3.059202 | 0.02894 | 70.510718 | 7.251311 | 20.416876 | 0.000684 | 0 | 0 | 0.030149 | 0.078898 | 0.015819 | 0.008957 | 0 | 3.4e-05 | 0.395927 | 0.157372 | 0.50171 | 0 | 2.6441 | 6.91936 | 1.3873 | 0.7855 | 0 | 0.003 | 34.7228 | 13.8015
D1-21 | D1 | 环氧酚醛 | 实测 | 0.880352 | 0.051484 | 0.046625 | 0.021539 | 0 | 0.058481 | 1.564836 | 2.61012 | 4.08441 | 10 | 1.940373 | 0.880352 | 0.051484 | 0 | 0 | 0 | 0 | 0.068164 | 36.11098 | 0.999894 | 1288.455556 | 2303.265038 | 5.288245 | 41.286052 | 0 | 1.940373 | 61.697794 | 248.875072 | 99.61492 | 18.445035 | 5.958695 | 8.624862 | 3.010336 | 0.016081 | 71.599553 | 7.21119 | 19.939322 | 0.000788 | 0 | 0 | 0.034281 | 0.053643 | 0.005779 | 0.009476 | 0 | 3.9e-05 | 0.397614 | 0.159485 | 0.308642 | 0 | 2.61012 | 4.08441 | 0.44003 | 0.7215 | 0 | 0.003 | 30.2743 | 12.1432
D1-22 | D1 | 环氧酚醛 | 实测 | 0.654087 | 0.172761 | 0.130622 | 0.04253 | 0 | 0.264126 | 6.183604 | 2.59379 | 16.03897 | 11 | 1.989441 | 0.654087 | 0.172761 | 0 | 0 | 0 | 0 | 0.173152 | 35.026203 | 0.995777 | 1108.722761 | 1714.066289 | 13.934943 | 71.195248 | 0 | 1.989441 | 47.459718 | 243.407861 | 95.879351 | 18.374345 | 6.08684 | 9.312955 | 3.126232 | 0.051903 | 70.451017 | 7.558565 | 20.287837 | 0.000587 | 0 | 0 | 0.02536 | 0.156814 | 0.014434 | 0.008386 | 0 | 2.9e-05 | 0.395354 | 0.151839 | 0.459523 | 0 | 2.59379 | 16.03897 | 1.4763 | 0.8577 | 0 | 0.003 | 40.4368 | 15.5301
D1-23 | D1 | 环氧酚醛 | 实测 | 0.657048 | 0.175893 | 0.132607 | 0.034452 | 0 | 0.267702 | 6.083087 | 2.60268 | 15.83233 | 13 | 1.960247 | 0.657048 | 0.175893 | 0 | 0 | 0 | 0 | 0.167059 | 35.675402 | 0.996398 | 1111.828465 | 1720.007852 | 9.124598 | 73.077051 | 0 | 1.960247 | 48.202395 | 244.944111 | 96.836867 | 18.364213 | 5.997958 | 9.187583 | 3.105084 | 0.049172 | 71.097566 | 7.585984 | 19.870239 | 0.000589 | 0 | 0 | 0.025547 | 0.155402 | 0.009628 | 0.008447 | 0 | 2.9e-05 | 0.399937 | 0.156253 | 0.468689 | 0 | 2.60268 | 15.83233 | 0.98094 | 0.8606 | 0 | 0.003 | 40.7456 | 15.9191
D1-24 | D1 | 环氧酚醛 | 实测 | 0.660449 | 0.172554 | 0.132864 | 0.034134 | 0 | 0.261268 | 6.09981 | 2.57819 | 15.72647 | 13 | 1.953165 | 0.660449 | 0.172554 | 0 | 0 | 0 | 0 | 0.166997 | 35.465172 | 0.995677 | 1113.395614 | 1731.342528 | 8.821433 | 71.935106 | 0 | 1.953165 | 48.138123 | 244.720937 | 96.741218 | 18.357452 | 5.991149 | 9.185374 | 3.103324 | 0.049325 | 71.120957 | 7.598631 | 19.855924 | 0.000595 | 0 | 0 | 0.025582 | 0.156048 | 0.009323 | 0.008449 | 0 | 3e-05 | 0.39873 | 0.155886 | 0.473804 | 0 | 2.57819 | 15.72647 | 0.9396 | 0.8515 | 0 | 0.003 | 40.184 | 15.7102
D2-1 | D2 | 环氧酚醛 | 实测 | 0.655734 | 0.175471 | 0.134918 | 0.033877 | 0 | 0.267595 | 6.124006 | 2.58923 | 15.85646 | 13 | 1.952818 | 0.655734 | 0.175471 | 0 | 0 | 0 | 0 | 0.168794 | 35.409564 | 0.995978 | 1108.239562 | 1718.361155 | 9.239061 | 72.240868 | 0 | 1.952818 | 47.869894 | 244.581373 | 96.565102 | 18.361862 | 5.996985 | 9.193028 | 3.106324 | 0.049772 | 71.072663 | 7.586606 | 19.889533 | 0.000589 | 0 | 0 | 0.025424 | 0.1557 | 0.009742 | 0.00843 | 0 | 2.9e-05 | 0.39979 | 0.157734 | 0.449234 | 0 | 2.58923 | 15.85646 | 0.99208 | 0.8585 | 0 | 0.003 | 40.7146 | 16.0636
D2-2 | D2 | 环氧酚醛 | 实测 | 0.646782 | 0.188755 | 0.112058 | 0.052405 | 0 | 0.291837 | 6.530337 | 2.50914 | 16.38553 | 11 | 1.948624 | 0.646782 | 0.188755 | 0 | 0 | 0 | 0 | 0.164463 | 35.832403 | 0.995595 | 1103.172475 | 1707.505143 | 11.349642 | 74.226173 | 0 | 1.948624 | 48.266921 | 246.953962 | 98.479969 | 18.367656 | 6.057038 | 9.263669 | 3.106847 | 0.047891 | 70.914193 | 7.649917 | 19.870506 | 0.000588 | 0 | 0 | 0.024578 | 0.160501 | 0.011859 | 0.008473 | 0 | 2.9e-05 | 0.387288 | 0.131862 | 0.820355 | 0 | 2.50914 | 16.38553 | 1.21073 | 0.865 | 0 | 0.003 | 39.5382 | 13.4618
D2-3 | D2 | 环氧酚醛 | 实测 | 0.680198 | 0.151431 | 0.110422 | 0.057949 | 0 | 0.222627 | 4.256628 | 2.5023 | 10.65136 | 9 | 2.006611 | 0.680198 | 0.151431 | 0 | 0 | 0 | 0 | 0.168371 | 34.617808 | 0.997425 | 1139.02351 | 1795.723582 | 15.335038 | 67.086251 | 0 | 2.006611 | 50.184588 | 246.487801 | 97.720897 | 18.394205 | 5.978907 | 8.916124 | 3.048115 | 0.040248 | 70.663774 | 7.466274 | 20.062803 | 0.00062 | 0 | 0 | 0.025848 | 0.110023 | 0.015824 | 0.00844 | 0 | 3.1e-05 | 0.401726 | 0.167187 | 0.78246 | 0 | 2.5023 | 10.65136 | 1.53193 | 0.8171 | 0 | 0.003 | 38.8911 | 16.1854
D2-4 | D2 | 环氧酚醛 | 实测 | 0.855737 | 0.095442 | 0.033411 | 0.015411 | 0 | 0.111531 | 2.203665 | 2.51104 | 5.53349 | 8 | 2.000842 | 0.855737 | 0.095442 | 0 | 0 | 0 | 0 | 0.048822 | 36.097255 | 0.999172 | 1288.073038 | 2259.145299 | 0.53108 | 48.408055 | 0 | 2.000842 | 63.10632 | 251.974514 | 101.276353 | 18.47015 | 5.999624 | 8.751191 | 3.038513 | 0.014245 | 72.158897 | 7.248511 | 19.575758 | 0.000777 | 0 | 0 | 0.032518 | 0.071659 | 0.001051 | 0.009667 | 0 | 3.9e-05 | 0.399018 | 0.134834 | 0.365838 | 0 | 2.51104 | 5.53349 | 0.08118 | 0.7465 | 0 | 0.003 | 30.8122 | 10.4119
D2-5 | D2 | 环氧酚醛 | 实测 | 0.754958 | 0.120242 | 0.085594 | 0.039207 | 0 | 0.159269 | 5.082631 | 2.52449 | 12.83105 | 10 | 1.894917 | 0.754958 | 0.120242 | 0 | 0 | 0 | 0 | 0.124801 | 35.663665 | 0.991938 | 1182.456234 | 1990.969911 | 5.1168 | 57.62765 | 0 | 1.894917 | 52.775815 | 246.802188 | 99.22977 | 18.328448 | 5.991475 | 9.125097 | 3.072954 | 0.039378 | 71.477433 | 7.678026 | 19.670618 | 0.000684 | 0 | 0 | 0.028772 | 0.146239 | 0.005612 | 0.008889 | 0 | 3.4e-05 | 0.375527 | 0.121858 | 0.76077 | 0 | 2.52449 | 12.83105 | 0.4924 | 0.7799 | 0 | 0.003 | 32.9487 | 10.6918
D2-6 | D2 | 环氧酚醛 | 实测 | 0.673128 | 0.161192 | 0.117323 | 0.048357 | 0 | 0.239467 | 7.325725 | 2.50724 | 18.36735 | 10 | 1.991073 | 0.673128 | 0.161192 | 0 | 0 | 0 | 0 | 0.16568 | 35.01816 | 0.989558 | 1137.608539 | 1777.057743 | 9.284738 | 70.368292 | 0 | 1.991073 | 48.120078 | 244.17779 | 97.53285 | 18.299041 | 6.054632 | 9.40962 | 3.120047 | 0.053648 | 70.905427 | 7.809733 | 19.896858 | 0.000612 | 0 | 0 | 0.025579 | 0.187384 | 0.00978 | 0.008466 | 0 | 3.1e-05 | 0.376855 | 0.118336 | 0.808508 | 0 | 2.50724 | 18.36735 | 0.95864 | 0.8298 | 0 | 0.003 | 36.9393 | 11.5993
D2-7 | D2 | 环氧酚醛 | 实测 | 0.860065 | 0.056938 | 0.04899 | 0.034007 | 0 | 0.066202 | 2.508065 | 2.50838 | 6.29118 | 8 | 1.965993 | 0.860065 | 0.056938 | 0 | 0 | 0 | 0 | 0.082997 | 35.316743 | 0.997259 | 1270.480469 | 2270.571987 | 14.754072 | 43.656026 | 0 | 1.965993 | 58.815635 | 244.02413 | 96.482085 | 18.451309 | 6.196573 | 9.079062 | 3.089199 | 0.026976 | 70.149186 | 7.214072 | 20.897459 | 0.000782 | 0 | 0 | 0.032682 | 0.08197 | 0.015238 | 0.009326 | 0 | 3.9e-05 | 0.382645 | 0.139362 | 0.205212 | 0 | 2.50838 | 6.29118 | 1.16951 | 0.7158 | 0 | 0.003 | 29.368 | 10.696
D2-8 | D2 | 环氧酚醛 | 实测 | 0.658074 | 0.185951 | 0.102818 | 0.053157 | 0 | 0.282569 | 6.997559 | 2.50268 | 17.51265 | 11 | 2.017836 | 0.658074 | 0.185951 | 0 | 0 | 0 | 0 | 0.155975 | 35.332334 | 0.993371 | 1124.054496 | 1737.314149 | 12.481415 | 72.358213 | 0 | 2.017836 | 49.013389 | 246.094005 | 98.235412 | 18.367076 | 6.153607 | 9.46215 | 3.140168 | 0.050176 | 70.598621 | 7.678157 | 20.115508 | 0.0006 | 0 | 0 | 0.025007 | 0.174987 | 0.012994 | 0.00856 | 0 | 3e-05 | 0.380171 | 0.11291 | 0.789369 | 0 | 2.50268 | 17.51265 | 1.30044 | 0.8567 | 0 | 0.003 | 38.0475 | 11.3
D2-9 | D2 | 环氧酚醛 | 实测 | 0.779801 | 0.123226 | 0.088103 | 0.008869 | 0 | 0.158022 | 4.068483 | 2.50572 | 10.19448 | 7 | 1.953997 | 0.779801 | 0.123226 | 0 | 0 | 0 | 0 | 0.096973 | 36.110336 | 0.99656 | 1218.983172 | 2058.675497 | 0.520222 | 60.604541 | 0 | 1.953997 | 56.453169 | 247.217609 | 98.161187 | 18.399432 | 5.964286 | 8.972363 | 3.076656 | 0.031727 | 71.994797 | 7.428217 | 19.594134 | 0.00071 | 0 | 0 | 0.029632 | 0.120559 | 0.001031 | 0.009172 | 0 | 3.5e-05 | 0.401504 | 0.148278 | 0.203997 | 0 | 2.50572 | 10.19448 | 0.08714 | 0.7756 | 0 | 0.003 | 33.9512 | 12.5384
D2-10 | D2 | 环氧酚醛 | 实测 | 0.722405 | 0.133596 | 0.131406 | 0.012593 | 0 | 0.184933 | 7.377444 | 2.50686 | 18.49422 | 8 | 1.979961 | 0.722405 | 0.133596 | 0 | 0 | 0 | 0 | 0.143999 | 34.358519 | 0.986129 | 1175.256362 | 1907.148489 | 1.562473 | 64.24989 | 0 | 1.979961 | 49.389509 | 240.755289 | 95.199628 | 18.268977 | 6.022777 | 9.491338 | 3.147197 | 0.055731 | 71.438896 | 7.811104 | 19.815046 | 0.000657 | 0 | 0 | 0.027451 | 0.202521 | 0.002055 | 0.008691 | 0 | 3.3e-05 | 0.381147 | 0.124531 | 0.251862 | 0 | 2.50686 | 18.49422 | 0.18763 | 0.7937 | 0 | 0.003 | 34.8063 | 11.3722
D2-11 | D2 | 环氧酚醛 | 实测 | 0.70885 | 0.160966 | 0.084117 | 0.046067 | 0 | 0.227081 | 5.552085 | 2.53892 | 14.0963 | 11 | 1.962537 | 0.70885 | 0.160966 | 0 | 0 | 0 | 0 | 0.130184 | 36.04628 | 0.99518 | 1153.023814 | 1866.306114 | 8.684951 | 65.666631 | 0 | 1.962537 | 52.054938 | 248.158209 | 99.640658 | 18.379628 | 6.089397 | 9.255676 | 3.104959 | 0.040949 | 71.118213 | 7.613938 | 19.859983 | 0.000641 | 0 | 0 | 0.027137 | 0.150666 | 0.009198 | 0.008826 | 0 | 3.2e-05 | 0.380627 | 0.115719 | 0.777576 | 0 | 2.53892 | 14.0963 | 0.8606 | 0.8258 | 0 | 0.003 | 35.6115 | 10.8267
D2-12 | D2 | 环氧酚醛 | 实测 | 0.661878 | 0.184413 | 0.142885 | 0.010825 | 0 | 0.27862 | 5.704635 | 2.63762 | 15.04666 | 12 | 1.885456 | 0.661878 | 0.184413 | 0 | 0 | 0 | 0 | 0.15371 | 36.02283 | 0.998239 | 1101.261474 | 1727.067506 | 1.865046 | 72.027947 | 0 | 1.885456 | 48.844224 | 246.120852 | 97.038673 | 18.375162 | 5.895631 | 9.040504 | 3.093879 | 0.045645 | 71.981303 | 7.534245 | 19.408384 | 0.00059 | 0 | 0 | 0.025956 | 0.148068 | 0.00238 | 0.008581 | 0 | 3e-05 | 0.411509 | 0.172449 | 0.196812 | 0 | 2.63762 | 15.04666 | 0.2419 | 0.872 | 0 | 0.003 | 41.8175 | 17.5243
D2-13 | D2 | 环氧酚醛 | 实测 | 0.606972 | 0.208701 | 0.143948 | 0.040379 | 0 | 0.34384 | 7.617135 | 2.50762 | 19.10088 | 12 | 1.93566 | 0.606972 | 0.208701 | 0 | 0 | 0 | 0 | 0.184327 | 35.434051 | 0.993928 | 1075.504268 | 1602.406181 | 5.393534 | 80.072572 | 0 | 1.93566 | 45.87638 | 246.838135 | 98.215784 | 18.321762 | 5.90172 | 9.154167 | 3.088411 | 0.052379 | 71.703734 | 7.762417 | 19.29461 | 0.000552 | 0 | 0 | 0.023065 | 0.175689 | 0.005904 | 0.008267 | 0 | 2.8e-05 | 0.398327 | 0.149718 | 0.781825 | 0 | 2.50762 | 19.10088 | 0.64183 | 0.8988 | 0 | 0.003 | 43.3061 | 16.2773
D2-14 | D2 | 环氧酚醛 | 实测 | 0.664289 | 0.153893 | 0.127675 | 0.054144 | 0 | 0.231665 | 8.305634 | 2.51294 | 20.87156 | 9 | 1.968659 | 0.664289 | 0.153893 | 0 | 0 | 0 | 0 | 0.181818 | 34.67333 | 0.986873 | 1120.644309 | 1753.723757 | 12.57343 | 69.703666 | 0 | 1.968659 | 45.464992 | 241.101125 | 95.989453 | 18.263516 | 6.118704 | 9.614696 | 3.148478 | 0.061732 | 70.334405 | 7.89995 | 20.237368 | 0.000603 | 0 | 0 | 0.025243 | 0.209659 | 0.013057 | 0.008302 | 0 | 3e-05 | 0.36557 | 0.110261 | 0.808639 | 0 | 2.51294 | 20.87156 | 1.29983 | 0.8265 | 0 | 0.003 | 36.3925 | 10.9765
D2-15 | D2 | 环氧酚醛 | 实测 | 0.631257 | 0.179826 | 0.138291 | 0.050627 | 0 | 0.28487 | 5.230076 | 2.50648 | 13.10908 | 10 | 1.966169 | 0.631257 | 0.179826 | 0 | 0 | 0 | 0 | 0.188918 | 34.968514 | 0.997083 | 1102.914968 | 1666.51737 | 10.265767 | 75.693368 | 0 | 1.966169 | 47.726864 | 247.195186 | 97.982104 | 18.357977 | 5.839937 | 8.815963 | 3.030548 | 0.044243 | 71.39755 | 7.576514 | 19.488659 | 0.000574 | 0 | 0 | 0.023988 | 0.125458 | 0.010759 | 0.008226 | 0 | 2.9e-05 | 0.41071 | 0.181199 | 0.823045 | 0 | 2.50648 | 13.10908 | 1.1242 | 0.8595 | 0 | 0.003 | 42.9151 | 18.9335
D2-16 | D2 | 环氧酚醛 | 实测 | 0.653314 | 0.166271 | 0.132641 | 0.047774 | 0 | 0.254504 | 5.552102 | 2.5099 | 13.93522 | 10 | 1.948566 | 0.653314 | 0.166271 | 0 | 0 | 0 | 0 | 0.180415 | 34.977745 | 0.9964 | 1106.761286 | 1724.747774 | 13.748121 | 71.855786 | 0 | 1.948566 | 47.43452 | 244.241464 | 96.197824 | 18.368427 | 5.989683 | 9.085193 | 3.081958 | 0.048164 | 70.681405 | 7.53996 | 20.073689 | 0.000593 | 0 | 0 | 0.024826 | 0.137836 | 0.014239 | 0.008315 | 0 | 3e-05 | 0.400292 | 0.167542 | 0.598417 | 0 | 2.5099 | 13.93522 | 1.43953 | 0.8406 | 0 | 0.003 | 40.4695 | 16.9385
D2-17 | D2 | 环氧酚醛 | 实测 | 0.653043 | 0.182985 | 0.109282 | 0.05469 | 0 | 0.280204 | 5.365927 | 2.57415 | 13.8127 | 12 | 1.955993 | 0.653043 | 0.182985 | 0 | 0 | 0 | 0 | 0.163971 | 36.289327 | 0.999154 | 1107.19852 | 1713.598941 | 13.028119 | 73.788004 | 0 | 1.955993 | 49.241498 | 247.977507 | 98.843967 | 18.39899 | 6.028178 | 9.093463 | 3.081956 | 0.043223 | 70.869548 | 7.537881 | 19.908164 | 0.000588 | 0 | 0 | 0.025229 | 0.135379 | 0.013537 | 0.008478 | 0 | 2.9e-05 | 0.395673 | 0.147947 | 0.803685 | 0 | 2.57415 | 13.8127 | 1.38113 | 0.865 | 0 | 0.003 | 40.3705 | 15.095
D2-18 | D2 | 环氧酚醛 | 实测 | 0.699459 | 0.137814 | 0.124351 | 0.038376 | 0 | 0.197029 | 4.737281 | 2.50724 | 11.8775 | 9 | 1.957066 | 0.699459 | 0.137814 | 0 | 0 | 0 | 0 | 0.162727 | 34.489876 | 0.993029 | 1158.44956 | 1846.57267 | 4.1799 | 65.211492 | 0 | 1.957066 | 50.584544 | 246.995897 | 98.528252 | 18.315552 | 5.780515 | 8.757182 | 3.012446 | 0.040134 | 71.9612 | 7.648468 | 19.228771 | 0.000636 | 0 | 0 | 0.026579 | 0.125914 | 0.004665 | 0.0085 | 0 | 3.2e-05 | 0.402939 | 0.170728 | 0.78183 | 0 | 2.50724 | 11.8775 | 0.44004 | 0.8018 | 0 | 0.003 | 38.0092 | 16.1048
D2-19 | D2 | 环氧酚醛 | 实测 | 0.676049 | 0.172569 | 0.096418 | 0.054964 | 0 | 0.255261 | 6.216953 | 2.5099 | 15.60393 | 9 | 1.983419 | 0.676049 | 0.172569 | 0 | 0 | 0 | 0 | 0.151382 | 35.527124 | 0.994618 | 1127.907318 | 1784.769703 | 13.118577 | 69.286796 | 0 | 1.983419 | 49.657114 | 246.430123 | 98.418526 | 18.375896 | 6.136325 | 9.362416 | 3.12216 | 0.046714 | 70.581064 | 7.629171 | 20.142272 | 0.000614 | 0 | 0 | 0.02569 | 0.159713 | 0.013627 | 0.008609 | 0 | 3.1e-05 | 0.380105 | 0.11844 | 0.806039 | 0 | 2.5099 | 15.60393 | 1.33133 | 0.8411 | 0 | 0.003 | 37.1363 | 11.5716
D2-20 | D2 | 环氧酚醛 | 实测 | 0.758153 | 0.114492 | 0.075218 | 0.052136 | 0 | 0.151015 | 3.000929 | 2.50876 | 7.52861 | 9 | 1.925586 | 0.758153 | 0.114492 | 0 | 0 | 0 | 0 | 0.127354 | 35.476229 | 0.998628 | 1185.462506 | 2001.525034 | 13.002756 | 56.135852 | 0 | 1.925586 | 54.425701 | 248.092042 | 98.999196 | 18.419442 | 6.00333 | 8.827687 | 3.033153 | 0.029754 | 70.874139 | 7.375746 | 20.07361 | 0.000689 | 0 | 0 | 0.02881 | 0.086456 | 0.013494 | 0.008864 | 0 | 3.4e-05 | 0.3924 | 0.154863 | 0.737827 | 0 | 2.50876 | 7.52861 | 1.17502 | 0.7719 | 0 | 0.003 | 34.1702 | 13.4855
D2-21 | D2 | 环氧酚醛 | 实测 | 0.612721 | 0.185237 | 0.14299 | 0.059053 | 0 | 0.302319 | 9.38978 | 2.50762 | 23.546 | 10 | 1.983844 | 0.612721 | 0.185237 | 0 | 0 | 0 | 0 | 0.202043 | 34.691643 | 0.98821 | 1081.038032 | 1617.582173 | 15.10441 | 77.097493 | 0 | 1.983844 | 43.087465 | 240.899053 | 95.495636 | 18.275376 | 6.141226 | 9.684299 | 3.164875 | 0.066503 | 70.101578 | 7.900371 | 20.311606 | 0.000557 | 0 | 0 | 0.023283 | 0.218626 | 0.015594 | 0.008091 | 0 | 2.8e-05 | 0.370817 | 0.115833 | 0.821727 | 0 | 2.50762 | 23.546 | 1.67945 | 0.8714 | 0 | 0.003 | 39.937 | 12.4752
D2-22 | D2 | 环氧酚醛 | 实测 | 0.698053 | 0.177423 | 0.082311 | 0.042213 | 0 | 0.254168 | 4.792972 | 2.50724 | 12.01713 | 9 | 1.993705 | 0.698053 | 0.177423 | 0 | 0 | 0 | 0 | 0.124524 | 35.954613 | 0.997663 | 1160.311839 | 1842.86077 | 6.322048 | 68.408485 | 0 | 1.993705 | 53.80766 | 250.961035 | 100.765023 | 18.416367 | 6.008792 | 9.025042 | 3.073254 | 0.034236 | 71.63997 | 7.516504 | 19.51587 | 0.000635 | 0 | 0 | 0.026526 | 0.127138 | 0.006846 | 0.008882 | 0 | 3.2e-05 | 0.396023 | 0.131553 | 0.785548 | 0 | 2.50724 | 12.01713 | 0.64708 | 0.8395 | 0 | 0.003 | 37.4321 | 12.4344
D2-23 | D2 | 环氧酚醛 | 实测 | 0.674504 | 0.175015 | 0.136986 | 0.013494 | 0 | 0.259473 | 8.310608 | 2.50724 | 20.83669 | 9 | 1.989573 | 0.674504 | 0.175015 | 0 | 0 | 0 | 0 | 0.15048 | 34.660397 | 0.987635 | 1138.962564 | 1780.691065 | 0.518401 | 71.500204 | 0 | 1.989573 | 48.1835 | 242.715948 | 96.151503 | 18.286894 | 6.026988 | 9.539378 | 3.160519 | 0.057363 | 71.663464 | 7.833572 | 19.596606 | 0.000613 | 0 | 0 | 0.025631 | 0.213011 | 0.001028 | 0.008618 | 0 | 3.1e-05 | 0.385675 | 0.12036 | 0.32202 | 0 | 2.50724 | 20.83669 | 0.10058 | 0.843 | 0 | 0.003 | 37.7267 | 11.7736
D2-24 | D2 | 环氧酚醛 | 实测 | 0.751286 | 0.139102 | 0.072465 | 0.037147 | 0 | 0.185151 | 3.311113 | 2.49774 | 8.2703 | 10 | 1.980455 | 0.751286 | 0.139102 | 0 | 0 | 0 | 0 | 0.109613 | 35.818722 | 1.000185 | 1191.260864 | 1983.394674 | 10.033547 | 60.476169 | 0 | 1.980455 | 55.842039 | 248.998914 | 99.066979 | 18.458498 | 6.058784 | 8.940199 | 3.068671 | 0.028863 | 71.122757 | 7.310435 | 20.024917 | 0.000686 | 0 | 0 | 0.028549 | 0.094529 | 0.010546 | 0.009041 | 0 | 3.4e-05 | 0.399969 | 0.148318 | 0.494342 | 0 | 2.49774 | 8.2703 | 0.92263 | 0.791 | 0 | 0.003 | 34.9933 | 12.9763
D3-1 | D3 | 环氧酚醛 | 实测 | 0.764087 | 0.128775 | 0.093949 | 0.01319 | 0 | 0.168534 | 3.55678 | 2.50952 | 8.92581 | 7 | 1.940703 | 0.764087 | 0.128775 | 0 | 0 | 0 | 0 | 0.107139 | 35.997223 | 0.99814 | 1205.567037 | 2017.188476 | 0.51776 | 61.804929 | 0 | 1.940703 | 56.074395 | 248.557966 | 98.756335 | 18.404917 | 5.877866 | 8.769686 | 3.040669 | 0.02899 | 72.220525 | 7.398704 | 19.375217 | 0.000694 | 0 | 0 | 0.029035 | 0.103272 | 0.001026 | 0.009067 | 0 | 3.5e-05 | 0.409553 | 0.165109 | 0.312392 | 0 | 2.50952 | 8.92581 | 0.08866 | 0.7837 | 0 | 0.003 | 35.3977 | 14.2704
D3-2 | D3 | 环氧酚醛 | 实测 | 0.881553 | 0.051754 | 0.031212 | 0.035481 | 0 | 0.058708 | 1.9553 | 2.51142 | 4.91058 | 8 | 2 | 0.881553 | 0.051754 | 0 | 0 | 0 | 0 | 0.066693 | 35.716153 | 0.999474 | 1293.943351 | 2327.29892 | 16.010738 | 42.530345 | 0 | 2 | 61.171535 | 245.270842 | 97.105109 | 18.49085 | 6.241537 | 9.041923 | 3.087342 | 0.021491 | 70.032546 | 7.111645 | 21.027878 | 0.0008 | 0 | 0 | 0.033499 | 0.065501 | 0.0165 | 0.009493 | 0 | 4e-05 | 0.38467 | 0.136345 | 0.186741 | 0 | 2.51142 | 4.91058 | 1.23701 | 0.7117 | 0 | 0.003 | 28.8387 | 10.2218
D3-3 | D3 | 环氧酚醛 | 实测 | 0.677653 | 0.157653 | 0.122143 | 0.042551 | 0 | 0.232646 | 4.641285 | 2.54904 | 11.83082 | 11 | 1.955918 | 0.677653 | 0.157653 | 0 | 0 | 0 | 0 | 0.164694 | 35.095714 | 0.996127 | 1138.045939 | 1782.45102 | 6.43448 | 68.567449 | 0 | 1.955918 | 50.364388 | 248.136367 | 98.963265 | 18.352143 | 5.824224 | 8.777163 | 3.022194 | 0.039478 | 71.772449 | 7.583163 | 19.331224 | 0.000612 | 0 | 0 | 0.026011 | 0.120723 | 0.006929 | 0.008476 | 0 | 3.1e-05 | 0.406234 | 0.171536 | 0.788265 | 0 | 2.54904 | 11.83082 | 0.67907 | 0.8306 | 0 | 0.003 | 39.8109 | 16.8105
D3-4 | D3 | 环氧酚醛 | 实测 | 0.670794 | 0.181043 | 0.121068 | 0.027096 | 0 | 0.269894 | 7.928414 | 2.5118 | 19.91459 | 10 | 1.902679 | 0.670794 | 0.181043 | 0 | 0 | 0 | 0 | 0.148163 | 35.828598 | 0.990783 | 1115.132738 | 1770.895068 | 3.935356 | 71.651106 | 0 | 1.902679 | 47.934341 | 244.418936 | 97.295109 | 18.3151 | 6.076629 | 9.52874 | 3.155561 | 0.054303 | 71.374366 | 7.793383 | 19.723463 | 0.000609 | 0 | 0 | 0.02549 | 0.202097 | 0.004449 | 0.00864 | 0 | 3e-05 | 0.377446 | 0.112451 | 0.512482 | 0 | 2.5118 | 19.91459 | 0.43844 | 0.8514 | 0 | 0.003 | 37.1935 | 11.0809
D3-5 | D3 | 环氧酚醛 | 实测 | 0.713999 | 0.138091 | 0.130068 | 0.017842 | 0 | 0.193405 | 7.277559 | 2.67446 | 19.46354 | 10 | 1.865921 | 0.713999 | 0.138091 | 0 | 0 | 0 | 0 | 0.14791 | 36.228568 | 0.989114 | 1139.168201 | 1857.124155 | 0.498131 | 64.415857 | 0 | 1.865921 | 48.13239 | 242.719215 | 97.020693 | 18.256641 | 5.983625 | 9.444341 | 3.132654 | 0.055541 | 71.664802 | 7.879645 | 19.584248 | 0.000633 | 0 | 0 | 0.028235 | 0.205485 | 0.000994 | 0.008648 | 0 | 3.2e-05 | 0.373264 | 0.120086 | 0.430215 | 0 | 2.67446 | 19.46354 | 0.09415 | 0.8191 | 0 | 0.003 | 35.3556 | 11.3745
D3-6 | D3 | 环氧酚醛 | 实测 | 0.694424 | 0.150703 | 0.129651 | 0.025221 | 0 | 0.217019 | 7.849365 | 2.56946 | 20.16863 | 11 | 1.990672 | 0.694424 | 0.150703 | 0 | 0 | 0 | 0 | 0.154872 | 34.903804 | 0.98889 | 1142.922585 | 1823.416363 | 9.829734 | 67.393121 | 0 | 1.990672 | 47.577071 | 239.330089 | 94.175508 | 18.310568 | 6.202011 | 9.753163 | 3.19826 | 0.060988 | 70.3605 | 7.740386 | 20.502658 | 0.000625 | 0 | 0 | 0.026779 | 0.210199 | 0.010326 | 0.008576 | 0 | 3.1e-05 | 0.375343 | 0.115207 | 0.205836 | 0 | 2.56946 | 20.16863 | 0.99081 | 0.8229 | 0 | 0.003 | 36.0142 | 11.0541
D3-7 | D3 | 环氧酚醛 | 实测 | 0.671954 | 0.182428 | 0.116026 | 0.029591 | 0 | 0.271489 | 5.14854 | 2.51104 | 12.92819 | 10 | 1.911633 | 0.671954 | 0.182428 | 0 | 0 | 0 | 0 | 0.145617 | 36.003966 | 0.99777 | 1124.176703 | 1773.959732 | 2.553183 | 72.236831 | 0 | 1.911633 | 50.911226 | 249.492017 | 99.455257 | 18.379967 | 5.866046 | 8.883689 | 3.052278 | 0.038192 | 72.144905 | 7.558979 | 19.173785 | 0.00061 | 0 | 0 | 0.025534 | 0.131464 | 0.003069 | 0.008666 | 0 | 3.1e-05 | 0.40616 | 0.159591 | 0.63555 | 0 | 2.51104 | 12.92819 | 0.30182 | 0.8522 | 0 | 0.003 | 39.9418 | 15.6942
D3-8 | D3 | 环氧酚醛 | 实测 | 0.691324 | 0.159158 | 0.138307 | 0.011211 | 0 | 0.230221 | 4.858063 | 2.50724 | 12.18033 | 8 | 1.978521 | 0.691324 | 0.159158 | 0 | 0 | 0 | 0 | 0.149518 | 34.499476 | 0.995366 | 1154.879935 | 1825.096396 | 0.511106 | 68.812762 | 0 | 1.978521 | 51.261735 | 246.16118 | 96.946039 | 18.360991 | 5.803908 | 8.819352 | 3.04979 | 0.040386 | 72.250943 | 7.511106 | 19.238055 | 0.000629 | 0 | 0 | 0.02627 | 0.127623 | 0.001013 | 0.008631 | 0 | 3.1e-05 | 0.419758 | 0.184642 | 0.264564 | 0 | 2.50724 | 12.18033 | 0.09672 | 0.8237 | 0 | 0.003 | 40.0617 | 17.6222
D3-9 | D3 | 环氧酚醛 | 实测 | 0.6062 | 0.213133 | 0.148844 | 0.031823 | 0 | 0.351589 | 6.927375 | 2.5118 | 17.40018 | 9 | 1.974367 | 0.6062 | 0.213133 | 0 | 0 | 0 | 0 | 0.180668 | 34.728999 | 0.993977 | 1088.650743 | 1600.366838 | 0.521735 | 79.403155 | 0 | 1.974367 | 47.332172 | 248.906392 | 99.213775 | 18.323056 | 5.770415 | 8.909162 | 3.049285 | 0.047384 | 72.466067 | 7.740554 | 18.796038 | 0.00055 | 0 | 0 | 0.023036 | 0.159576 | 0.001036 | 0.008303 | 0 | 2.8e-05 | 0.412366 | 0.166148 | 0.781823 | 0 | 2.5118 | 17.40018 | 0.11294 | 0.9054 | 0 | 0.003 | 44.9644 | 18.1168
D3-10 | D3 | 环氧酚醛 | 实测 | 0.543867 | 0.214021 | 0.18424 | 0.057872 | 0 | 0.393518 | 8.90115 | 2.67486 | 23.80933 | 12 | 1.928445 | 0.543867 | 0.214021 | 0 | 0 | 0 | 0 | 0.242112 | 34.880634 | 0.993563 | 1012.6092 | 1414.043786 | 14.206013 | 83.838941 | 0 | 1.928445 | 39.694462 | 242.497642 | 95.675225 | 18.282083 | 5.918971 | 9.270275 | 3.101079 | 0.066418 | 70.668303 | 7.836929 | 19.799823 | 0.000483 | 0 | 0 | 0.02153 | 0.19164 | 0.014693 | 0.007675 | 0 | 2.4e-05 | 0.397519 | 0.170232 | 0.833065 | 0 | 2.67486 | 23.80933 | 1.82541 | 0.9536 | 0 | 0.003 | 49.3877 | 21.1496
D3-11 | D3 | 环氧酚醛 | 实测 | 0.639284 | 0.179681 | 0.157813 | 0.023222 | 0 | 0.281066 | 9.230003 | 2.51066 | 23.1734 | 9 | 1.979971 | 0.639284 | 0.179681 | 0 | 0 | 0 | 0 | 0.181035 | 34.095501 | 0.98691 | 1103.194794 | 1687.709724 | 6.627044 | 73.948137 | 0 | 1.979971 | 44.565747 | 239.477504 | 94.023029 | 18.272724 | 6.080426 | 9.67462 | 3.182013 | 0.065987 | 70.882245 | 7.853314 | 20.037639 | 0.000581 | 0 | 0 | 0.024293 | 0.224223 | 0.007124 | 0.008306 | 0 | 2.9e-05 | 0.383582 | 0.128705 | 0.297533 | 0 | 2.51066 | 23.1734 | 0.73627 | 0.8584 | 0 | 0.003 | 39.6432 | 13.3017
D3-12 | D3 | 环氧酚醛 | 实测 | 0.604229 | 0.222405 | 0.115122 | 0.058244 | 0 | 0.36808 | 5.360676 | 2.5351 | 13.58985 | 11 | 1.993027 | 0.604229 | 0.222405 | 0 | 0 | 0 | 0 | 0.173366 | 35.719624 | 1.002088 | 1072.801422 | 1591.468417 | 15.700456 | 79.028712 | 0 | 1.993027 | 48.401787 | 249.387239 | 98.853158 | 18.454188 | 6.05602 | 9.068417 | 3.090092 | 0.042581 | 70.72719 | 7.425668 | 19.960623 | 0.000547 | 0 | 0 | 0.023107 | 0.123871 | 0.016223 | 0.008376 | 0 | 2.7e-05 | 0.408266 | 0.159012 | 0.777049 | 0 | 2.5351 | 13.58985 | 1.77985 | 0.9189 | 0 | 0.003 | 44.7909 | 17.4452
D3-13 | D3 | 环氧酚醛 | 实测 | 0.604994 | 0.199561 | 0.156027 | 0.039418 | 0 | 0.329856 | 9.807626 | 2.5137 | 24.65343 | 10 | 1.99968 | 0.604994 | 0.199561 | 0 | 0 | 0 | 0 | 0.195445 | 34.619535 | 0.987843 | 1083.981187 | 1597.183099 | 8.066536 | 80.269069 | 0 | 1.99968 | 43.691147 | 241.702698 | 95.65493 | 18.267048 | 6.047942 | 9.610124 | 3.161021 | 0.065943 | 70.931955 | 7.920157 | 19.833089 | 0.000549 | 0 | 0 | 0.02299 | 0.225475 | 0.008566 | 0.008155 | 0 | 2.7e-05 | 0.382857 | 0.124606 | 0.640205 | 0 | 2.5137 | 24.65343 | 0.93665 | 0.8917 | 0 | 0.003 | 41.8616 | 13.6244
D3-14 | D3 | 环氧酚醛 | 实测 | 0.601514 | 0.213357 | 0.129118 | 0.056011 | 0 | 0.3547 | 8.258947 | 2.67008 | 22.05205 | 12 | 1.981923 | 0.601514 | 0.213357 | 0 | 0 | 0 | 0 | 0.185129 | 36.102939 | 0.995487 | 1060.8939 | 1564.821015 | 15.540757 | 79.009795 | 0 | 1.981923 | 44.813713 | 244.593188 | 97.27382 | 18.360347 | 6.188736 | 9.620018 | 3.1713 | 0.059662 | 70.203295 | 7.724221 | 20.297774 | 0.000534 | 0 | 0 | 0.023776 | 0.196367 | 0.016055 | 0.008256 | 0 | 2.7e-05 | 0.380646 | 0.118967 | 0.727961 | 0 | 2.67008 | 22.05205 | 1.80303 | 0.9271 | 0 | 0.003 | 42.7465 | 13.36
D3-15 | D3 | 环氧酚醛 | 实测 | 0.591332 | 0.202543 | 0.159563 | 0.046562 | 0 | 0.34252 | 6.469831 | 2.50952 | 16.23617 | 10 | 1.980122 | 0.591332 | 0.202543 | 0 | 0 | 0 | 0 | 0.206125 | 34.495792 | 0.997467 | 1060.774373 | 1561.117479 | 14.181948 | 80.138879 | 0 | 1.980122 | 44.606734 | 244.010154 | 95.464721 | 18.372457 | 5.948908 | 9.075537 | 3.087482 | 0.053338 | 70.745523 | 7.544413 | 19.954334 | 0.000537 | 0 | 0 | 0.022471 | 0.145381 | 0.014678 | 0.008046 | 0 | 2.7e-05 | 0.413446 | 0.184626 | 0.550681 | 0 | 2.50952 | 16.23617 | 1.63924 | 0.8986 | 0 | 0.003 | 46.1736 | 20.619
D3-16 | D3 | 环氧酚醛 | 实测 | 0.627053 | 0.19402 | 0.142383 | 0.036545 | 0 | 0.309416 | 8.376301 | 2.51028 | 21.02686 | 10 | 2.063408 | 0.627053 | 0.19402 | 0 | 0 | 0 | 0 | 0.178927 | 34.301946 | 0.992471 | 1098.143075 | 1655.419079 | 16.312008 | 76.785382 | 0 | 2.063408 | 45.444234 | 239.620304 | 93.341149 | 18.368904 | 6.258234 | 9.761718 | 3.211362 | 0.063172 | 69.791267 | 7.612909 | 20.786901 | 0.00057 | 0 | 0 | 0.023828 | 0.199591 | 0.016817 | 0.008325 | 0 | 2.8e-05 | 0.389694 | 0.131572 | 0.206455 | 0 | 2.51028 | 21.02686 | 1.7717 | 0.877 | 0 | 0.003 | 41.0543 | 13.8611
D3-17 | D3 | 环氧酚醛 | 实测 | 0.648664 | 0.169561 | 0.147042 | 0.034733 | 0 | 0.2614 | 8.002167 | 2.71322 | 21.71164 | 10 | 1.905248 | 0.648664 | 0.169561 | 0 | 0 | 0 | 0 | 0.181775 | 35.753244 | 0.988629 | 1102.776097 | 1681.188931 | 0.495916 | 71.723282 | 0 | 1.905248 | 45.767939 | 245.22709 | 98.766889 | 18.226784 | 5.851212 | 9.262996 | 3.088511 | 0.057767 | 72.02834 | 8.004198 | 19.082824 | 0.000573 | 0 | 0 | 0.02589 | 0.207172 | 0.000991 | 0.008297 | 0 | 2.9e-05 | 0.380562 | 0.130528 | 0.854008 | 0 | 2.71322 | 21.71164 | 0.10388 | 0.8695 | 0 | 0.003 | 39.8829 | 13.6793
D3-18 | D3 | 环氧酚醛 | 实测 | 0.577183 | 0.219105 | 0.1583 | 0.045412 | 0 | 0.379612 | 9.326066 | 2.65909 | 24.79885 | 12 | 1.984521 | 0.577183 | 0.219105 | 0 | 0 | 0 | 0 | 0.203712 | 34.882665 | 0.992645 | 1041.847285 | 1503.384076 | 13.720884 | 79.921748 | 0 | 1.984521 | 42.338835 | 241.984632 | 95.389635 | 18.32534 | 6.135782 | 9.660207 | 3.18157 | 0.066589 | 70.327888 | 7.783289 | 20.226973 | 0.000513 | 0 | 0 | 0.022741 | 0.212083 | 0.014229 | 0.008066 | 0 | 2.6e-05 | 0.386979 | 0.133267 | 0.54306 | 0 | 2.65909 | 24.79885 | 1.66379 | 0.9431 | 0 | 0.003 | 45.2494 | 15.5829
D3-19 | D3 | 环氧酚醛 | 实测 | 0.545564 | 0.226858 | 0.20868 | 0.018898 | 0 | 0.415823 | 8.588267 | 2.71892 | 23.35081 | 13 | 1.871036 | 0.545564 | 0.226858 | 0 | 0 | 0 | 0 | 0.227578 | 35.335442 | 0.995366 | 1008.88726 | 1414.034273 | 1.73372 | 86.605541 | 0 | 1.871036 | 40.660874 | 243.745732 | 95.613789 | 18.279789 | 5.720588 | 9.019747 | 3.078043 | 0.062551 | 72.182655 | 7.795324 | 18.974776 | 0.00048 | 0 | 0 | 0.021772 | 0.186986 | 0.002235 | 0.00782 | 0 | 2.4e-05 | 0.420621 | 0.199804 | 0.40639 | 0 | 2.71892 | 23.35081 | 0.27905 | 0.9766 | 0 | 0.003 | 52.5271 | 24.9515
D3-20 | D3 | 环氧酚醛 | 实测 | 0.574922 | 0.227007 | 0.16575 | 0.032321 | 0 | 0.394849 | 6.58354 | 2.70739 | 17.82421 | 12 | 1.919748 | 0.574922 | 0.227007 | 0 | 0 | 0 | 0 | 0.198071 | 36.21567 | 1.002522 | 1028.808977 | 1491.054235 | 12.91083 | 83.598443 | 0 | 1.919748 | 44.165242 | 244.618707 | 95.454522 | 18.41666 | 6.004129 | 9.179939 | 3.124232 | 0.054355 | 70.812505 | 7.45723 | 20.013876 | 0.000508 | 0 | 0 | 0.022907 | 0.15081 | 0.013426 | 0.008121 | 0 | 2.5e-05 | 0.418237 | 0.187053 | 0.251713 | 0 | 2.70739 | 17.82421 | 1.58687 | 0.9598 | 0 | 0.003 | 49.4314 | 22.1078
D3-21 | D3 | 环氧酚醛 | 实测 | 0.567593 | 0.211249 | 0.184567 | 0.036592 | 0 | 0.372183 | 10.626222 | 2.60869 | 27.72052 | 12 | 1.872268 | 0.567593 | 0.211249 | 0 | 0 | 0 | 0 | 0.221159 | 34.954091 | 0.987332 | 1028.605023 | 1485.132136 | 2.864298 | 81.985177 | 0 | 1.872268 | 40.143232 | 242.537972 | 96.471709 | 18.20554 | 5.85692 | 9.423031 | 3.119837 | 0.06958 | 71.733949 | 8.079197 | 19.167542 | 0.000508 | 0 | 0 | 0.022096 | 0.2348 | 0.003359 | 0.00789 | 0 | 2.5e-05 | 0.384958 | 0.141619 | 0.798323 | 0 | 2.60869 | 27.72052 | 0.39655 | 0.9315 | 0 | 0.003 | 45.4481 | 16.7195
D3-22 | D3 | 环氧酚醛 | 实测 | 0.583238 | 0.238983 | 0.16939 | 0.00839 | 0 | 0.409752 | 7.740078 | 2.50952 | 19.42388 | 10 | 1.929215 | 0.583238 | 0.238983 | 0 | 0 | 0 | 0 | 0.17778 | 35.863199 | 0.998086 | 1057.571474 | 1539.747417 | 0.5359 | 87.517707 | 0 | 1.929215 | 45.957343 | 246.253873 | 96.395831 | 18.373081 | 5.866122 | 9.111181 | 3.112859 | 0.052205 | 72.227943 | 7.592069 | 19.148106 | 0.00053 | 0 | 0 | 0.022163 | 0.171544 | 0.001064 | 0.008328 | 0 | 2.6e-05 | 0.4236 | 0.179025 | 0.196503 | 0 | 2.50952 | 19.42388 | 0.12052 | 0.943 | 0 | 0.003 | 47.9642 | 20.271
D3-23 | D3 | 环氧酚醛 | 实测 | 0.561066 | 0.229113 | 0.171566 | 0.038255 | 0 | 0.408353 | 7.308639 | 2.69548 | 19.70029 | 12 | 1.848307 | 0.561066 | 0.229113 | 0 | 0 | 0 | 0 | 0.20982 | 35.901383 | 0.997766 | 1015.162921 | 1456.027159 | 4.145814 | 82.376501 | 0 | 1.848307 | 43.052993 | 248.062979 | 98.653805 | 18.321131 | 5.762267 | 8.922555 | 3.053159 | 0.053369 | 72.118821 | 7.747785 | 18.930943 | 0.000497 | 0 | 0 | 0.022319 | 0.163122 | 0.004656 | 0.008001 | 0 | 2.5e-05 | 0.411274 | 0.181281 | 0.784549 | 0 | 2.69548 | 19.70029 | 0.56236 | 0.9663 | 0 | 0.003 | 49.6696 | 21.8933
D3-24 | D3 | 环氧酚醛 | 实测 | 0.686599 | 0.150268 | 0.135138 | 0.027995 | 0 | 0.218858 | 7.673668 | 2.59126 | 19.88447 | 12 | 1.90176 | 0.686599 | 0.150268 | 0 | 0 | 0 | 0 | 0.163133 | 35.484973 | 0.988106 | 1129.488637 | 1798.011527 | 2.66866 | 67.794772 | 0 | 1.90176 | 47.128551 | 242.854364 | 96.959037 | 18.252522 | 5.968773 | 9.413071 | 3.122622 | 0.056931 | 71.528818 | 7.9014 | 19.572355 | 0.000618 | 0 | 0 | 0.02667 | 0.204657 | 0.003161 | 0.008492 | 0 | 3.1e-05 | 0.375851 | 0.123648 | 0.589234 | 0 | 2.59126 | 19.88447 | 0.30717 | 0.8251 | 0 | 0.003 | 36.5177 | 12.0136
D4-1 | D4 | 环氧酚醛 | 实测 | 0.589179 | 0.21781 | 0.147403 | 0.045608 | 0 | 0.369684 | 8.965382 | 2.71476 | 24.33886 | 12 | 1.973034 | 0.589179 | 0.21781 | 0 | 0 | 0 | 0 | 0.193011 | 35.667823 | 0.993248 | 1051.871985 | 1526.418105 | 10.942504 | 79.409 | 0 | 1.973034 | 43.646059 | 244.100997 | 97.090783 | 18.320706 | 6.101665 | 9.59837 | 3.166539 | 0.063187 | 70.716813 | 7.821989 | 19.953091 | 0.00052 | 0 | 0 | 0.023539 | 0.211037 | 0.011456 | 0.008174 | 0 | 2.6e-05 | 0.384027 | 0.124822 | 0.669817 | 0 | 2.71476 | 24.33886 | 1.32125 | 0.9427 | 0 | 0.003 | 44.2898 | 14.3957
D4-2 | D4 | 环氧酚醛 | 实测 | 0.539058 | 0.225533 | 0.18325 | 0.052159 | 0 | 0.418383 | 9.113169 | 2.50952 | 22.86968 | 10 | 1.935597 | 0.539058 | 0.225533 | 0 | 0 | 0 | 0 | 0.235409 | 34.618725 | 0.994014 | 1013.190148 | 1423.113215 | 13.015672 | 87.031916 | 0 | 1.935597 | 40.244878 | 242.811566 | 95.266917 | 18.303853 | 5.91768 | 9.242674 | 3.103763 | 0.064231 | 70.832177 | 7.777079 | 19.737083 | 0.00049 | 0 | 0 | 0.020484 | 0.186676 | 0.013509 | 0.007744 | 0 | 2.4e-05 | 0.403987 | 0.174072 | 0.742797 | 0 | 2.50952 | 22.86968 | 1.65496 | 0.9487 | 0 | 0.003 | 49.4925 | 21.3255
D4-3 | D4 | 环氧酚醛 | 实测 | 0.61492 | 0.223244 | 0.142419 | 0.019417 | 0 | 0.363046 | 8.267996 | 2.51522 | 20.79583 | 10 | 1.999071 | 0.61492 | 0.223244 | 0 | 0 | 0 | 0 | 0.161836 | 35.40589 | 0.994056 | 1091.96178 | 1623.389075 | 3.289902 | 81.629413 | 0 | 1.999071 | 47.380342 | 245.592345 | 96.943887 | 18.358863 | 6.02579 | 9.417466 | 3.153837 | 0.054407 | 71.644184 | 7.685712 | 19.535303 | 0.000557 | 0 | 0 | 0.023367 | 0.193198 | 0.003818 | 0.008493 | 0 | 2.8e-05 | 0.402478 | 0.138035 | 0.350706 | 0 | 2.51522 | 20.79583 | 0.41101 | 0.9142 | 0 | 0.003 | 43.3227 | 14.8581
D4-4 | D4 | 环氧酚醛 | 实测 | 0.546266 | 0.244425 | 0.178331 | 0.030979 | 0 | 0.447447 | 10.710752 | 2.66353 | 28.52841 | 12 | 1.877869 | 0.546266 | 0.244425 | 0 | 0 | 0 | 0 | 0.20931 | 35.989457 | 0.992295 | 1007.941765 | 1420.897737 | 4.264131 | 86.883302 | 0 | 1.877869 | 40.740816 | 243.981048 | 96.697348 | 18.278542 | 5.963004 | 9.535009 | 3.158284 | 0.06798 | 71.554862 | 7.93642 | 19.363393 | 0.000487 | 0 | 0 | 0.0216 | 0.231355 | 0.004782 | 0.008004 | 0 | 2.4e-05 | 0.391214 | 0.138586 | 0.598086 | 0 | 2.66353 | 28.52841 | 0.5897 | 0.987 | 0 | 0.003 | 48.2406 | 17.089
D4-5 | D4 | 环氧酚醛 | 实测 | 0.601906 | 0.207019 | 0.164885 | 0.026189 | 0 | 0.34394 | 7.454015 | 2.65945 | 19.82358 | 11 | 1.920987 | 0.601906 | 0.207019 | 0 | 0 | 0 | 0 | 0.191074 | 35.026278 | 0.993412 | 1067.030216 | 1568.40816 | 0.510877 | 77.466417 | 0 | 1.920987 | 45.2186 | 246.71664 | 98.154997 | 18.294958 | 5.781374 | 9.028648 | 3.070203 | 0.053722 | 72.307857 | 7.800463 | 18.922412 | 0.000534 | 0 | 0 | 0.02369 | 0.176586 | 0.001019 | 0.008196 | 0 | 2.7e-05 | 0.407566 | 0.167764 | 0.641368 | 0 | 2.65945 | 19.82358 | 0.11441 | 0.9201 | 0 | 0.003 | 45.7534 | 18.8332
D4-6 | D4 | 环氧酚醛 | 实测 | 0.651045 | 0.183822 | 0.147403 | 0.01773 | 0 | 0.282349 | 8.144737 | 2.70864 | 22.06116 | 11 | 1.89932 | 0.651045 | 0.183822 | 0 | 0 | 0 | 0 | 0.165133 | 35.970194 | 0.992179 | 1087.107351 | 1687.983515 | 4.554006 | 71.946904 | 0 | 1.89932 | 45.721967 | 242.205242 | 95.833717 | 18.307102 | 6.071123 | 9.592448 | 3.175091 | 0.060805 | 71.201936 | 7.785413 | 19.875216 | 0.000575 | 0 | 0 | 0.02596 | 0.211435 | 0.005065 | 0.008464 | 0 | 2.9e-05 | 0.384126 | 0.128921 | 0.251581 | 0 | 2.70864 | 22.06116 | 0.52845 | 0.8831 | 0 | 0.003 | 40.0797 | 13.4516
D4-7 | D4 | 环氧酚醛 | 实测 | 0.563955 | 0.222888 | 0.170991 | 0.042166 | 0 | 0.395222 | 9.870734 | 2.69537 | 26.60528 | 12 | 1.974842 | 0.563955 | 0.222888 | 0 | 0 | 0 | 0 | 0.213157 | 35.505156 | 0.992179 | 1037.794378 | 1463.964571 | 10.035354 | 84.821025 | 0 | 1.974842 | 41.622505 | 242.507252 | 95.922322 | 18.289039 | 6.032036 | 9.565802 | 3.15998 | 0.068009 | 70.839904 | 7.878244 | 19.831171 | 0.000499 | 0 | 0 | 0.022417 | 0.221268 | 0.010541 | 0.007968 | 0 | 2.5e-05 | 0.390416 | 0.1394 | 0.623752 | 0 | 2.69537 | 26.60528 | 1.26747 | 0.9581 | 0 | 0.003 | 46.9436 | 16.7615
D4-8 | D4 | 环氧酚醛 | 实测 | 0.597304 | 0.199493 | 0.163395 | 0.039808 | 0 | 0.33399 | 10.058694 | 2.50876 | 25.23485 | 10 | 1.997557 | 0.597304 | 0.199493 | 0 | 0 | 0 | 0 | 0.203203 | 34.337465 | 0.989252 | 1063.126798 | 1576.882294 | 14.685244 | 79.908713 | 0 | 1.997557 | 41.943273 | 238.230517 | 93.004343 | 18.299602 | 6.1944 | 9.829268 | 3.210133 | 0.071266 | 69.950511 | 7.809192 | 20.560119 | 0.000543 | 0 | 0 | 0.022698 | 0.228308 | 0.015181 | 0.008077 | 0 | 2.7e-05 | 0.381744 | 0.128452 | 0.359631 | 0 | 2.50876 | 25.23485 | 1.67798 | 0.8927 | 0 | 0.003 | 42.1942 | 14.1978
D4-9 | D4 | 环氧酚醛 | 实测 | 0.583492 | 0.236128 | 0.14382 | 0.03656 | 0 | 0.404681 | 7.354122 | 2.66722 | 19.61506 | 11 | 1.979862 | 0.583492 | 0.236128 | 0 | 0 | 0 | 0 | 0.18038 | 36.571219 | 1.001614 | 1044.729931 | 1518.216076 | 14.029136 | 84.864218 | 0 | 1.979862 | 45.537684 | 245.199957 | 96.170873 | 18.432541 | 6.146698 | 9.440985 | 3.16822 | 0.055049 | 70.505704 | 7.488245 | 20.239931 | 0.000519 | 0 | 0 | 0.023053 | 0.169534 | 0.014558 | 0.0083 | 0 | 2.6e-05 | 0.407036 | 0.154017 | 0.308989 | 0 | 2.66722 | 19.61506 | 1.68431 | 0.9603 | 0 | 0.003 | 47.0941 | 17.8198
D4-10 | D4 | 环氧酚醛 | 实测 | 0.595506 | 0.202067 | 0.150652 | 0.051775 | 0 | 0.339321 | 8.887851 | 2.53626 | 22.5419 | 11 | 1.957573 | 0.595506 | 0.202067 | 0 | 0 | 0 | 0 | 0.202427 | 34.918831 | 0.991978 | 1056.040198 | 1567.881348 | 14.645834 | 78.980225 | 0 | 1.957573 | 42.904539 | 241.816629 | 95.353528 | 18.315281 | 6.113546 | 9.574948 | 3.159515 | 0.064007 | 70.270202 | 7.783461 | 20.242157 | 0.000539 | 0 | 0 | 0.022798 | 0.202624 | 0.015144 | 0.008084 | 0 | 2.7e-05 | 0.383682 | 0.134119 | 0.660674 | 0 | 2.53626 | 22.5419 | 1.68477 | 0.8993 | 0 | 0.003 | 42.6846 | 14.9207
D4-11 | D4 | 环氧酚醛 | 实测 | 0.543688 | 0.246315 | 0.181833 | 0.028164 | 0 | 0.453045 | 11.07255 | 2.50876 | 27.77837 | 12 | 1.933789 | 0.543688 | 0.246315 | 0 | 0 | 0 | 0 | 0.209998 | 35.110516 | 0.991665 | 1017.712814 | 1435.335584 | 6.249856 | 89.129128 | 0 | 1.933789 | 40.838425 | 242.297892 | 95.044635 | 18.296969 | 6.00779 | 9.584946 | 3.174084 | 0.068803 | 71.255209 | 7.861731 | 19.617722 | 0.000494 | 0 | 0 | 0.02066 | 0.22876 | 0.006766 | 0.007999 | 0 | 2.5e-05 | 0.397264 | 0.144567 | 0.440583 | 0 | 2.50876 | 27.77837 | 0.8216 | 0.9713 | 0 | 0.003 | 48.2398 | 17.5548
D4-12 | D4 | 环氧酚醛 | 实测 | 0.593849 | 0.226119 | 0.151745 | 0.028287 | 0 | 0.380769 | 7.976313 | 2.66266 | 21.23821 | 12 | 2.011015 | 0.593849 | 0.226119 | 0 | 0 | 0 | 0 | 0.180032 | 35.725414 | 0.997566 | 1063.692166 | 1545.125132 | 11.023537 | 82.285072 | 0 | 2.011015 | 45.457702 | 243.694827 | 95.552961 | 18.392201 | 6.125167 | 9.518726 | 3.178181 | 0.058687 | 70.705323 | 7.583098 | 20.142316 | 0.000529 | 0 | 0 | 0.023464 | 0.187154 | 0.011547 | 0.008305 | 0 | 2.6e-05 | 0.40448 | 0.148907 | 0.233521 | 0 | 2.66266 | 21.23821 | 1.31037 | 0.9425 | 0 | 0.003 | 45.9004 | 16.898
D4-13 | D4 | 环氧酚醛 | 实测 | 0.548411 | 0.224757 | 0.174396 | 0.052435 | 0 | 0.409834 | 10.461553 | 2.5118 | 26.27733 | 11 | 1.961503 | 0.548411 | 0.224757 | 0 | 0 | 0 | 0 | 0.226831 | 34.791753 | 0.991511 | 1021.891496 | 1447.805526 | 14.833154 | 86.737161 | 0 | 1.961503 | 40.009209 | 240.819165 | 94.493487 | 18.294458 | 6.075658 | 9.604505 | 3.164772 | 0.070205 | 70.291297 | 7.847009 | 20.145275 | 0.000498 | 0 | 0 | 0.02084 | 0.218015 | 0.01533 | 0.007831 | 0 | 2.5e-05 | 0.388833 | 0.143678 | 0.669958 | 0 | 2.5118 | 26.27733 | 1.84774 | 0.9439 | 0 | 0.003 | 46.866 | 17.3175
D4-14 | D4 | 环氧酚醛 | 实测 | 0.726182 | 0.147573 | 0.084343 | 0.041903 | 0 | 0.203217 | 3.725802 | 2.68007 | 9.98541 | 11 | 1.98655 | 0.726182 | 0.147573 | 0 | 0 | 0 | 0 | 0.126246 | 36.331476 | 1.000579 | 1167.836352 | 1888.683957 | 9.92108 | 62.19312 | 0 | 1.98655 | 54.103312 | 249.464452 | 99.896474 | 18.431958 | 6.02287 | 8.953831 | 3.064891 | 0.033094 | 71.186904 | 7.407995 | 19.883292 | 0.000643 | 0 | 0 | 0.028722 | 0.107013 | 0.010433 | 0.008866 | 0 | 3.2e-05 | 0.398398 | 0.148319 | 0.618905 | 0 | 2.68007 | 9.98541 | 0.97346 | 0.8273 | 0 | 0.003 | 37.1745 | 13.8396
D4-15 | D4 | 环氧酚醛 | 实测 | 0.559937 | 0.233328 | 0.18113 | 0.025605 | 0 | 0.416703 | 7.715141 | 2.70699 | 20.88481 | 12 | 1.890869 | 0.559937 | 0.233328 | 0 | 0 | 0 | 0 | 0.206735 | 35.817388 | 0.996925 | 1028.537905 | 1452.772106 | 0.515223 | 85.192985 | 0 | 1.890869 | 43.532603 | 247.657846 | 98.230858 | 18.311592 | 5.725959 | 8.926782 | 3.059419 | 0.054484 | 72.482299 | 7.763708 | 18.750453 | 0.000494 | 0 | 0 | 0.022287 | 0.171948 | 0.00103 | 0.008031 | 0 | 2.5e-05 | 0.418404 | 0.185529 | 0.627779 | 0 | 2.70699 | 20.88481 | 0.12505 | 0.9755 | 0 | 0.003 | 50.8194 | 22.5343
D4-16 | D4 | 环氧酚醛 | 实测 | 0.75822 | 0.13118 | 0.077604 | 0.032996 | 0 | 0.17301 | 4.71873 | 2.5061 | 11.82561 | 7 | 1.959071 | 0.75822 | 0.13118 | 0 | 0 | 0 | 0 | 0.1106 | 36.043343 | 0.993062 | 1211.78241 | 2001.701541 | 0.517188 | 61.461255 | 0 | 1.959071 | 55.540239 | 249.84401 | 100.932628 | 18.34562 | 5.916992 | 8.96006 | 3.048023 | 0.03306 | 72.174983 | 7.651529 | 19.22304 | 0.00069 | 0 | 0 | 0.028812 | 0.135958 | 0.001025 | 0.009032 | 0 | 3.4e-05 | 0.386336 | 0.124227 | 0.807657 | 0 | 2.5061 | 11.82561 | 0.08913 | 0.7856 | 0 | 0.003 | 33.6035 | 10.8053
D5-1 | D5 | 环氧酚醛 | 实测 | 0.573917 | 0.20326 | 0.173402 | 0.049421 | 0 | 0.354164 | 7.731966 | 2.59676 | 20.07806 | 11 | 1.956414 | 0.573917 | 0.20326 | 0 | 0 | 0 | 0 | 0.222823 | 34.583612 | 0.993941 | 1047.994183 | 1503.250107 | 11.204384 | 81.240669 | 0 | 1.956414 | 42.541999 | 243.748263 | 96.134535 | 18.302205 | 5.873376 | 9.114509 | 3.079288 | 0.059406 | 71.079537 | 7.754955 | 19.615873 | 0.000515 | 0 | 0 | 0.02228 | 0.17227 | 0.011694 | 0.007875 | 0 | 2.6e-05 | 0.405087 | 0.176557 | 0.752896 | 0 | 2.59676 | 20.07806 | 1.36293 | 0.9178 | 0 | 0.003 | 47.2129 | 20.5777
D5-2 | D5 | 环氧酚醛 | 实测 | 0.64136 | 0.181686 | 0.163431 | 0.013523 | 0 | 0.283283 | 8.794875 | 2.55469 | 22.46818 | 10 | 1.96204 | 0.64136 | 0.181686 | 0 | 0 | 0 | 0 | 0.176954 | 34.396117 | 0.987775 | 1105.042229 | 1685.518207 | 1.553328 | 74.204675 | 0 | 1.96204 | 45.289674 | 241.127924 | 94.985028 | 18.26487 | 5.966667 | 9.494832 | 3.153096 | 0.062724 | 71.597218 | 7.862455 | 19.578866 | 0.00058 | 0 | 0 | 0.024676 | 0.217021 | 0.002054 | 0.008346 | 0 | 2.9e-05 | 0.391804 | 0.140032 | 0.277697 | 0 | 2.55469 | 22.46818 | 0.21268 | 0.8641 | 0 | 0.003 | 40.5635 | 14.4975
D5-3 | D5 | 环氧酚醛 | 实测 | 0.672347 | 0.156735 | 0.136531 | 0.034388 | 0 | 0.233116 | 5.735352 | 2.50382 | 14.36029 | 9 | 1.970408 | 0.672347 | 0.156735 | 0 | 0 | 0 | 0 | 0.170918 | 34.469796 | 0.993298 | 1133.785602 | 1774.995918 | 7.362296 | 69.485714 | 0 | 1.970408 | 48.626224 | 244.449173 | 96.574796 | 18.332112 | 5.902663 | 9.028959 | 3.06999 | 0.047506 | 71.375816 | 7.622551 | 19.665306 | 0.000612 | 0 | 0 | 0.025549 | 0.146534 | 0.007853 | 0.008413 | 0 | 3.1e-05 | 0.402442 | 0.16639 | 0.543367 | 0 | 2.50382 | 14.36029 | 0.76957 | 0.8245 | 0 | 0.003 | 39.4393 | 16.3062
D5-4 | D5 | 环氧酚醛 | 实测 | 0.745421 | 0.122518 | 0.10464 | 0.027421 | 0 | 0.164361 | 4.285807 | 2.71246 | 11.62508 | 10 | 1.905122 | 0.745421 | 0.122518 | 0 | 0 | 0 | 0 | 0.132061 | 36.708018 | 0.99894 | 1162.394976 | 1931.949106 | 9.375474 | 59.950422 | 0 | 1.905122 | 52.131184 | 244.833893 | 97.128222 | 18.391653 | 6.043742 | 9.113897 | 3.095569 | 0.040605 | 70.932324 | 7.448942 | 20.17067 | 0.000658 | 0 | 0 | 0.029752 | 0.12751 | 0.009872 | 0.008811 | 0 | 3.3e-05 | 0.393085 | 0.154017 | 0.279697 | 0 | 2.71246 | 11.62508 | 0.90006 | 0.8033 | 0 | 0.003 | 35.8376 | 14.0417
D5-5 | D5 | 环氧酚醛 | 实测 | 0.703024 | 0.169019 | 0.085411 | 0.042546 | 0 | 0.240417 | 4.914236 | 2.54267 | 12.49528 | 12 | 1.984775 | 0.703024 | 0.169019 | 0 | 0 | 0 | 0 | 0.127958 | 36.045517 | 0.997248 | 1159.128032 | 1849.348541 | 7.360064 | 67.138568 | 0 | 1.984775 | 53.205942 | 249.793538 | 100.22504 | 18.40522 | 6.029337 | 9.083894 | 3.081825 | 0.03656 | 71.438515 | 7.53496 | 19.657719 | 0.000637 | 0 | 0 | 0.026978 | 0.132576 | 0.007879 | 0.008848 | 0 | 3.2e-05 | 0.392399 | 0.130418 | 0.748011 | 0 | 2.54267 | 12.49528 | 0.74258 | 0.8339 | 0 | 0.003 | 36.9836 | 12.2919
D5-6 | D5 | 环氧酚醛 | 实测 | 0.640512 | 0.200539 | 0.109271 | 0.049677 | 0 | 0.313092 | 5.190595 | 2.57169 | 13.3486 | 12 | 1.978772 | 0.640512 | 0.200539 | 0 | 0 | 0 | 0 | 0.158949 | 36.015019 | 1.000801 | 1099.386887 | 1680.376432 | 12.762732 | 74.626264 | 0 | 1.978772 | 49.740252 | 248.879734 | 98.918648 | 18.434707 | 6.047367 | 9.088081 | 3.091624 | 0.041565 | 70.937614 | 7.457784 | 19.903726 | 0.000578 | 0 | 0 | 0.024759 | 0.128513 | 0.013282 | 0.008526 | 0 | 2.9e-05 | 0.403394 | 0.152313 | 0.690767 | 0 | 2.57169 | 13.3486 | 1.37965 | 0.8856 | 0 | 0.003 | 41.9005 | 15.8207
D5-7 | D5 | 环氧酚醛 | 实测 | 0.648601 | 0.206063 | 0.126523 | 0.018813 | 0 | 0.317704 | 7.01377 | 2.56939 | 18.02111 | 12 | 2.016912 | 0.648601 | 0.206063 | 0 | 0 | 0 | 0 | 0.145336 | 35.850278 | 0.99667 | 1115.855883 | 1702.258505 | 6.09112 | 77.237255 | 0 | 2.016912 | 49.485135 | 245.490759 | 96.777561 | 18.400946 | 6.104796 | 9.42971 | 3.162969 | 0.050219 | 71.250804 | 7.552588 | 19.897553 | 0.000585 | 0 | 0 | 0.025045 | 0.175661 | 0.00662 | 0.008664 | 0 | 2.9e-05 | 0.402358 | 0.137488 | 0.212009 | 0 | 2.56939 | 18.02111 | 0.67918 | 0.8888 | 0 | 0.003 | 41.2779 | 14.1049
D5-8 | D5 | 环氧酚醛 | 实测 | 0.641701 | 0.20544 | 0.12336 | 0.029499 | 0 | 0.320149 | 7.564406 | 2.61032 | 19.74552 | 12 | 1.98731 | 0.641701 | 0.20544 | 0 | 0 | 0 | 0 | 0.152859 | 36.152572 | 0.995096 | 1103.54807 | 1678.551863 | 6.426185 | 76.827124 | 0 | 1.98731 | 48.356 | 245.986151 | 97.783546 | 18.367063 | 6.101006 | 9.482808 | 3.158787 | 0.052692 | 71.22517 | 7.678575 | 19.806149 | 0.000575 | 0 | 0 | 0.025001 | 0.189115 | 0.006952 | 0.008586 | 0 | 2.9e-05 | 0.390936 | 0.12329 | 0.464515 | 0 | 2.61032 | 19.74552 | 0.72586 | 0.8965 | 0 | 0.003 | 40.8176 | 12.8727
D6-1 | D6 | 环氧酚醛 | 实测 | 0.680763 | 0.161527 | 0.131717 | 0.025993 | 0 | 0.237273 | 6.256938 | 2.508 | 15.6924 | 10 | 1.959412 | 0.680763 | 0.161527 | 0 | 0 | 0 | 0 | 0.15771 | 34.879835 | 0.992335 | 1141.376885 | 1797.215059 | 4.270861 | 69.798865 | 0 | 1.959412 | 49.331202 | 244.674626 | 96.871686 | 18.326993 | 5.931604 | 9.144858 | 3.092264 | 0.048186 | 71.606086 | 7.665188 | 19.571325 | 0.000619 | 0 | 0 | 0.025869 | 0.161861 | 0.00477 | 0.008547 | 0 | 3.1e-05 | 0.397958 | 0.152113 | 0.469314 | 0 | 2.508 | 15.6924 | 0.46248 | 0.8286 | 0 | 0.003 | 38.582 | 14.7474
D6-2 | D6 | 环氧酚醛 | 实测 | 0.568401 | 0.212612 | 0.208046 | 0.010941 | 0 | 0.374053 | 8.579466 | 2.50724 | 21.51078 | 9 | 1.912 | 0.568401 | 0.212612 | 0 | 0 | 0 | 0 | 0.218987 | 34.001809 | 0.991972 | 1045.794952 | 1500.578911 | 0.501981 | 84.288422 | 0 | 1.912 | 41.982857 | 242.056375 | 94.219848 | 18.27338 | 5.720451 | 9.02444 | 3.081254 | 0.061726 | 72.218815 | 7.769125 | 19.039628 | 0.000517 | 0 | 0 | 0.021599 | 0.18531 | 0.000997 | 0.007914 | 0 | 2.6e-05 | 0.42315 | 0.202155 | 0.260596 | 0 | 2.50724 | 21.51078 | 0.1157 | 0.9186 | 0 | 0.003 | 49.1193 | 23.4661
D6-3 | D6 | 环氧酚醛 | 实测 | 0.593817 | 0.219357 | 0.14441 | 0.042416 | 0 | 0.369401 | 9.334224 | 2.51104 | 23.43861 | 9 | 1.994518 | 0.593817 | 0.219357 | 0 | 0 | 0 | 0 | 0.186826 | 34.915349 | 0.992798 | 1057.861988 | 1567.67793 | 14.249191 | 80.571262 | 0 | 1.994518 | 43.76941 | 241.785622 | 94.929907 | 18.353262 | 6.213417 | 9.747987 | 3.202552 | 0.064224 | 70.166697 | 7.715942 | 20.417146 | 0.000539 | 0 | 0 | 0.022565 | 0.210627 | 0.014763 | 0.00824 | 0 | 2.7e-05 | 0.385134 | 0.1234 | 0.444824 | 0 | 2.51104 | 23.43861 | 1.64286 | 0.9169 | 0 | 0.003 | 42.8577 | 13.732
D6-4 | D6 | 环氧酚醛 | 实测 | 0.627563 | 0.188876 | 0.144742 | 0.038819 | 0 | 0.300968 | 9.341516 | 2.51256 | 23.47112 | 10 | 2.016847 | 0.627563 | 0.188876 | 0 | 0 | 0 | 0 | 0.183561 | 34.950835 | 0.990053 | 1095.893517 | 1656.765376 | 14.953113 | 78.32574 | 0 | 2.016847 | 44.34776 | 238.84029 | 93.470292 | 18.322684 | 6.254224 | 9.86773 | 3.218935 | 0.067401 | 69.849563 | 7.754461 | 20.699601 | 0.000569 | 0 | 0 | 0.023847 | 0.222771 | 0.015453 | 0.008278 | 0 | 2.8e-05 | 0.378058 | 0.117485 | 0.322703 | 0 | 2.51256 | 23.47112 | 1.62818 | 0.8722 | 0 | 0.003 | 39.8322 | 12.3782
D6-5 | D6 | 环氧酚醛 | 实测 | 0.650572 | 0.171659 | 0.152838 | 0.024931 | 0 | 0.263859 | 8.531231 | 2.50876 | 21.40281 | 9 | 1.968861 | 0.650572 | 0.171659 | 0 | 0 | 0 | 0 | 0.177769 | 34.408948 | 0.986307 | 1121.654503 | 1717.508869 | 0.502858 | 73.806563 | 0 | 1.968861 | 46.134214 | 242.943546 | 96.613027 | 18.237603 | 5.892117 | 9.348098 | 3.112594 | 0.059239 | 71.886086 | 7.94393 | 19.278281 | 0.000591 | 0 | 0 | 0.024722 | 0.210907 | 0.000997 | 0.008341 | 0 | 3e-05 | 0.387412 | 0.134762 | 0.608494 | 0 | 2.50876 | 21.40281 | 0.10122 | 0.8464 | 0 | 0.003 | 39.3146 | 13.6756
D6-6 | D6 | 环氧酚醛 | 实测 | 0.587138 | 0.191894 | 0.187901 | 0.033067 | 0 | 0.326829 | 7.88808 | 2.6712 | 21.07064 | 10 | 1.937771 | 0.587138 | 0.191894 | 0 | 0 | 0 | 0 | 0.220969 | 33.499392 | 0.99317 | 1036.03068 | 1528.042007 | 14.092475 | 73.825811 | 0 | 1.937771 | 41.060319 | 238.904487 | 92.689203 | 18.319389 | 6.009504 | 9.392597 | 3.144524 | 0.066369 | 70.352283 | 7.658393 | 20.295348 | 0.000521 | 0 | 0 | 0.023183 | 0.182873 | 0.014578 | 0.007894 | 0 | 2.6e-05 | 0.403585 | 0.181323 | 0.216976 | 0 | 2.6712 | 21.07064 | 1.67973 | 0.9096 | 0 | 0.003 | 46.5011 | 20.892
D6-7 | D6 | 环氧酚醛 | 实测 | 0.60516 | 0.206477 | 0.169152 | 0.019211 | 0 | 0.341194 | 6.392195 | 2.5137 | 16.06806 | 8 | 1.950233 | 0.60516 | 0.206477 | 0 | 0 | 0 | 0 | 0.188363 | 34.579636 | 0.995848 | 1080.390751 | 1597.621444 | 0.514546 | 80.233281 | 0 | 1.950233 | 46.553838 | 246.819733 | 97.173818 | 18.33459 | 5.723292 | 8.805992 | 3.043894 | 0.048021 | 72.457872 | 7.632879 | 18.894703 | 0.000549 | 0 | 0 | 0.022996 | 0.146995 | 0.001021 | 0.008226 | 0 | 2.7e-05 | 0.425817 | 0.195223 | 0.466563 | 0 | 2.5137 | 16.06806 | 0.11165 | 0.8992 | 0 | 0.003 | 46.5461 | 21.3398
D6-8 | D6 | 环氧酚醛 | 实测 | 0.719926 | 0.142327 | 0.127059 | 0.010688 | 0 | 0.197697 | 6.093941 | 2.50838 | 15.28592 | 8 | 1.941978 | 0.719926 | 0.142327 | 0 | 0 | 0 | 0 | 0.137747 | 35.630494 | 0.992035 | 1172.908692 | 1900.60421 | 0.508834 | 68.475297 | 0 | 1.941978 | 51.005889 | 243.801549 | 96.37954 | 18.320035 | 5.93309 | 9.177086 | 3.102432 | 0.046605 | 71.869888 | 7.65427 | 19.539535 | 0.000654 | 0 | 0 | 0.027357 | 0.166713 | 0.001009 | 0.008753 | 0 | 3.3e-05 | 0.396438 | 0.148305 | 0.250845 | 0 | 2.50838 | 15.28592 | 0.09247 | 0.8026 | 0 | 0.003 | 36.3494 | 13.5981
D6-9 | D6 | 环氧酚醛 | 实测 | 0.542565 | 0.243208 | 0.178907 | 0.03532 | 0 | 0.448255 | 8.67844 | 2.5042 | 21.73255 | 12 | 1.997818 | 0.542565 | 0.243208 | 0 | 0 | 0 | 0 | 0.214227 | 34.827104 | 0.998254 | 1022.003367 | 1432.372798 | 15.442862 | 89.358966 | 0 | 1.997818 | 42.022559 | 241.707797 | 93.428536 | 18.39562 | 6.082134 | 9.426832 | 3.165602 | 0.062915 | 70.345134 | 7.530957 | 20.287667 | 0.000494 | 0 | 0 | 0.020617 | 0.178928 | 0.015955 | 0.007957 | 0 | 2.5e-05 | 0.415944 | 0.177879 | 0.216121 | 0 | 2.5042 | 21.73255 | 1.93794 | 0.9664 | 0 | 0.003 | 50.5206 | 21.6052
D6-10 | D6 | 环氧酚醛 | 实测 | 0.586885 | 0.214124 | 0.180379 | 0.018612 | 0 | 0.364849 | 10.018944 | 2.66206 | 26.67103 | 10 | 1.947382 | 0.586885 | 0.214124 | 0 | 0 | 0 | 0 | 0.198991 | 35.088885 | 0.989738 | 1053.379336 | 1527.916159 | 2.88979 | 81.774135 | 0 | 1.947382 | 42.269003 | 241.513168 | 95.19012 | 18.263228 | 5.96789 | 9.56455 | 3.166359 | 0.068346 | 71.51522 | 7.914072 | 19.525135 | 0.000522 | 0 | 0 | 0.023152 | 0.231962 | 0.003398 | 0.008114 | 0 | 2.6e-05 | 0.393579 | 0.142515 | 0.347887 | 0 | 2.66206 | 26.67103 | 0.39068 | 0.933 | 0 | 0.003 | 45.2537 | 16.3864
D6-11 | D6 | 环氧酚醛 | 实测 | 0.569565 | 0.211093 | 0.159667 | 0.059675 | 0 | 0.370622 | 8.655039 | 2.68268 | 23.2187 | 13 | 1.929804 | 0.569565 | 0.211093 | 0 | 0 | 0 | 0 | 0.219342 | 35.270263 | 0.994073 | 1024.698266 | 1480.038717 | 15.850375 | 79.75667 | 0 | 1.929804 | 41.300227 | 242.983932 | 96.218079 | 18.31244 | 6.056174 | 9.461022 | 3.136436 | 0.064543 | 70.311927 | 7.799175 | 20.10824 | 0.000505 | 0 | 0 | 0.02258 | 0.195427 | 0.016347 | 0.007908 | 0 | 2.5e-05 | 0.38609 | 0.145167 | 0.805909 | 0 | 2.68268 | 23.2187 | 1.94219 | 0.9395 | 0 | 0.003 | 45.8713 | 17.2473
D6-12 | D6 | 环氧酚醛 | 实测 | 0.629976 | 0.201623 | 0.132029 | 0.036372 | 0 | 0.320048 | 8.15096 | 2.50762 | 20.43951 | 9 | 2.070835 | 0.629976 | 0.201623 | 0 | 0 | 0 | 0 | 0.168401 | 34.605632 | 0.993732 | 1101.519112 | 1663.136993 | 15.921862 | 76.995322 | 0 | 2.070835 | 46.532697 | 241.018835 | 94.132411 | 18.392468 | 6.283828 | 9.764726 | 3.215169 | 0.060332 | 69.863962 | 7.575943 | 20.757136 | 0.000573 | 0 | 0 | 0.023939 | 0.195127 | 0.016436 | 0.008431 | 0 | 2.9e-05 | 0.389989 | 0.12553 | 0.21957 | 0 | 2.50762 | 20.43951 | 1.72169 | 0.8831 | 0 | 0.003 | 40.8513 | 13.1493
C4-1 | C4 | 环氧酚醛 | 实测 | 0.563094 | 0.221858 | 0.166036 | 0.049012 | 0 | 0.393998 | 9.034547 | 2.6109 | 23.5883 | 13 | 1.953594 | 0.563094 | 0.221858 | 0 | 0 | 0 | 0 | 0.215048 | 35.124002 | 0.993654 | 1031.772341 | 1472.643968 | 12.007432 | 83.384952 | 0 | 1.953594 | 41.882219 | 243.441866 | 96.148802 | 18.311971 | 6.005549 | 9.412451 | 3.133728 | 0.063707 | 70.779319 | 7.798571 | 19.838924 | 0.000504 | 0 | 0 | 0.02195 | 0.198304 | 0.01251 | 0.00795 | 0 | 2.5e-05 | 0.394446 | 0.150475 | 0.708281 | 0 | 2.6109 | 23.5883 | 1.48812 | 0.9457 | 0 | 0.003 | 46.9193 | 17.899
C4-2 | C4 | 环氧酚醛 | 实测 | 0.571825 | 0.224571 | 0.165569 | 0.038035 | 0 | 0.392727 | 8.719278 | 2.508 | 21.86795 | 11 | 1.963091 | 0.571825 | 0.224571 | 0 | 0 | 0 | 0 | 0.203604 | 34.961445 | 0.994038 | 1047.24948 | 1509.617051 | 8.812338 | 84.708889 | 0 | 1.963091 | 43.332091 | 244.021478 | 95.996968 | 18.327673 | 5.964322 | 9.317874 | 3.125334 | 0.059972 | 71.183677 | 7.737567 | 19.649281 | 0.00052 | 0 | 0 | 0.021729 | 0.189464 | 0.009321 | 0.008068 | 0 | 2.6e-05 | 0.403342 | 0.158489 | 0.573991 | 0 | 2.508 | 21.86795 | 1.0758 | 0.9312 | 0 | 0.003 | 46.5537 | 18.2928
C4-3 | C4 | 环氧酚醛 | 实测 | 0.582612 | 0.233202 | 0.159284 | 0.024902 | 0 | 0.40027 | 9.366469 | 2.5794 | 24.15987 | 13 | 1.942114 | 0.582612 | 0.233202 | 0 | 0 | 0 | 0 | 0.184185 | 35.68152 | 0.993237 | 1052.412669 | 1528.05592 | 3.765784 | 84.096461 | 0 | 1.942114 | 44.25723 | 244.836802 | 96.829707 | 18.32118 | 5.996426 | 9.472678 | 3.155911 | 0.060786 | 71.600437 | 7.803408 | 19.455395 | 0.000524 | 0 | 0 | 0.022537 | 0.211095 | 0.004289 | 0.008263 | 0 | 2.6e-05 | 0.397176 | 0.1383 | 0.467453 | 0 | 2.5794 | 24.15987 | 0.49092 | 0.9457 | 0 | 0.003 | 45.4568 | 15.8284
C4-4 | C4 | 环氧酚醛 | 实测 | 0.567966 | 0.229863 | 0.173049 | 0.029122 | 0 | 0.404713 | 9.363993 | 2.6634 | 24.94006 | 13 | 1.894958 | 0.567966 | 0.229863 | 0 | 0 | 0 | 0 | 0.202172 | 35.616531 | 0.992751 | 1031.012928 | 1478.377241 | 2.819241 | 83.219678 | 0 | 1.894958 | 42.493224 | 245.050433 | 97.265382 | 18.28522 | 5.892534 | 9.337547 | 3.123988 | 0.062406 | 71.846478 | 7.88267 | 19.192997 | 0.000505 | 0 | 0 | 0.022417 | 0.209915 | 0.003334 | 0.008079 | 0 | 2.5e-05 | 0.397627 | 0.149992 | 0.614426 | 0 | 2.6634 | 24.94006 | 0.39606 | 0.9599 | 0 | 0.003 | 47.2421 | 17.8205
C4-5 | C4 | 环氧酚醛 | 实测 | 0.62618 | 0.195519 | 0.156267 | 0.022033 | 0 | 0.312241 | 7.809413 | 2.6802 | 20.93079 | 13 | 1.910248 | 0.62618 | 0.195519 | 0 | 0 | 0 | 0 | 0.1783 | 35.49065 | 0.992802 | 1076.929254 | 1627.457878 | 2.516312 | 74.727365 | 0 | 1.910248 | 45.464266 | 244.485521 | 97.007036 | 18.300926 | 5.924421 | 9.306906 | 3.121959 | 0.057223 | 71.760785 | 7.793001 | 19.393446 | 0.000555 | 0 | 0 | 0.024812 | 0.193768 | 0.003026 | 0.008328 | 0 | 2.8e-05 | 0.395987 | 0.148611 | 0.448991 | 0 | 2.6802 | 20.93079 | 0.32684 | 0.8996 | 0 | 0.003 | 42.7745 | 16.053
C4-6 | C4 | 环氧酚醛 | 实测 | 0.607395 | 0.20342 | 0.159191 | 0.029994 | 0 | 0.334906 | 8.945857 | 2.7012 | 24.16455 | 13 | 1.937192 | 0.607395 | 0.20342 | 0 | 0 | 0 | 0 | 0.189184 | 35.739547 | 0.992183 | 1062.406491 | 1575.682693 | 7.296732 | 78.403975 | 0 | 1.937192 | 43.670696 | 242.364536 | 95.884054 | 18.298057 | 6.051446 | 9.57887 | 3.167464 | 0.064405 | 71.021399 | 7.832035 | 19.852359 | 0.000537 | 0 | 0 | 0.024185 | 0.216354 | 0.007805 | 0.008216 | 0 | 2.7e-05 | 0.387275 | 0.134149 | 0.438714 | 0 | 2.7012 | 24.16455 | 0.87174 | 0.9176 | 0 | 0.003 | 43.2547 | 14.9831
C4-7 | C4 | 环氧酚醛 | 实测 | 0.579887 | 0.211704 | 0.167317 | 0.041092 | 0 | 0.365077 | 9.959484 | 2.60145 | 25.9091 | 13 | 1.985739 | 0.579887 | 0.211704 | 0 | 0 | 0 | 0 | 0.208409 | 34.949718 | 0.990785 | 1049.893446 | 1517.863026 | 12.266034 | 82.473169 | 0 | 1.985739 | 41.77694 | 240.469935 | 94.533767 | 18.294096 | 6.109666 | 9.691582 | 3.183893 | 0.069559 | 70.414304 | 7.84534 | 20.179541 | 0.00052 | 0 | 0 | 0.022553 | 0.224613 | 0.012767 | 0.00802 | 0 | 2.6e-05 | 0.386252 | 0.134138 | 0.498483 | 0 | 2.60145 | 25.9091 | 1.47269 | 0.9251 | 0 | 0.003 | 44.5542 | 15.4728
C4-8 | C4 | 环氧酚醛 | 实测 | 0.594092 | 0.20678 | 0.156953 | 0.042175 | 0 | 0.348061 | 9.60924 | 2.58885 | 24.87688 | 13 | 1.987677 | 0.594092 | 0.20678 | 0 | 0 | 0 | 0 | 0.199128 | 34.868316 | 0.990846 | 1058.6615 | 1556.824451 | 13.186858 | 79.695791 | 0 | 1.987677 | 42.62728 | 240.586298 | 94.645075 | 18.307981 | 6.157025 | 9.736222 | 3.192526 | 0.068017 | 70.257941 | 7.814485 | 20.316309 | 0.000534 | 0 | 0 | 0.023035 | 0.221344 | 0.01369 | 0.008115 | 0 | 2.7e-05 | 0.382642 | 0.126994 | 0.484919 | 0 | 2.58885 | 24.87688 | 1.53861 | 0.9121 | 0 | 0.003 | 43.0051 | 14.2729
C5-1 | C5 | 环氧酚醛 | 实测 | 0.626973 | 0.17815 | 0.153577 | 0.0413 | 0 | 0.284142 | 6.589849 | 2.5437 | 16.7626 | 11 | 1.963803 | 0.626973 | 0.17815 | 0 | 0 | 0 | 0 | 0.194878 | 34.518004 | 0.993578 | 1094.232955 | 1649.777904 | 9.115887 | 74.894622 | 0 | 1.963803 | 45.817598 | 244.124346 | 96.371515 | 18.318108 | 5.888668 | 9.067943 | 3.074161 | 0.052997 | 71.241471 | 7.684056 | 19.640866 | 0.000567 | 0 | 0 | 0.02404 | 0.158422 | 0.009606 | 0.008165 | 0 | 2.8e-05 | 0.403658 | 0.171102 | 0.640299 | 0 | 2.5437 | 16.7626 | 1.0164 | 0.8639 | 0 | 0.003 | 42.7111 | 18.1043
C5-2 | C5 | 环氧酚醛 | 实测 | 0.707884 | 0.14014 | 0.12101 | 0.030966 | 0 | 0.19797 | 4.975587 | 2.6109 | 12.99076 | 11 | 1.938702 | 0.707884 | 0.14014 | 0 | 0 | 0 | 0 | 0.151976 | 35.561721 | 0.996048 | 1147.721697 | 1851.310505 | 8.329677 | 64.863454 | 0 | 1.938702 | 50.335236 | 244.641207 | 96.846438 | 18.361129 | 5.971253 | 9.070271 | 3.082456 | 0.044143 | 71.161488 | 7.538047 | 19.910378 | 0.000634 | 0 | 0 | 0.027594 | 0.137294 | 0.008823 | 0.008607 | 0 | 3.2e-05 | 0.39791 | 0.160361 | 0.414817 | 0 | 2.6109 | 12.99076 | 0.83486 | 0.8144 | 0 | 0.003 | 37.6502 | 15.1734
C5-3 | C5 | 环氧酚醛 | 实测 | 0.637674 | 0.173191 | 0.148654 | 0.040481 | 0 | 0.271598 | 6.292348 | 2.59095 | 16.30316 | 12 | 1.950831 | 0.637674 | 0.173191 | 0 | 0 | 0 | 0 | 0.189135 | 34.955127 | 0.994691 | 1096.828003 | 1670.713195 | 9.638887 | 73.471358 | 0 | 1.950831 | 46.287665 | 244.177134 | 96.464483 | 18.328642 | 5.915114 | 9.087607 | 3.079483 | 0.052072 | 71.145312 | 7.655051 | 19.736968 | 0.000573 | 0 | 0 | 0.024737 | 0.155654 | 0.01013 | 0.008223 | 0 | 2.9e-05 | 0.401938 | 0.169019 | 0.596716 | 0 | 2.59095 | 16.30316 | 1.06103 | 0.8613 | 0 | 0.003 | 42.099 | 17.7031
C5-4 | C5 | 环氧酚醛 | 实测 | 0.724127 | 0.145752 | 0.095084 | 0.035037 | 0 | 0.20128 | 4.587422 | 2.63085 | 12.06882 | 13 | 1.94475 | 0.724127 | 0.145752 | 0 | 0 | 0 | 0 | 0.130121 | 36.374515 | 0.998082 | 1160.62666 | 1890.378396 | 8.377221 | 63.53881 | 0 | 1.94475 | 52.6547 | 247.307406 | 98.675183 | 18.39821 | 6.036427 | 9.099105 | 3.08867 | 0.038611 | 71.184347 | 7.492561 | 19.914295 | 0.000647 | 0 | 0 | 0.028362 | 0.130108 | 0.008885 | 0.008828 | 0 | 3.2e-05 | 0.392699 | 0.14221 | 0.514769 | 0 | 2.63085 | 12.06882 | 0.82417 | 0.8189 | 0 | 0.003 | 36.4268 | 13.1914
C5-5 | C5 | 环氧酚醛 | 实测 | 0.664735 | 0.188312 | 0.1001 | 0.046853 | 0 | 0.283288 | 5.076169 | 2.5647 | 13.01885 | 13 | 1.981019 | 0.664735 | 0.188312 | 0 | 0 | 0 | 0 | 0.146953 | 36.027473 | 0.999433 | 1122.492827 | 1745.784216 | 10.661459 | 71.722677 | 0 | 1.981019 | 51.081319 | 249.22961 | 99.420579 | 18.423307 | 6.04015 | 9.086104 | 3.087812 | 0.039628 | 71.132567 | 7.487413 | 19.808192 | 0.000599 | 0 | 0 | 0.025621 | 0.130058 | 0.011181 | 0.00865 | 0 | 3e-05 | 0.399181 | 0.143921 | 0.711788 | 0 | 2.5647 | 13.01885 | 1.1192 | 0.8659 | 0 | 0.003 | 39.958 | 14.4065
C5-6 | C5 | 环氧酚醛 | 实测 | 0.644578 | 0.203347 | 0.117926 | 0.034149 | 0 | 0.315474 | 6.112468 | 2.57415 | 15.73441 | 13 | 1.998114 | 0.644578 | 0.203347 | 0 | 0 | 0 | 0 | 0.152075 | 35.93354 | 0.998729 | 1107.704818 | 1691.385315 | 9.408039 | 75.95192 | 0 | 1.998114 | 49.616136 | 247.177972 | 97.842604 | 18.417819 | 6.076357 | 9.25994 | 3.127532 | 0.045911 | 71.095095 | 7.505272 | 19.900745 | 0.00058 | 0 | 0 | 0.024902 | 0.152214 | 0.009933 | 0.008595 | 0 | 2.9e-05 | 0.402889 | 0.14485 | 0.44984 | 0 | 2.57415 | 15.73441 | 1.02673 | 0.8885 | 0 | 0.003 | 41.6466 | 14.9731
C5-7 | C5 | 环氧酚醛 | 实测 | 0.645127 | 0.205737 | 0.124891 | 0.024244 | 0 | 0.31891 | 7.290102 | 2.59095 | 18.88829 | 12 | 2.001932 | 0.645127 | 0.205737 | 0 | 0 | 0 | 0 | 0.149136 | 36.005989 | 0.995879 | 1109.633478 | 1690.239544 | 6.258447 | 77.025596 | 0 | 2.001932 | 48.916546 | 245.749483 | 97.293345 | 18.383792 | 6.102734 | 9.456206 | 3.160765 | 0.051459 | 71.238578 | 7.61644 | 19.850575 | 0.00058 | 0 | 0 | 0.025026 | 0.182443 | 0.006786 | 0.008625 | 0 | 2.9e-05 | 0.396572 | 0.130293 | 0.340481 | 0 | 2.59095 | 18.88829 | 0.70255 | 0.8929 | 0 | 0.003 | 41.0571 | 13.4892
C5-8 | C5 | 环氧酚醛 | 实测 | 0.607594 | 0.204378 | 0.148515 | 0.039513 | 0 | 0.336373 | 7.643956 | 2.60145 | 19.88537 | 13 | 1.971977 | 0.607594 | 0.204378 | 0 | 0 | 0 | 0 | 0.188028 | 35.362885 | 0.994523 | 1075.622264 | 1590.385139 | 8.847915 | 79.057589 | 0 | 1.971977 | 45.433373 | 244.854346 | 96.947498 | 18.334653 | 5.987056 | 9.298192 | 3.118966 | 0.056072 | 71.149242 | 7.716414 | 19.712599 | 0.000545 | 0 | 0 | 0.02363 | 0.180628 | 0.009356 | 0.008229 | 0 | 2.7e-05 | 0.39807 | 0.150082 | 0.608593 | 0 | 2.60145 | 19.88537 | 1.02995 | 0.9059 | 0 | 0.003 | 43.8235 | 16.5225
C5-9 | C5 | 环氧酚醛 | 实测 | 0.690151 | 0.163731 | 0.107035 | 0.039083 | 0 | 0.23724 | 5.249552 | 2.5311 | 13.28714 | 12 | 1.978478 | 0.690151 | 0.163731 | 0 | 0 | 0 | 0 | 0.146118 | 35.378322 | 0.995569 | 1148.439573 | 1818.124023 | 7.346285 | 68.10297 | 0 | 1.978478 | 51.26962 | 247.534018 | 98.684211 | 18.374122 | 5.975393 | 9.06024 | 3.076707 | 0.041186 | 71.413757 | 7.572381 | 19.659719 | 0.000625 | 0 | 0 | 0.026379 | 0.13848 | 0.007853 | 0.008664 | 0 | 3.1e-05 | 0.396623 | 0.145633 | 0.661803 | 0 | 2.5311 | 13.28714 | 0.7535 | 0.8313 | 0 | 0.003 | 38.056 | 13.9735
C5-10 | C5 | 环氧酚醛 | 实测 | 0.679891 | 0.171339 | 0.107479 | 0.041291 | 0 | 0.25201 | 4.808595 | 2.6319 | 12.65574 | 12 | 1.951321 | 0.679891 | 0.171339 | 0 | 0 | 0 | 0 | 0.14877 | 36.282259 | 1.000124 | 1123.084465 | 1774.729278 | 11.475397 | 69.140269 | 0 | 1.951321 | 50.650035 | 247.378363 | 98.256452 | 18.418753 | 6.045886 | 9.097237 | 3.093057 | 0.041174 | 70.938164 | 7.454104 | 20.002429 | 0.000607 | 0 | 0 | 0.026636 | 0.128082 | 0.011987 | 0.008634 | 0 | 3e-05 | 0.399575 | 0.152953 | 0.536383 | 0 | 2.6319 | 12.65574 | 1.1844 | 0.8531 | 0 | 0.003 | 39.482 | 15.1133
C5-11 | C5 | 环氧酚醛 | 实测 | 0.606545 | 0.204545 | 0.152909 | 0.036 | 0 | 0.33723 | 7.399323 | 2.5836 | 19.11689 | 13 | 1.982909 | 0.606545 | 0.204545 | 0 | 0 | 0 | 0 | 0.188909 | 35.137727 | 0.995134 | 1077.6675 | 1590.218182 | 8.958327 | 79.501091 | 0 | 1.982909 | 45.579455 | 244.5113 | 96.415364 | 18.345418 | 5.974627 | 9.252609 | 3.115955 | 0.055391 | 71.155364 | 7.666455 | 19.738636 | 0.000545 | 0 | 0 | 0.023487 | 0.17379 | 0.009465 | 0.00822 | 0 | 2.7e-05 | 0.403905 | 0.159455 | 0.515909 | 0 | 2.5836 | 19.11689 | 1.04118 | 0.9042 | 0 | 0.003 | 44.4296 | 17.5401
C5-12 | C5 | 环氧酚醛 | 实测 | 0.667656 | 0.15905 | 0.135905 | 0.037389 | 0 | 0.238222 | 5.608741 | 2.6655 | 14.9501 | 12 | 1.928091 | 0.667656 | 0.15905 | 0 | 0 | 0 | 0 | 0.173294 | 35.740851 | 0.996654 | 1110.46181 | 1737.537092 | 10.193175 | 69.58091 | 0 | 1.928091 | 47.772206 | 244.333165 | 96.675074 | 18.350762 | 5.966053 | 9.114065 | 3.088111 | 0.049155 | 71.000198 | 7.588427 | 19.918101 | 0.000593 | 0 | 0 | 0.026365 | 0.147874 | 0.010687 | 0.008386 | 0 | 3e-05 | 0.398496 | 0.164258 | 0.49456 | 0 | 2.6655 | 14.9501 | 1.08042 | 0.8478 | 0 | 0.003 | 40.2879 | 16.6065
C5-13 | C5 | 环氧酚醛 | 实测 | 0.64104 | 0.202707 | 0.115366 | 0.040887 | 0 | 0.316215 | 6.230765 | 2.59095 | 16.1436 | 13 | 1.982628 | 0.64104 | 0.202707 | 0 | 0 | 0 | 0 | 0.156253 | 36.079278 | 0.99832 | 1101.233612 | 1679.532585 | 9.991909 | 75.592667 | 0 | 1.982628 | 49.142624 | 247.628736 | 98.432095 | 18.40524 | 6.070727 | 9.260111 | 3.120885 | 0.046406 | 71.06421 | 7.55418 | 19.860255 | 0.000576 | 0 | 0 | 0.024868 | 0.154944 | 0.010514 | 0.008553 | 0 | 2.9e-05 | 0.397959 | 0.139611 | 0.592667 | 0 | 2.59095 | 16.1436 | 1.09549 | 0.8911 | 0 | 0.003 | 41.4633 | 14.5461
C5-14 | C5 | 环氧酚醛 | 实测 | 0.654311 | 0.185429 | 0.128798 | 0.031462 | 0 | 0.283396 | 6.807834 | 2.56575 | 17.4672 | 13 | 1.98014 | 0.654311 | 0.185429 | 0 | 0 | 0 | 0 | 0.16026 | 35.457674 | 0.994339 | 1115.92633 | 1718.243044 | 6.794071 | 73.790679 | 0 | 1.98014 | 48.461803 | 245.34855 | 97.284534 | 18.352532 | 6.019565 | 9.2971 | 3.122427 | 0.050583 | 71.288074 | 7.656081 | 19.747812 | 0.00059 | 0 | 0 | 0.025226 | 0.171735 | 0.007305 | 0.008515 | 0 | 2.9e-05 | 0.395618 | 0.140934 | 0.49651 | 0 | 2.56575 | 17.4672 | 0.74303 | 0.8661 | 0 | 0.003 | 40.2383 | 14.3344
C5-15 | C5 | 环氧酚醛 | 实测 | 0.608961 | 0.201862 | 0.139624 | 0.049553 | 0 | 0.331485 | 6.325441 | 2.58465 | 16.34905 | 13 | 1.968151 | 0.608961 | 0.201862 | 0 | 0 | 0 | 0 | 0.189177 | 35.341759 | 0.997562 | 1075.05209 | 1596.39989 | 12.006196 | 77.769483 | 0 | 1.968151 | 46.336558 | 246.464355 | 97.61033 | 18.371947 | 5.964501 | 9.099726 | 3.085618 | 0.049993 | 71.007939 | 7.598649 | 19.765103 | 0.000548 | 0 | 0 | 0.023587 | 0.149197 | 0.012512 | 0.008218 | 0 | 2.7e-05 | 0.40422 | 0.163808 | 0.720934 | 0 | 2.58465 | 16.34905 | 1.37103 | 0.9005 | 0 | 0.003 | 44.2944 | 17.9501
C5-16 | C5 | 环氧酚醛 | 实测 | 0.629277 | 0.205297 | 0.136299 | 0.029126 | 0 | 0.326243 | 7.340567 | 2.5878 | 18.99592 | 13 | 1.993873 | 0.629277 | 0.205297 | 0 | 0 | 0 | 0 | 0.165426 | 35.652748 | 0.995553 | 1096.480733 | 1649.184655 | 7.347611 | 78.044585 | 0 | 1.993873 | 47.545197 | 245.253342 | 96.946461 | 18.367763 | 6.050165 | 9.373362 | 3.142389 | 0.053081 | 71.206523 | 7.638232 | 19.802526 | 0.000566 | 0 | 0 | 0.024392 | 0.179055 | 0.007867 | 0.008459 | 0 | 2.8e-05 | 0.399469 | 0.142054 | 0.414742 | 0 | 2.5878 | 18.99592 | 0.83458 | 0.8974 | 0 | 0.003 | 42.3797 | 15.0705
C6-1 | C6 | 环氧酚醛 | 实测 | 0.634128 | 0.182744 | 0.163432 | 0.019696 | 0 | 0.288182 | 7.12317 | 2.508 | 17.86491 | 10 | 1.939758 | 0.634128 | 0.182744 | 0 | 0 | 0 | 0 | 0.183128 | 34.514796 | 0.99218 | 1101.712077 | 1674.096849 | 2.696195 | 75.815719 | 0 | 1.939758 | 46.280553 | 243.583522 | 95.767775 | 18.304708 | 5.843985 | 9.095225 | 3.087779 | 0.053816 | 71.861068 | 7.708397 | 19.3505 | 0.000576 | 0 | 0 | 0.024097 | 0.171646 | 0.003194 | 0.008284 | 0 | 2.9e-05 | 0.408422 | 0.17288 | 0.381918 | 0 | 2.508 | 17.86491 | 0.3324 | 0.8622 | 0 | 0.003 | 42.5086 | 17.9934
C6-2 | C6 | 环氧酚醛 | 实测 | 0.580628 | 0.215976 | 0.17718 | 0.026216 | 0 | 0.37197 | 8.956507 | 2.508 | 22.46292 | 12 | 1.952186 | 0.580628 | 0.215976 | 0 | 0 | 0 | 0 | 0.203396 | 34.447084 | 0.992381 | 1051.596112 | 1532.858274 | 7.180874 | 82.510865 | 0 | 1.952186 | 42.847893 | 241.925275 | 94.563033 | 18.312264 | 5.95991 | 9.375922 | 3.140213 | 0.062945 | 71.222046 | 7.743116 | 19.708718 | 0.000528 | 0 | 0 | 0.022064 | 0.197615 | 0.007685 | 0.008072 | 0 | 2.6e-05 | 0.404722 | 0.163937 | 0.349696 | 0 | 2.508 | 22.46292 | 0.87356 | 0.9175 | 0 | 0.003 | 46.0048 | 18.6347
C6-3 | C6 | 环氧酚醛 | 实测 | 0.609025 | 0.205684 | 0.144505 | 0.040786 | 0 | 0.337727 | 9.3351 | 2.508 | 23.41243 | 12 | 2.004752 | 0.609025 | 0.205684 | 0 | 0 | 0 | 0 | 0.185291 | 34.934945 | 0.991575 | 1075.055163 | 1607.825044 | 14.559288 | 79.576728 | 0 | 2.004752 | 44.039679 | 240.470684 | 94.27849 | 18.33966 | 6.231771 | 9.801523 | 3.209892 | 0.065629 | 70.025191 | 7.732952 | 20.543601 | 0.000554 | 0 | 0 | 0.023143 | 0.216042 | 0.015067 | 0.008258 | 0 | 2.8e-05 | 0.381981 | 0.120734 | 0.389868 | 0 | 2.508 | 23.41243 | 1.63284 | 0.8949 | 0 | 0.003 | 41.3953 | 13.0839
C6-4 | C6 | 环氧酚醛 | 实测 | 0.638854 | 0.180428 | 0.148679 | 0.032039 | 0 | 0.282424 | 8.936499 | 2.508 | 22.41274 | 11 | 1.993466 | 0.638854 | 0.180428 | 0 | 0 | 0 | 0 | 0.180718 | 34.684929 | 0.988223 | 1108.525574 | 1686.574388 | 7.898945 | 76.107153 | 0 | 1.993466 | 45.223018 | 240.843432 | 95.004646 | 18.281154 | 6.077408 | 9.613852 | 3.166983 | 0.063409 | 70.843771 | 7.846869 | 20.005808 | 0.000581 | 0 | 0 | 0.024276 | 0.216946 | 0.008396 | 0.008309 | 0 | 2.9e-05 | 0.382627 | 0.125929 | 0.462201 | 0 | 2.508 | 22.41274 | 0.86744 | 0.8584 | 0 | 0.003 | 39.5292 | 13.0097
C6-5 | C6 | 环氧酚醛 | 实测 | 0.621468 | 0.181013 | 0.168889 | 0.02863 | 0 | 0.291267 | 8.245356 | 2.5752 | 21.23344 | 12 | 1.954723 | 0.621468 | 0.181013 | 0 | 0 | 0 | 0 | 0.197519 | 33.995617 | 0.989465 | 1082.438898 | 1630.588455 | 6.71549 | 73.837639 | 0 | 1.954723 | 43.816283 | 241.104383 | 94.820573 | 18.275212 | 5.945696 | 9.367938 | 3.127166 | 0.062484 | 71.185582 | 7.812832 | 19.742889 | 0.00056 | 0 | 0 | 0.024016 | 0.198018 | 0.007206 | 0.008137 | 0 | 2.8e-05 | 0.394873 | 0.156121 | 0.428984 | 0 | 2.5752 | 21.23344 | 0.77272 | 0.8725 | 0 | 0.003 | 42.3422 | 16.7409
C6-6 | C6 | 环氧酚醛 | 实测 | 0.595066 | 0.198326 | 0.179624 | 0.026984 | 0 | 0.333283 | 7.230427 | 2.5941 | 18.75645 | 11 | 1.943272 | 0.595066 | 0.198326 | 0 | 0 | 0 | 0 | 0.206608 | 33.977647 | 0.994357 | 1055.566257 | 1558.633894 | 8.113955 | 76.652863 | 0 | 1.943272 | 43.481788 | 242.396322 | 94.668181 | 18.326129 | 5.883373 | 9.133912 | 3.100142 | 0.058278 | 71.2799 | 7.647075 | 19.678155 | 0.000534 | 0 | 0 | 0.023102 | 0.167036 | 0.008609 | 0.008041 | 0 | 2.7e-05 | 0.413385 | 0.187453 | 0.327278 | 0 | 2.5941 | 18.75645 | 0.96672 | 0.9029 | 0 | 0.003 | 46.419 | 21.0491
C6-7 | C6 | 环氧酚醛 | 实测 | 0.664853 | 0.173063 | 0.147275 | 0.014808 | 0 | 0.260303 | 6.225849 | 2.508 | 15.61443 | 10 | 1.945804 | 0.664853 | 0.173063 | 0 | 0 | 0 | 0 | 0.162083 | 35.124408 | 0.993852 | 1128.491266 | 1755.213055 | 0.511534 | 74.105671 | 0 | 1.945804 | 48.863806 | 245.246822 | 96.761156 | 18.326826 | 5.832266 | 8.999043 | 3.074292 | 0.047297 | 72.15201 | 7.644505 | 19.229777 | 0.000604 | 0 | 0 | 0.025264 | 0.157293 | 0.001015 | 0.0085 | 0 | 3e-05 | 0.410499 | 0.170799 | 0.355092 | 0 | 2.508 | 15.61443 | 0.10072 | 0.8438 | 0 | 0.003 | 40.7502 | 16.9552
C6-8 | C6 | 环氧酚醛 | 实测 | 0.704075 | 0.150096 | 0.128974 | 0.016855 | 0 | 0.213182 | 6.159318 | 2.508 | 15.44757 | 10 | 1.948955 | 0.704075 | 0.150096 | 0 | 0 | 0 | 0 | 0.145829 | 35.327502 | 0.992155 | 1160.130915 | 1858.758268 | 2.028696 | 69.015362 | 0 | 1.948955 | 50.325261 | 244.149371 | 96.574995 | 18.322818 | 5.932558 | 9.16438 | 3.098389 | 0.047256 | 71.762961 | 7.658737 | 19.552699 | 0.00064 | 0 | 0 | 0.026755 | 0.164792 | 0.002528 | 0.00867 | 0 | 3.2e-05 | 0.397049 | 0.149846 | 0.338703 | 0 | 2.508 | 15.44757 | 0.237 | 0.8127 | 0 | 0.003 | 37.2194 | 14.0466
D7-1 | D7 | 环氧酚醛 | 实测 | 0.931914 | 0.0234 | 0.008881 | 0.035805 | 0 | 0.02511 | 0.726087 | 2.51218 | 1.82406 | 6 | 1.955173 | 0.931914 | 0.0234 | 0 | 0 | 0 | 0 | 0.044686 | 35.805751 | 0.998456 | 1342.838258 | 2460.253736 | 4.515295 | 34.534818 | 0 | 1.955173 | 65.697914 | 252.146885 | 102.134762 | 18.446476 | 5.913321 | 8.399084 | 2.9553 | 0.004601 | 71.88737 | 7.208909 | 19.698619 | 0.000846 | 0 | 0 | 0.035413 | 0.025713 | 0.005001 | 0.009722 | 0 | 4.2e-05 | 0.389906 | 0.146104 | 0.697773 | 0 | 2.51218 | 1.82406 | 0.35479 | 0.6897 | 0 | 0.003 | 27.6599 | 10.3646
D7-2 | D7 | 环氧酚醛 | 实测 | 0.851914 | 0.06402 | 0.051086 | 0.03298 | 0 | 0.075148 | 1.699915 | 2.50306 | 4.25499 | 6 | 1.915287 | 0.851914 | 0.06402 | 0 | 0 | 0 | 0 | 0.084066 | 35.295784 | 0.997252 | 1270.940119 | 2249.053285 | 4.183717 | 43.506208 | 0 | 1.915287 | 60.331738 | 250.245732 | 100.589757 | 18.411536 | 5.863554 | 8.500259 | 2.975647 | 0.016244 | 71.940507 | 7.321909 | 19.549922 | 0.000776 | 0 | 0 | 0.032373 | 0.055031 | 0.004671 | 0.009315 | 0 | 3.9e-05 | 0.396191 | 0.160185 | 0.64343 | 0 | 2.50306 | 4.25499 | 0.36113 | 0.7202 | 0 | 0.003 | 30.6335 | 12.3855
D7-3 | D7 | 环氧酚醛 | 实测 | 0.755055 | 0.11379 | 0.101337 | 0.029818 | 0 | 0.150704 | 3.141649 | 2.51142 | 7.89 | 6 | 1.870673 | 0.755055 | 0.11379 | 0 | 0 | 0 | 0 | 0.131155 | 34.710271 | 0.996003 | 1184.209231 | 1993.346281 | 4.144922 | 54.533303 | 0 | 1.870673 | 53.901405 | 247.917286 | 98.674283 | 18.373323 | 5.813595 | 8.633314 | 3.002856 | 0.030294 | 71.956358 | 7.449217 | 19.406375 | 0.000685 | 0 | 0 | 0.028692 | 0.090141 | 0.004633 | 0.008826 | 0 | 3.4e-05 | 0.403874 | 0.176778 | 0.568377 | 0 | 2.51142 | 7.89 | 0.40557 | 0.7725 | 0 | 0.003 | 35.3511 | 15.4734
D7-4 | D7 | 环氧酚醛 | 实测 | 0.65625 | 0.163913 | 0.15416 | 0.025677 | 0 | 0.249773 | 5.082312 | 2.50572 | 12.73485 | 6 | 1.819467 | 0.65625 | 0.163913 | 0 | 0 | 0 | 0 | 0.179837 | 34.070362 | 0.994409 | 1095.361644 | 1732.5 | 3.391123 | 65.601115 | 0 | 1.819467 | 47.257464 | 245.590167 | 96.784634 | 18.328016 | 5.745303 | 8.75212 | 3.026801 | 0.044688 | 72.064092 | 7.59365 | 19.195163 | 0.000597 | 0 | 0 | 0.024937 | 0.12674 | 0.003881 | 0.008321 | 0 | 3e-05 | 0.41184 | 0.194564 | 0.5001 | 0 | 2.50572 | 12.73485 | 0.38994 | 0.8361 | 0 | 0.003 | 41.3817 | 19.5498
D7-5 | D7 | 环氧酚醛 | 实测 | 0.930305 | 0.023138 | 0.00917 | 0.037387 | 0 | 0.024871 | 0.745023 | 2.50572 | 1.86682 | 6 | 1.976862 | 0.930305 | 0.023138 | 0 | 0 | 0 | 0 | 0.046558 | 35.758888 | 0.998373 | 1345.388121 | 2456.004515 | 5.000141 | 35.3386 | 0 | 1.976862 | 65.683832 | 252.052765 | 102.102144 | 18.445119 | 5.916055 | 8.402864 | 2.955023 | 0.004938 | 71.83465 | 7.212754 | 19.722348 | 0.000847 | 0 | 0 | 0.035352 | 0.026338 | 0.005485 | 0.009704 | 0 | 4.2e-05 | 0.390357 | 0.146014 | 0.715999 | 0 | 2.50572 | 1.86682 | 0.38878 | 0.6878 | 0 | 0.003 | 27.6685 | 10.3495
D7-6 | D7 | 环氧酚醛 | 实测 | 0.8502 | 0.064716 | 0.050406 | 0.034678 | 0 | 0.076118 | 1.74001 | 2.5061 | 4.36064 | 6 | 1.979373 | 0.8502 | 0.064716 | 0 | 0 | 0 | 0 | 0.085084 | 35.314555 | 0.997248 | 1282.628361 | 2244.527524 | 4.318615 | 46.238236 | 0 | 1.979373 | 60.794508 | 250.452495 | 100.761635 | 18.410223 | 5.859894 | 8.49184 | 2.972876 | 0.016125 | 71.944566 | 7.329251 | 19.531262 | 0.000773 | 0 | 0 | 0.032308 | 0.056216 | 0.004805 | 0.009304 | 0 | 3.9e-05 | 0.398934 | 0.159575 | 0.680031 | 0 | 2.5061 | 4.36064 | 0.37275 | 0.7217 | 0 | 0.003 | 30.9453 | 12.3782
D7-7 | D7 | 环氧酚醛 | 实测 | 0.754957 | 0.113582 | 0.101891 | 0.02957 | 0 | 0.150448 | 3.242879 | 2.50306 | 8.11712 | 6 | 1.98212 | 0.754957 | 0.113582 | 0 | 0 | 0 | 0 | 0.131461 | 34.694785 | 0.995884 | 1206.70714 | 1993.086533 | 3.895072 | 59.015473 | 0 | 1.98212 | 54.773754 | 247.941547 | 98.703954 | 18.370934 | 5.80714 | 8.626854 | 3.001352 | 0.030317 | 71.989341 | 7.4549 | 19.382235 | 0.000688 | 0 | 0 | 0.028688 | 0.093033 | 0.004383 | 0.008823 | 0 | 3.4e-05 | 0.409572 | 0.177069 | 0.573066 | 0 | 2.50306 | 8.11712 | 0.38245 | 0.7698 | 0 | 0.003 | 35.7352 | 15.4493
D7-8 | D7 | 环氧酚醛 | 实测 | 0.656617 | 0.16398 | 0.15403 | 0.025373 | 0 | 0.249735 | 5.22836 | 2.50762 | 13.11074 | 6 | 1.984378 | 0.656617 | 0.16398 | 0 | 0 | 0 | 0 | 0.179403 | 34.08 | 0.994459 | 1128.594985 | 1733.468657 | 3.390796 | 72.19005 | 0 | 1.984378 | 48.610945 | 245.575124 | 96.762587 | 18.329085 | 5.747323 | 8.754537 | 3.027602 | 0.044651 | 72.060498 | 7.590647 | 19.201294 | 0.000597 | 0 | 0 | 0.024951 | 0.130455 | 0.003881 | 0.008325 | 0 | 3e-05 | 0.420183 | 0.194548 | 0.492537 | 0 | 2.50762 | 13.11074 | 0.39001 | 0.8367 | 0 | 0.003 | 42.2284 | 19.5521
D7-9 | D7 | 环氧酚醛 | 实测 | 0.89214 | 0.044492 | 0.028718 | 0.03465 | 0 | 0.049872 | 1.227317 | 2.51446 | 3.08604 | 6 | 1.938789 | 0.89214 | 0.044492 | 0 | 0 | 0 | 0 | 0.063368 | 36.275718 | 0.998958 | 1310.006822 | 2355.248753 | 4.494877 | 42.360793 | 0 | 1.938789 | 63.152353 | 251.311851 | 101.418903 | 18.43256 | 5.894378 | 8.452825 | 2.966482 | 0.010144 | 71.898611 | 7.258595 | 19.636511 | 0.000809 | 0 | 0 | 0.033901 | 0.041608 | 0.004982 | 0.009528 | 0 | 4e-05 | 0.39319 | 0.152496 | 0.670756 | 0 | 2.51446 | 3.08604 | 0.36953 | 0.7067 | 0 | 0.003 | 29.1629 | 11.3106
D7-10 | D7 | 环氧酚醛 | 实测 | 0.898107 | 0.041956 | 0.02452 | 0.035418 | 0 | 0.046716 | 1.136892 | 2.50534 | 2.8483 | 6 | 1.943741 | 0.898107 | 0.041956 | 0 | 0 | 0 | 0 | 0.059937 | 36.316987 | 0.999121 | 1315.753984 | 2371.001226 | 4.614426 | 41.652363 | 0 | 1.943741 | 63.641193 | 251.586977 | 101.621033 | 18.43693 | 5.900354 | 8.444081 | 2.964678 | 0.009031 | 71.889797 | 7.247923 | 19.648413 | 0.000817 | 0 | 0 | 0.034128 | 0.0388 | 0.005102 | 0.009564 | 0 | 4.1e-05 | 0.392671 | 0.150872 | 0.684512 | 0 | 2.50534 | 2.8483 | 0.37455 | 0.7021 | 0 | 0.003 | 28.826 | 11.0755
D7-11 | D7 | 环氧酚醛 | 实测 | 0.902837 | 0.04125 | 0.019323 | 0.03659 | 0 | 0.045689 | 1.042837 | 2.50344 | 2.61068 | 6 | 1.950802 | 0.902837 | 0.04125 | 0 | 0 | 0 | 0 | 0.055913 | 36.465397 | 0.999492 | 1321.631931 | 2383.489105 | 4.562834 | 41.547211 | 0 | 1.950802 | 64.242428 | 252.159792 | 102.012882 | 18.442798 | 5.903823 | 8.428217 | 2.961505 | 0.007548 | 71.916678 | 7.238317 | 19.630807 | 0.000822 | 0 | 0 | 0.034308 | 0.035777 | 0.005052 | 0.009605 | 0 | 4.1e-05 | 0.392426 | 0.148584 | 0.716048 | 0 | 2.50344 | 2.61068 | 0.36866 | 0.7009 | 0 | 0.003 | 28.6353 | 10.8422
D7-12 | D7 | 环氧酚醛 | 实测 | 0.907906 | 0.041312 | 0.011392 | 0.039391 | 0 | 0.045503 | 0.908995 | 2.5137 | 2.28494 | 6 | 1.961982 | 0.907906 | 0.041312 | 0 | 0 | 0 | 0 | 0.050782 | 36.718364 | 1.000133 | 1328.921301 | 2396.870711 | 4.72804 | 41.721109 | 0 | 1.961982 | 65.0619 | 253.085369 | 102.649465 | 18.452072 | 5.91087 | 8.405929 | 2.956615 | 0.005413 | 71.936865 | 7.225501 | 19.609113 | 0.000823 | 0 | 0 | 0.0345 | 0.031361 | 0.00522 | 0.009657 | 0 | 4.1e-05 | 0.391873 | 0.144827 | 0.778891 | 0 | 2.5137 | 2.28494 | 0.38033 | 0.7036 | 0 | 0.003 | 28.5519 | 10.5521
D7-13 | D7 | 环氧酚醛 | 实测 | 0.931361 | 0.028022 | 0.003963 | 0.036654 | 0 | 0.030087 | 0.678076 | 2.50078 | 1.69572 | 6 | 1.984149 | 0.931361 | 0.028022 | 0 | 0 | 0 | 0 | 0.040617 | 36.073592 | 0.999393 | 1348.59717 | 2458.794226 | 4.938933 | 36.372771 | 0 | 1.984149 | 66.366827 | 252.721483 | 102.420606 | 18.461265 | 5.935267 | 8.410147 | 2.959298 | 0.003445 | 71.849986 | 7.182564 | 19.730116 | 0.000849 | 0 | 0 | 0.035392 | 0.023998 | 0.005429 | 0.009764 | 0 | 4.2e-05 | 0.391395 | 0.143449 | 0.700538 | 0 | 2.50078 | 1.69572 | 0.38363 | 0.6899 | 0 | 0.003 | 27.656 | 10.1361
D7-14 | D7 | 环氧酚醛 | 实测 | 0.851423 | 0.077765 | 0.038367 | 0.032445 | 0 | 0.091335 | 1.575485 | 2.51294 | 3.9591 | 6 | 1.993949 | 0.851423 | 0.077765 | 0 | 0 | 0 | 0 | 0.070812 | 36.091541 | 0.99978 | 1288.764465 | 2247.75589 | 4.107184 | 48.895326 | 0 | 1.993949 | 62.383417 | 252.06386 | 101.504313 | 18.450148 | 5.907184 | 8.513145 | 2.984408 | 0.012636 | 71.987254 | 7.254925 | 19.548217 | 0.000772 | 0 | 0 | 0.032354 | 0.050973 | 0.004608 | 0.009446 | 0 | 3.9e-05 | 0.401599 | 0.153548 | 0.634093 | 0 | 2.51294 | 3.9591 | 0.35787 | 0.7337 | 0 | 0.003 | 31.1922 | 11.9261
D7-15 | D7 | 环氧酚醛 | 实测 | 0.754955 | 0.136556 | 0.078703 | 0.029786 | 0 | 0.18088 | 2.880369 | 2.5042 | 7.21302 | 6 | 2.006072 | 0.754955 | 0.136556 | 0 | 0 | 0 | 0 | 0.108489 | 36.07687 | 1.000268 | 1215.723382 | 1993.080536 | 3.981785 | 63.636155 | 0 | 2.006072 | 57.473594 | 251.17081 | 100.368427 | 18.437874 | 5.883881 | 8.645538 | 3.015122 | 0.023858 | 72.051781 | 7.339558 | 19.385611 | 0.000687 | 0 | 0 | 0.028688 | 0.082633 | 0.004493 | 0.009053 | 0 | 3.4e-05 | 0.412756 | 0.165001 | 0.575667 | 0 | 2.5042 | 7.21302 | 0.3922 | 0.7902 | 0 | 0.003 | 36.0295 | 14.4029
D7-16 | D7 | 环氧酚醛 | 实测 | 0.654867 | 0.196977 | 0.120911 | 0.027245 | 0 | 0.30079 | 4.644673 | 2.50268 | 11.62413 | 6 | 2.015561 | 0.654867 | 0.196977 | 0 | 0 | 0 | 0 | 0.148156 | 36.037685 | 1.000614 | 1139.590057 | 1728.849558 | 3.647609 | 78.757085 | 0 | 2.015561 | 52.32634 | 250.294322 | 99.253058 | 18.421905 | 5.851914 | 8.773561 | 3.044506 | 0.035496 | 72.150442 | 7.435418 | 19.189719 | 0.000597 | 0 | 0 | 0.024885 | 0.115582 | 0.00417 | 0.008638 | 0 | 3e-05 | 0.424093 | 0.177058 | 0.529482 | 0 | 2.50268 | 11.62413 | 0.41934 | 0.8687 | 0 | 0.003 | 42.651 | 17.8067
D7-17 | D7 | 环氧酚醛 | 实测 | 0.931433 | 0.03386 | 0.000564 | 0.034142 | 0 | 0.036353 | 0.614264 | 2.50876 | 1.54104 | 6 | 1.977991 | 0.931433 | 0.03386 | 0 | 0 | 0 | 0 | 0.034707 | 36.073928 | 0.999656 | 1347.346614 | 2458.984199 | 3.081405 | 35.857788 | 0 | 1.977991 | 66.869074 | 253.88544 | 103.116817 | 18.466761 | 5.915322 | 8.372856 | 2.95412 | 0.001512 | 72.110327 | 7.18228 | 19.562923 | 0.000847 | 0 | 0 | 0.035394 | 0.021742 | 0.003578 | 0.009822 | 0 | 4.2e-05 | 0.392568 | 0.141814 | 0.719526 | 0 | 2.50876 | 1.54104 | 0.25358 | 0.6962 | 0 | 0.003 | 27.8252 | 10.0518
D7-18 | D7 | 环氧酚醛 | 实测 | 0.850212 | 0.091751 | 0.023549 | 0.034487 | 0 | 0.107916 | 1.278648 | 2.51066 | 3.21025 | 6 | 1.998456 | 0.850212 | 0.091751 | 0 | 0 | 0 | 0 | 0.058036 | 36.001416 | 1.0016 | 1281.441333 | 2244.560546 | 4.852207 | 46.907605 | 0 | 1.998456 | 63.369708 | 253.980183 | 102.502123 | 18.492318 | 5.96263 | 8.532441 | 2.993553 | 0.008871 | 71.947497 | 7.182602 | 19.592459 | 0.000772 | 0 | 0 | 0.032308 | 0.041311 | 0.005366 | 0.009574 | 0 | 3.9e-05 | 0.401226 | 0.14562 | 0.653069 | 0 | 2.51066 | 3.21025 | 0.41699 | 0.744 | 0 | 0.003 | 31.1793 | 11.3161
D7-19 | D7 | 环氧酚醛 | 实测 | 0.753251 | 0.163815 | 0.053616 | 0.029318 | 0 | 0.217477 | 2.325873 | 2.50914 | 5.83594 | 6 | 2.015058 | 0.753251 | 0.163815 | 0 | 0 | 0 | 0 | 0.082934 | 36.006502 | 1.003561 | 1204.879535 | 1988.583162 | 3.798483 | 60.786904 | 0 | 2.015058 | 59.49692 | 254.83687 | 102.245038 | 18.512491 | 5.966062 | 8.665412 | 3.030767 | 0.016724 | 72.156628 | 7.21264 | 19.366644 | 0.000684 | 0 | 0 | 0.028624 | 0.066575 | 0.004336 | 0.009308 | 0 | 3.4e-05 | 0.414143 | 0.151808 | 0.573238 | 0 | 2.50914 | 5.83594 | 0.38011 | 0.8159 | 0 | 0.003 | 36.3038 | 13.3075
D7-20 | D7 | 环氧酚醛 | 实测 | 0.656216 | 0.236829 | 0.081556 | 0.025399 | 0 | 0.360901 | 3.639485 | 2.51332 | 9.14719 | 6 | 2.038099 | 0.656216 | 0.236829 | 0 | 0 | 0 | 0 | 0.106955 | 36.068955 | 1.005886 | 1128.849132 | 1732.409961 | 3.455105 | 74.885505 | 0 | 2.038099 | 55.752456 | 255.746602 | 101.993849 | 18.539508 | 5.986497 | 8.812571 | 3.071138 | 0.024354 | 72.280286 | 7.228296 | 19.199028 | 0.000595 | 0 | 0 | 0.024936 | 0.090755 | 0.004018 | 0.00905 | 0 | 3e-05 | 0.42688 | 0.15682 | 0.493601 | 0 | 2.51332 | 9.14719 | 0.40494 | 0.9121 | 0 | 0.003 | 43.0252 | 15.8059
D7-21 | D7 | 环氧酚醛 | 实测 | 0.93118 | 0.025525 | 0.006487 | 0.036807 | 0 | 0.027412 | 0.707015 | 2.50914 | 1.774 | 6 | 1.962206 | 0.93118 | 0.025525 | 0 | 0 | 0 | 0 | 0.043294 | 36.048935 | 0.999151 | 1342.3626 | 2458.316175 | 4.920674 | 35.694965 | 0 | 1.962206 | 65.85672 | 252.391764 | 102.26033 | 18.453476 | 5.925709 | 8.406388 | 2.957284 | 0.004143 | 71.846848 | 7.196728 | 19.725145 | 0.000846 | 0 | 0 | 0.035385 | 0.025018 | 0.005408 | 0.009736 | 0 | 4.2e-05 | 0.390097 | 0.144736 | 0.705119 | 0 | 2.50914 | 1.774 | 0.38351 | 0.6904 | 0 | 0.003 | 27.6618 | 10.2632
D7-22 | D7 | 环氧酚醛 | 实测 | 0.848664 | 0.072328 | 0.044964 | 0.034044 | 0 | 0.085226 | 1.668061 | 2.51028 | 4.1873 | 6 | 1.935894 | 0.848664 | 0.072328 | 0 | 0 | 0 | 0 | 0.079008 | 36.054214 | 0.999315 | 1269.733813 | 2240.472765 | 4.605087 | 47.398381 | 0 | 1.935894 | 60.886948 | 251.136948 | 101.035457 | 18.431719 | 5.890609 | 8.514067 | 2.981012 | 0.014748 | 71.915339 | 7.288926 | 19.571429 | 0.000771 | 0 | 0 | 0.032249 | 0.053794 | 0.005099 | 0.009364 | 0 | 3.9e-05 | 0.397855 | 0.156623 | 0.651978 | 0 | 2.51028 | 4.1873 | 0.39688 | 0.7289 | 0 | 0.003 | 30.969 | 12.1915
D7-23 | D7 | 环氧酚醛 | 实测 | 0.75426 | 0.124185 | 0.092053 | 0.029503 | 0 | 0.164645 | 3.076003 | 2.50648 | 7.70994 | 6 | 1.8996 | 0.75426 | 0.124185 | 0 | 0 | 0 | 0 | 0.121555 | 35.921784 | 0.999095 | 1185.125557 | 1991.245283 | 4.027902 | 60.276501 | 0 | 1.8996 | 54.922013 | 249.296741 | 99.37793 | 18.401258 | 5.843854 | 8.640595 | 3.008771 | 0.027627 | 72.001258 | 7.40183 | 19.395998 | 0.000686 | 0 | 0 | 0.028662 | 0.088164 | 0.004526 | 0.008922 | 0 | 3.4e-05 | 0.40673 | 0.171887 | 0.566038 | 0 | 2.50648 | 7.70994 | 0.39584 | 0.7802 | 0 | 0.003 | 35.5685 | 15.0315
D7-24 | D7 | 环氧酚醛 | 实测 | 0.655671 | 0.179 | 0.139178 | 0.026152 | 0 | 0.273002 | 4.936928 | 2.51522 | 12.41746 | 6 | 1.864388 | 0.655671 | 0.179 | 0 | 0 | 0 | 0 | 0.165329 | 35.857256 | 0.999047 | 1097.562457 | 1730.971768 | 3.561813 | 73.924814 | 0 | 1.864388 | 48.843091 | 247.672115 | 97.858346 | 18.371471 | 5.796186 | 8.765775 | 3.035879 | 0.040575 | 72.092224 | 7.519168 | 19.20317 | 0.000594 | 0 | 0 | 0.024916 | 0.123006 | 0.004066 | 0.008466 | 0 | 3e-05 | 0.415716 | 0.186691 | 0.505201 | 0 | 2.51522 | 12.41746 | 0.41049 | 0.8546 | 0 | 0.003 | 41.9665 | 18.8465
D7-25 | D7 | 环氧酚醛 | 实测 | 0.953475 | 0 | 0.009305 | 0.03722 | 0 | 0 | 0.598211 | 2.6825 | 1.6047 | 6 | 1.927675 | 0.953475 | 0 | 0 | 0 | 0 | 0 | 0.046525 | 36.731284 | 0.999928 | 1343.146652 | 2477.146482 | 4.418145 | 28.866488 | 0 | 1.927675 | 65.652333 | 252.29945 | 102.998449 | 18.425278 | 5.879134 | 8.343127 | 2.939391 | 0.004678 | 71.894121 | 7.247004 | 19.683491 | 0.000846 | 0 | 0 | 0.037819 | 0.022624 | 0.004896 | 0.009704 | 0 | 4.2e-05 | 0.385104 | 0.14841 | 0.736642 | 0 | 2.6825 | 1.6047 | 0.34729 | 0.6883 | 0 | 0.003 | 27.3154 | 10.5267
D7-26 | D7 | 环氧酚醛 | 实测 | 0.912416 | 0 | 0.054482 | 0.033101 | 0 | 0 | 1.233397 | 3.01285 | 3.71604 | 6 | 1.844152 | 0.912416 | 0 | 0 | 0 | 0 | 0 | 0.087584 | 37.584364 | 1.000994 | 1273.777254 | 2304.514426 | 4.122385 | 28.012622 | 0 | 1.844152 | 60.179804 | 249.842865 | 102.235188 | 18.359158 | 5.790649 | 8.386579 | 2.942865 | 0.017187 | 71.874678 | 7.400824 | 19.605229 | 0.000773 | 0 | 0 | 0.038805 | 0.047862 | 0.004588 | 0.009279 | 0 | 3.9e-05 | 0.384334 | 0.167995 | 0.647218 | 0 | 3.01285 | 3.71604 | 0.3562 | 0.7204 | 0 | 0.003 | 29.8397 | 13.0431
D7-27 | D7 | 环氧酚醛 | 实测 | 0.864209 | 0 | 0.106137 | 0.029654 | 0 | 0 | 1.911525 | 3.50541 | 6.70068 | 6 | 1.746966 | 0.864209 | 0 | 0 | 0 | 0 | 0 | 0.135791 | 38.780284 | 1.002688 | 1191.613854 | 2097.495993 | 3.941356 | 27.035722 | 0 | 1.746966 | 53.829173 | 247.277307 | 101.619647 | 18.282631 | 5.686558 | 8.430456 | 2.944928 | 0.031573 | 71.848981 | 7.583467 | 19.504809 | 0.000687 | 0 | 0 | 0.040135 | 0.076719 | 0.004392 | 0.008779 | 0 | 3.4e-05 | 0.383024 | 0.190198 | 0.569613 | 0 | 3.50541 | 6.70068 | 0.38364 | 0.7668 | 0 | 0.003 | 33.4533 | 16.6119
D7-28 | D7 | 环氧酚醛 | 实测 | 0.813537 | 0 | 0.160819 | 0.025644 | 0 | 0 | 2.58503 | 4.17493 | 10.79232 | 6 | 1.642282 | 0.813537 | 0 | 0 | 0 | 0 | 0 | 0.186463 | 40.005069 | 1.004256 | 1105.61312 | 1880.825962 | 3.27052 | 26.003379 | 0 | 1.642282 | 47.164397 | 244.690389 | 101.054965 | 18.198887 | 5.566156 | 8.463662 | 2.94423 | 0.04655 | 71.887685 | 7.784017 | 19.351953 | 0.000596 | 0 | 0 | 0.041496 | 0.107269 | 0.003706 | 0.008255 | 0 | 3e-05 | 0.381763 | 0.213757 | 0.499453 | 0 | 4.17493 | 10.79232 | 0.37291 | 0.8305 | 0 | 0.003 | 38.4092 | 21.5061
D7-29 | D7 | 环氧酚醛 | 实测 | 0.580645 | 0.196721 | 0.198484 | 0.024149 | 0 | 0.338798 | 7.318705 | 2.50344 | 18.32194 | 7 | 1.76441 | 0.580645 | 0.196721 | 0 | 0 | 0 | 0 | 0.222634 | 35.270844 | 0.994838 | 1030.026476 | 1532.903226 | 2.953993 | 81.783889 | 0 | 1.76441 | 41.51278 | 243.281333 | 95.138022 | 18.277296 | 5.67318 | 8.82927 | 3.039001 | 0.056871 | 72.131236 | 7.735413 | 19.020536 | 0.000529 | 0 | 0 | 0.022065 | 0.161484 | 0.003439 | 0.007879 | 0 | 2.6e-05 | 0.415896 | 0.210122 | 0.482549 | 0 | 2.50344 | 18.32194 | 0.39018 | 0.894 | 0 | 0.003 | 47.1876 | 23.8404
D7-30 | D7 | 环氧酚醛 | 实测 | 0.576883 | 0.201031 | 0.198847 | 0.02324 | 0 | 0.348478 | 7.477223 | 2.50914 | 18.7614 | 7 | 1.839944 | 0.576883 | 0.201031 | 0 | 0 | 0 | 0 | 0.222086 | 35.363271 | 0.995306 | 1041.880063 | 1522.97047 | 3.233662 | 85.622925 | 0 | 1.839944 | 42.067098 | 243.251791 | 95.017299 | 18.28513 | 5.688686 | 8.852717 | 3.045571 | 0.057119 | 72.086406 | 7.719465 | 19.060895 | 0.000524 | 0 | 0 | 0.021922 | 0.163912 | 0.003721 | 0.007884 | 0 | 2.6e-05 | 0.420529 | 0.209979 | 0.447755 | 0 | 2.50914 | 18.7614 | 0.42591 | 0.9024 | 0 | 0.003 | 48.1338 | 24.0342
D7-31 | D7 | 环氧酚醛 | 实测 | 0.671273 | 0.152728 | 0.149883 | 0.026115 | 0 | 0.22752 | 5.056743 | 2.51028 | 12.69384 | 6 | 1.817193 | 0.671273 | 0.152728 | 0 | 0 | 0 | 0 | 0.175998 | 36.236765 | 0.997058 | 1113.584697 | 1772.161366 | 3.622193 | 73.611422 | 0 | 1.817193 | 47.775124 | 245.356163 | 96.744233 | 18.325526 | 5.747587 | 8.736968 | 3.022427 | 0.043613 | 72.016462 | 7.586221 | 19.244386 | 0.00061 | 0 | 0 | 0.025508 | 0.128989 | 0.004108 | 0.008362 | 0 | 3e-05 | 0.40973 | 0.193822 | 0.500457 | 0 | 2.51028 | 12.69384 | 0.40428 | 0.8229 | 0 | 0.003 | 40.3215 | 19.074
D7-32 | D7 | 环氧酚醛 | 实测 | 0.577838 | 0.209201 | 0.189522 | 0.023439 | 0 | 0.36204 | 7.255236 | 2.51066 | 18.21543 | 7 | 1.835797 | 0.577838 | 0.209201 | 0 | 0 | 0 | 0 | 0.212961 | 35.896187 | 0.996956 | 1043.555484 | 1525.492391 | 3.195338 | 86.73605 | 0 | 1.835797 | 43.052038 | 244.539969 | 95.701942 | 18.310189 | 5.716014 | 8.855248 | 3.04972 | 0.054483 | 72.121655 | 7.676579 | 19.053874 | 0.000525 | 0 | 0 | 0.021958 | 0.159309 | 0.003691 | 0.007975 | 0 | 2.6e-05 | 0.420837 | 0.205216 | 0.454784 | 0 | 2.51066 | 18.21543 | 0.42207 | 0.9119 | 0 | 0.003 | 48.1185 | 23.4644
D7-33 | D7 | 环氧酚醛 | 实测 | 0.581277 | 0.225872 | 0.170194 | 0.022657 | 0 | 0.388578 | 6.679809 | 2.51522 | 16.80119 | 7 | 1.853078 | 0.581277 | 0.225872 | 0 | 0 | 0 | 0 | 0.192851 | 36.065162 | 0.999487 | 1043.933573 | 1534.571002 | 2.974576 | 85.545886 | 0 | 1.853078 | 44.926759 | 247.139721 | 97.046105 | 18.363862 | 5.775367 | 8.864811 | 3.06006 | 0.048945 | 72.199789 | 7.581365 | 19.047598 | 0.000527 | 0 | 0 | 0.022089 | 0.147547 | 0.003489 | 0.008177 | 0 | 2.6e-05 | 0.422429 | 0.195548 | 0.445684 | 0 | 2.51522 | 16.80119 | 0.39729 | 0.9311 | 0 | 0.003 | 48.102 | 22.2671
D7-34 | D7 | 环氧酚醛 | 实测 | 0.580591 | 0.204733 | 0.1918 | 0.022875 | 0 | 0.352629 | 7.25137 | 2.50762 | 18.18368 | 7 | 1.788844 | 0.580591 | 0.204733 | 0 | 0 | 0 | 0 | 0.214675 | 36.093964 | 0.997107 | 1032.386416 | 1532.760866 | 3.057936 | 85.769752 | 0 | 1.788844 | 42.355622 | 244.114024 | 95.484779 | 18.301865 | 5.706009 | 8.850079 | 3.047616 | 0.05505 | 72.123086 | 7.688457 | 19.054285 | 0.000528 | 0 | 0 | 0.022062 | 0.159983 | 0.003551 | 0.007959 | 0 | 2.6e-05 | 0.418476 | 0.206704 | 0.446507 | 0 | 2.50762 | 18.18368 | 0.40359 | 0.9046 | 0 | 0.003 | 47.564 | 23.494
D7-35 | D7 | 环氧酚醛 | 实测 | 0.639232 | 0.136208 | 0.201946 | 0.022614 | 0 | 0.213081 | 5.455932 | 3.24235 | 17.69004 | 7 | 1.701026 | 0.639232 | 0.136208 | 0 | 0 | 0 | 0 | 0.22456 | 37.706635 | 0.999138 | 1032.799614 | 1583.438513 | 3.096669 | 67.481813 | 0 | 1.701026 | 41.470155 | 242.789903 | 96.609869 | 18.233833 | 5.617872 | 8.741073 | 3.0137 | 0.057938 | 72.020685 | 7.793584 | 19.124901 | 0.000526 | 0 | 0 | 0.028419 | 0.155053 | 0.003563 | 0.00786 | 0 | 2.6e-05 | 0.405397 | 0.217857 | 0.436059 | 0 | 3.24235 | 17.69004 | 0.40647 | 0.8967 | 0 | 0.003 | 46.2518 | 24.8553
C7-1 | C7 | 环氧酚醛 | 实测 | 0.702801 | 0.123735 | 0.145458 | 0.028006 | 0 | 0.176061 | 4.437624 | 2.508 | 11.12956 | 7 | 1.79278 | 0.702801 | 0.123735 | 0 | 0 | 0 | 0 | 0.173464 | 34.316367 | 0.993191 | 1127.50476 | 1855.393462 | 3.516345 | 60.057502 | 0 | 1.79278 | 48.219785 | 244.533064 | 96.614631 | 18.299606 | 5.716186 | 8.672314 | 3.002992 | 0.042326 | 72.000745 | 7.614418 | 19.26355 | 0.000639 | 0 | 0 | 0.026706 | 0.118513 | 0.003989 | 0.008393 | 0 | 3.2e-05 | 0.403491 | 0.194582 | 0.55106 | 0 | 2.508 | 11.12956 | 0.3746 | 0.7882 | 0 | 0.003 | 37.8918 | 18.2732
C7-2 | C7 | 环氧酚醛 | 实测 | 0.637373 | 0.161371 | 0.175278 | 0.025978 | 0 | 0.253182 | 5.864059 | 2.508 | 14.70706 | 7 | 1.773346 | 0.637373 | 0.161371 | 0 | 0 | 0 | 0 | 0.201255 | 34.715596 | 0.99377 | 1074.063061 | 1682.665379 | 3.238146 | 71.170449 | 0 | 1.773346 | 44.43409 | 243.655239 | 95.716079 | 18.283583 | 5.688846 | 8.755722 | 3.021507 | 0.050526 | 72.063158 | 7.686142 | 19.13549 | 0.000579 | 0 | 0 | 0.02422 | 0.142029 | 0.003716 | 0.008103 | 0 | 2.9e-05 | 0.40973 | 0.203641 | 0.514244 | 0 | 2.508 | 14.70706 | 0.38478 | 0.8391 | 0 | 0.003 | 42.4275 | 21.087
C7-3 | C7 | 环氧酚醛 | 实测 | 0.728718 | 0.120459 | 0.121343 | 0.02948 | 0 | 0.165303 | 3.825183 | 2.508 | 9.59356 | 7 | 1.902175 | 0.728718 | 0.120459 | 0 | 0 | 0 | 0 | 0.150823 | 34.980126 | 0.995378 | 1171.441956 | 1923.815833 | 3.826985 | 62.068014 | 0 | 1.902175 | 51.815281 | 246.554047 | 97.843878 | 18.340609 | 5.768058 | 8.6492 | 3.002517 | 0.035731 | 71.992161 | 7.526554 | 19.323728 | 0.000662 | 0 | 0 | 0.027691 | 0.105924 | 0.004309 | 0.008624 | 0 | 3.3e-05 | 0.407229 | 0.184562 | 0.574142 | 0 | 2.508 | 9.59356 | 0.39028 | 0.7811 | 0 | 0.003 | 36.8827 | 16.7158
C7-4 | C7 | 环氧酚醛 | 实测 | 0.65153 | 0.16387 | 0.158342 | 0.026259 | 0 | 0.251515 | 5.432951 | 2.508 | 13.62584 | 7 | 1.879566 | 0.65153 | 0.16387 | 0 | 0 | 0 | 0 | 0.1846 | 35.332675 | 0.995824 | 1107.854768 | 1720.039487 | 3.534057 | 74.850938 | 0 | 1.879566 | 47.195656 | 245.206318 | 96.573741 | 18.319585 | 5.736111 | 8.755262 | 3.026041 | 0.045935 | 72.045805 | 7.612043 | 19.191708 | 0.000592 | 0 | 0 | 0.024758 | 0.13451 | 0.004021 | 0.008272 | 0 | 3e-05 | 0.41475 | 0.196237 | 0.508391 | 0 | 2.508 | 13.62584 | 0.40736 | 0.838 | 0 | 0.003 | 42.0142 | 19.8788
C7-5 | C7 | 环氧酚醛 | 实测 | 0.799515 | 0.090127 | 0.078982 | 0.031375 | 0 | 0.112727 | 2.567033 | 2.508 | 6.43812 | 6 | 1.888674 | 0.799515 | 0.090127 | 0 | 0 | 0 | 0 | 0.110357 | 36.284676 | 0.998223 | 1227.916705 | 2110.720775 | 4.156753 | 55.551787 | 0 | 1.888674 | 56.750333 | 248.894004 | 99.512538 | 18.388395 | 5.833362 | 8.570491 | 2.989582 | 0.024041 | 71.948879 | 7.395397 | 19.469776 | 0.000727 | 0 | 0 | 0.030382 | 0.077991 | 0.004644 | 0.009042 | 0 | 3.6e-05 | 0.400092 | 0.169526 | 0.605694 | 0 | 2.508 | 6.43812 | 0.38334 | 0.7464 | 0 | 0.003 | 33.0276 | 13.9944
C7-6 | C7 | 环氧酚醛 | 实测 | 0.734721 | 0.121786 | 0.114772 | 0.028721 | 0 | 0.165758 | 3.715877 | 2.508 | 9.31942 | 6 | 1.852833 | 0.734721 | 0.121786 | 0 | 0 | 0 | 0 | 0.143493 | 36.261828 | 0.99765 | 1170.158321 | 1939.663809 | 3.922298 | 64.68663 | 0 | 1.852833 | 52.217188 | 247.095625 | 98.103974 | 18.356963 | 5.791016 | 8.655817 | 3.006468 | 0.03394 | 71.977847 | 7.490927 | 19.359902 | 0.000668 | 0 | 0 | 0.027919 | 0.103745 | 0.004409 | 0.008699 | 0 | 3.3e-05 | 0.404968 | 0.181784 | 0.551041 | 0 | 2.508 | 9.31942 | 0.39604 | 0.7814 | 0 | 0.003 | 36.3783 | 16.3297
C7-7 | C7 | 环氧酚醛 | 实测 | 0.724956 | 0.142355 | 0.10435 | 0.028339 | 0 | 0.196364 | 3.609015 | 2.508 | 9.05141 | 7 | 1.935907 | 0.724956 | 0.142355 | 0 | 0 | 0 | 0 | 0.132689 | 36.185193 | 0.999144 | 1178.980448 | 1913.884007 | 3.704525 | 67.380272 | 0 | 1.935907 | 53.987039 | 249.126757 | 99.101494 | 18.396639 | 5.831667 | 8.674374 | 3.016883 | 0.030899 | 72.059424 | 7.43058 | 19.320409 | 0.000659 | 0 | 0 | 0.027548 | 0.099422 | 0.004207 | 0.008805 | 0 | 3.3e-05 | 0.411648 | 0.175406 | 0.551955 | 0 | 2.508 | 9.05141 | 0.38298 | 0.8016 | 0 | 0.003 | 37.4764 | 15.969
C7-8 | C7 | 环氧酚醛 | 实测 | 0.643087 | 0.180454 | 0.150931 | 0.025529 | 0 | 0.280606 | 5.418967 | 2.508 | 13.59077 | 7 | 1.883514 | 0.643087 | 0.180454 | 0 | 0 | 0 | 0 | 0.176459 | 36.067914 | 0.998078 | 1104.437474 | 1697.749196 | 3.395888 | 78.391309 | 0 | 1.883514 | 48.025041 | 246.695898 | 97.270973 | 18.351008 | 5.769882 | 8.775582 | 3.035691 | 0.043781 | 72.099484 | 7.563188 | 19.170613 | 0.000585 | 0 | 0 | 0.024437 | 0.132425 | 0.003896 | 0.008352 | 0 | 2.9e-05 | 0.417062 | 0.191575 | 0.496931 | 0 | 2.508 | 13.59077 | 0.3998 | 0.8572 | 0 | 0.003 | 42.8031 | 19.6613
R01-01 | R01 | 环氧酚醛 | 实测 | 0.89545 | 0.055762 | 0.037391 | 0.011397 | 0 | 0.062273 | 1.857625 | 2.508 | 4.658924 | 7 | 1.975893 | 0.89545 | 0.055762 | 0 | 0 | 0 | 0 | 0.048787 | 36.02967 | 0.997865 | 1318.097326 | 2363.989216 | 0.511628 | 43.677631 | 0 | 1.975893 | 63.69118 | 249.661048 | 100.005321 | 18.441168 | 5.952668 | 8.659474 | 3.018199 | 0.013726 | 72.083902 | 7.241143 | 19.687517 | 0.000814 | 0 | 0 | 0.034027 | 0.06321 | 0.001012 | 0.009675 | 0 | 4.1e-05 | 0.398132 | 0.1469 | 0.264565 | 0 | 2.508 | 4.658924 | 0.07458 | 0.7131 | 0 | 0.003 | 29.344654 | 10.827374
R01-02 | R01 | 环氧酚醛 | 实测 | 0.715578 | 0.153839 | 0.07224 | 0.058343 | 0 | 0.214986 | 4.520374 | 2.54265 | 11.493729 | 11 | 1.971363 | 0.715578 | 0.153839 | 0 | 0 | 0 | 0 | 0.130583 | 36.02195 | 0.998314 | 1153.514548 | 1883.1086 | 15.017758 | 63.140536 | 0 | 1.971363 | 52.708634 | 248.346235 | 99.455059 | 18.427916 | 6.156064 | 9.199247 | 3.098318 | 0.03718 | 70.47264 | 7.46748 | 20.280177 | 0.000647 | 0 | 0 | 0.02743 | 0.123996 | 0.015528 | 0.008824 | 0 | 3.2e-05 | 0.382088 | 0.123064 | 0.806414 | 0 | 2.54265 | 11.493729 | 1.439312 | 0.8179 | 0 | 0.003 | 35.417366 | 11.407369
R01-03 | R01 | 环氧酚醛 | 实测 | 0.834337 | 0.095696 | 0.042788 | 0.027179 | 0 | 0.114697 | 1.723288 | 2.508 | 4.322005 | 8 | 1.969667 | 0.834337 | 0.095696 | 0 | 0 | 0 | 0 | 0.069967 | 35.980782 | 0.999742 | 1270.279685 | 2202.649609 | 0.520449 | 49.89373 | 0 | 1.969667 | 61.938043 | 253.581788 | 102.359076 | 18.446982 | 5.853866 | 8.467136 | 2.978428 | 0.012102 | 72.482212 | 7.290614 | 19.201445 | 0.000758 | 0 | 0 | 0.031705 | 0.054636 | 0.00103 | 0.009452 | 0 | 3.8e-05 | 0.404489 | 0.153968 | 0.660517 | 0 | 2.508 | 4.322005 | 0.0815 | 0.7477 | 0 | 0.003 | 31.996961 | 12.179595
R01-04 | R01 | 环氧酚醛 | 实测 | 0.708497 | 0.133434 | 0.106316 | 0.051753 | 0 | 0.188333 | 4.786755 | 2.508 | 12.005182 | 9 | 2.00025 | 0.708497 | 0.133434 | 0 | 0 | 0 | 0 | 0.158069 | 34.522181 | 0.99354 | 1165.10675 | 1870.433136 | 11.391862 | 63.44766 | 0 | 2.00025 | 50.892816 | 245.800089 | 97.947364 | 18.347975 | 5.964148 | 8.998539 | 3.053874 | 0.041808 | 70.958972 | 7.590752 | 19.901861 | 0.000644 | 0 | 0 | 0.026923 | 0.128873 | 0.011877 | 0.008548 | 0 | 3.2e-05 | 0.391861 | 0.151155 | 0.799743 | 0 | 2.508 | 12.005182 | 1.106398 | 0.7963 | 0 | 0.003 | 36.50378 | 14.080812
R01-05 | R01 | 环氧酚醛 | 实测 | 0.627444 | 0.188513 | 0.126606 | 0.057436 | 0 | 0.300446 | 6.863871 | 2.634 | 18.079436 | 12 | 1.928032 | 0.627444 | 0.188513 | 0 | 0 | 0 | 0 | 0.184042 | 36.205633 | 0.996235 | 1076.747955 | 1637.517431 | 13.81871 | 75.363243 | 0 | 1.928032 | 45.92805 | 245.64395 | 97.923446 | 18.348591 | 6.056967 | 9.309085 | 3.111381 | 0.053138 | 70.611247 | 7.694042 | 20.009036 | 0.00056 | 0 | 0 | 0.024594 | 0.168807 | 0.014321 | 0.008272 | 0 | 2.8e-05 | 0.385167 | 0.137711 | 0.837993 | 0 | 2.634 | 18.079436 | 1.53379 | 0.8859 | 0 | 0.003 | 41.251788 | 14.749006
R01-06 | R01 | 环氧酚醛 | 实测 | 0.816167 | 0.090644 | 0.079765 | 0.013423 | 0 | 0.111061 | 2.59437 | 2.508 | 6.50668 | 10 | 1.929697 | 0.816167 | 0.090644 | 0 | 0 | 0 | 0 | 0.093189 | 35.771067 | 0.998504 | 1241.853664 | 2154.681939 | 2.941238 | 53.283736 | 0 | 1.929697 | 58.043327 | 247.407411 | 98.059598 | 18.420271 | 5.90841 | 8.702225 | 3.029344 | 0.024308 | 71.872086 | 7.29307 | 19.704267 | 0.000742 | 0 | 0 | 0.031014 | 0.080463 | 0.003437 | 0.009217 | 0 | 3.7e-05 | 0.406475 | 0.170031 | 0.210225 | 0 | 2.508 | 6.50668 | 0.277935 | 0.7453 | 0 | 0.003 | 32.869898 | 13.74967
R01-07 | R01 | 环氧酚醛 | 实测 | 0.894939 | 0.036782 | 0.040058 | 0.028222 | 0 | 0.0411 | 1.46614 | 2.60355 | 3.81717 | 8 | 1.900223 | 0.894939 | 0.036782 | 0 | 0 | 0 | 0 | 0.06828 | 36.049665 | 0.997138 | 1300.676499 | 2342.067896 | 0.489842 | 37.667402 | 0 | 1.900223 | 62.30089 | 251.313356 | 101.947633 | 18.389088 | 5.808957 | 8.40876 | 2.953354 | 0.012393 | 72.352372 | 7.366477 | 19.319202 | 0.000803 | 0 | 0 | 0.034823 | 0.051056 | 0.000973 | 0.009478 | 0 | 4e-05 | 0.39124 | 0.1548 | 0.685482 | 0 | 2.60355 | 3.81717 | 0.07277 | 0.7086 | 0 | 0.003 | 29.251021 | 11.5736
R01-08 | R01 | 环氧酚醛 | 实测 | 0.806372 | 0.102996 | 0.081591 | 0.009041 | 0 | 0.127727 | 4.363238 | 2.508 | 10.943 | 8 | 1.935293 | 0.806372 | 0.102996 | 0 | 0 | 0 | 0 | 0.090632 | 35.787038 | 0.993527 | 1232.855734 | 2128.822337 | 0.513512 | 54.950104 | 0 | 1.935293 | 56.456451 | 245.712723 | 97.774539 | 18.370463 | 6.010024 | 9.107194 | 3.092723 | 0.034047 | 71.807227 | 7.501323 | 19.748361 | 0.000733 | 0 | 0 | 0.030642 | 0.133699 | 0.001017 | 0.00924 | 0 | 3.7e-05 | 0.388793 | 0.132781 | 0.207702 | 0 | 2.508 | 10.943 | 0.08322 | 0.7563 | 0 | 0.003 | 31.821963 | 10.8679
R01-09 | R01 | 环氧酚醛 | 实测 | 0.714944 | 0.161942 | 0.077797 | 0.045318 | 0 | 0.226509 | 4.522375 | 2.51745 | 11.384853 | 10 | 2.001363 | 0.714944 | 0.161942 | 0 | 0 | 0 | 0 | 0.123114 | 35.804459 | 0.997864 | 1169.637367 | 1885.807446 | 10.201511 | 65.205317 | 0 | 2.001363 | 53.940815 | 249.221457 | 99.676967 | 18.428806 | 6.086781 | 9.110594 | 3.08953 | 0.035114 | 71.07137 | 7.458667 | 19.938776 | 0.000649 | 0 | 0 | 0.027233 | 0.123158 | 0.010719 | 0.008899 | 0 | 3.2e-05 | 0.392083 | 0.130397 | 0.692335 | 0 | 2.51745 | 11.384853 | 0.990829 | 0.8226 | 0 | 0.003 | 36.244423 | 12.054003
R01-10 | R01 | 环氧酚醛 | 实测 | 0.767418 | 0.105811 | 0.070564 | 0.056207 | 0 | 0.137879 | 4.360572 | 2.508 | 10.936313 | 9 | 1.92252 | 0.767418 | 0.105811 | 0 | 0 | 0 | 0 | 0.126772 | 35.68306 | 0.994129 | 1191.385966 | 2025.982643 | 13.844587 | 55.455112 | 0 | 1.92252 | 53.207521 | 245.739772 | 98.448278 | 18.370497 | 6.116715 | 9.178059 | 3.081894 | 0.037871 | 70.451494 | 7.548808 | 20.339895 | 0.000698 | 0 | 0 | 0.029162 | 0.127162 | 0.014331 | 0.008872 | 0 | 3.5e-05 | 0.37101 | 0.121194 | 0.8023 | 0 | 2.508 | 10.936313 | 1.232532 | 0.763 | 0 | 0.003 | 31.907879 | 10.422973
R01-11 | R01 | 环氧酚醛 | 实测 | 0.698493 | 0.1742 | 0.116089 | 0.011218 | 0 | 0.249394 | 6.839986 | 2.508 | 17.154686 | 9 | 1.978164 | 0.698493 | 0.1742 | 0 | 0 | 0 | 0 | 0.127307 | 35.596679 | 0.992403 | 1156.439487 | 1844.02123 | 0.529796 | 70.528309 | 0 | 1.978164 | 51.277882 | 245.358837 | 97.310211 | 18.351016 | 6.03811 | 9.380952 | 3.143562 | 0.047609 | 71.799034 | 7.659299 | 19.588542 | 0.000635 | 0 | 0 | 0.026543 | 0.181552 | 0.001051 | 0.008854 | 0 | 3.2e-05 | 0.392821 | 0.125909 | 0.264581 | 0 | 2.508 | 17.154686 | 0.09928 | 0.8366 | 0 | 0.003 | 37.11732 | 11.897016
R01-12 | R01 | 环氧酚醛 | 实测 | 0.810873 | 0.119297 | 0.057298 | 0.012532 | 0 | 0.147121 | 3.317037 | 2.508 | 8.319129 | 9 | 1.986025 | 0.810873 | 0.119297 | 0 | 0 | 0 | 0 | 0.06983 | 36.054986 | 0.99775 | 1247.37256 | 2140.70528 | 0.532105 | 54.877073 | 0 | 1.986025 | 59.707109 | 250.018254 | 100.006213 | 18.442267 | 6.017857 | 8.937695 | 3.072003 | 0.023631 | 72.044921 | 7.347999 | 19.6043 | 0.000737 | 0 | 0 | 0.030813 | 0.102208 | 0.001054 | 0.009449 | 0 | 3.7e-05 | 0.398006 | 0.133298 | 0.294863 | 0 | 2.508 | 8.319129 | 0.08578 | 0.7691 | 0 | 0.003 | 32.395233 | 10.849629
R01-13 | R01 | 环氧酚醛 | 实测 | 0.803985 | 0.106711 | 0.080533 | 0.008771 | 0 | 0.132727 | 2.850918 | 2.508 | 7.150103 | 7 | 1.96617 | 0.803985 | 0.106711 | 0 | 0 | 0 | 0 | 0.089304 | 36.07883 | 0.998774 | 1246.471811 | 2122.520608 | 0.516012 | 57.683493 | 0 | 1.96617 | 58.673762 | 248.551903 | 98.671403 | 18.425753 | 5.895415 | 8.710812 | 3.034241 | 0.023972 | 72.178934 | 7.307881 | 19.503939 | 0.000731 | 0 | 0 | 0.030551 | 0.0871 | 0.001022 | 0.009253 | 0 | 3.7e-05 | 0.410931 | 0.166842 | 0.200996 | 0 | 2.508 | 7.150103 | 0.08388 | 0.7596 | 0 | 0.003 | 33.733755 | 13.696213
R01-14 | R01 | 环氧酚醛 | 实测 | 0.84218 | 0.073646 | 0.038306 | 0.045867 | 0 | 0.087447 | 1.743743 | 2.5542 | 4.453868 | 10 | 1.975212 | 0.84218 | 0.073646 | 0 | 0 | 0 | 0 | 0.084173 | 35.940138 | 1.00089 | 1258.847892 | 2213.930111 | 13.784497 | 45.911372 | 0 | 1.975212 | 59.963005 | 248.839498 | 99.525786 | 18.474723 | 6.094505 | 8.791096 | 3.034627 | 0.019218 | 70.658503 | 7.190444 | 20.424472 | 0.000761 | 0 | 0 | 0.032377 | 0.056456 | 0.014277 | 0.00931 | 0 | 3.8e-05 | 0.390555 | 0.146573 | 0.545059 | 0 | 2.5542 | 4.453868 | 1.126344 | 0.7345 | 0 | 0.003 | 30.811064 | 11.563248
R01-15 | R01 | 环氧酚醛 | 实测 | 0.787257 | 0.115822 | 0.085725 | 0.011196 | 0 | 0.147121 | 3.893379 | 2.508 | 9.764595 | 9 | 2.002207 | 0.787257 | 0.115822 | 0 | 0 | 0 | 0 | 0.096921 | 35.631553 | 0.99583 | 1236.545219 | 2078.3578 | 1.731072 | 59.206478 | 0 | 2.002207 | 57.105822 | 246.866095 | 97.97525 | 18.401247 | 5.975523 | 8.966198 | 3.074498 | 0.031303 | 71.846274 | 7.411672 | 19.695886 | 0.000716 | 0 | 0 | 0.029916 | 0.116473 | 0.002238 | 0.009174 | 0 | 3.6e-05 | 0.402389 | 0.149086 | 0.208742 | 0 | 2.508 | 9.764595 | 0.187595 | 0.7691 | 0 | 0.003 | 33.734443 | 12.498675
R01-16 | R01 | 环氧酚醛 | 实测 | 0.888866 | 0.04239 | 0.051646 | 0.017098 | 0 | 0.04769 | 2.082899 | 2.6235 | 5.464485 | 10 | 1.945335 | 0.888866 | 0.04239 | 0 | 0 | 0 | 0 | 0.068744 | 35.952816 | 0.996679 | 1298.118273 | 2321.98095 | 1.705476 | 40.170264 | 0 | 1.945335 | 61.368544 | 248.306733 | 99.818187 | 18.396099 | 5.913956 | 8.667328 | 3.009387 | 0.018999 | 71.926862 | 7.343781 | 19.711157 | 0.000795 | 0 | 0 | 0.034753 | 0.072387 | 0.002192 | 0.009472 | 0 | 4e-05 | 0.392051 | 0.151074 | 0.354354 | 0 | 2.6235 | 5.464485 | 0.165475 | 0.715 | 0 | 0.003 | 29.595669 | 11.404455
R01-17 | R01 | 环氧酚醛 | 实测 | 0.679131 | 0.146771 | 0.119479 | 0.054619 | 0 | 0.216116 | 7.333214 | 2.66655 | 19.554382 | 12 | 1.937684 | 0.679131 | 0.146771 | 0 | 0 | 0 | 0 | 0.174098 | 35.767727 | 0.990499 | 1118.615045 | 1767.233486 | 13.84655 | 66.637693 | 0 | 1.937684 | 46.356559 | 242.08421 | 96.741336 | 18.290988 | 6.143532 | 9.578307 | 3.14625 | 0.058769 | 70.209691 | 7.826106 | 20.355327 | 0.000604 | 0 | 0 | 0.026825 | 0.196711 | 0.014334 | 0.00838 | 0 | 3e-05 | 0.364989 | 0.112233 | 0.764538 | 0 | 2.66655 | 19.554382 | 1.424844 | 0.833 | 0 | 0.003 | 36.282323 | 11.156712
R01-18 | R01 | 环氧酚醛 | 实测 | 0.67617 | 0.174525 | 0.134753 | 0.014552 | 0 | 0.258108 | 8.120245 | 2.60355 | 21.141463 | 11 | 1.898097 | 0.67617 | 0.174525 | 0 | 0 | 0 | 0 | 0.149305 | 36.023673 | 0.989956 | 1118.968067 | 1769.547871 | 0.516834 | 71.113179 | 0 | 1.898097 | 47.597032 | 243.345018 | 96.78895 | 18.288607 | 6.031135 | 9.543492 | 3.160514 | 0.057166 | 71.671724 | 7.841676 | 19.582244 | 0.000606 | 0 | 0 | 0.026311 | 0.213649 | 0.001029 | 0.008628 | 0 | 3e-05 | 0.379968 | 0.117784 | 0.348646 | 0 | 2.60355 | 21.141463 | 0.10181 | 0.8538 | 0 | 0.003 | 37.599543 | 11.655193
R01-19 | R01 | 环氧酚醛 | 实测 | 0.619262 | 0.201448 | 0.129574 | 0.049716 | 0 | 0.325303 | 7.537112 | 2.508 | 18.903077 | 11 | 1.986526 | 0.619262 | 0.201448 | 0 | 0 | 0 | 0 | 0.17929 | 35.261678 | 0.993938 | 1090.281757 | 1634.851413 | 11.419788 | 77.888979 | 0 | 1.986526 | 46.487873 | 245.456506 | 97.451389 | 18.3494 | 6.058035 | 9.35877 | 3.124728 | 0.053804 | 70.840544 | 7.702625 | 19.895662 | 0.000563 | 0 | 0 | 0.023532 | 0.177363 | 0.011929 | 0.00832 | 0 | 2.8e-05 | 0.390152 | 0.134892 | 0.75062 | 0 | 2.508 | 18.903077 | 1.271334 | 0.8867 | 0 | 0.003 | 41.581846 | 14.376607
R01-20 | R01 | 环氧酚醛 | 实测 | 0.76785 | 0.113121 | 0.072842 | 0.046186 | 0 | 0.147321 | 2.643582 | 2.634 | 6.963194 | 10 | 1.951921 | 0.76785 | 0.113121 | 0 | 0 | 0 | 0 | 0.119029 | 36.054934 | 1.001893 | 1189.17506 | 2003.952631 | 15.104006 | 54.501387 | 0 | 1.951921 | 55.198324 | 247.656096 | 98.525694 | 18.461022 | 6.081773 | 8.900386 | 3.05826 | 0.029252 | 70.532329 | 7.258137 | 20.402261 | 0.000686 | 0 | 0 | 0.030097 | 0.079564 | 0.015601 | 0.008947 | 0 | 3.4e-05 | 0.395906 | 0.158254 | 0.497046 | 0 | 2.634 | 6.963194 | 1.365358 | 0.783 | 0 | 0.003 | 34.648529 | 13.849914
R01-21 | R01 | 环氧酚醛 | 实测 | 0.890505 | 0.045257 | 0.042446 | 0.021792 | 0 | 0.050822 | 1.45581 | 2.6025 | 3.788745 | 10 | 1.942224 | 0.890505 | 0.045257 | 0 | 0 | 0 | 0 | 0.064238 | 36.041106 | 0.999708 | 1296.823712 | 2330.686952 | 5.330102 | 39.637452 | 0 | 1.942224 | 62.232844 | 248.920013 | 99.696781 | 18.446183 | 5.962195 | 8.613397 | 3.007552 | 0.014962 | 71.586541 | 7.202283 | 19.961303 | 0.000799 | 0 | 0 | 0.034642 | 0.050432 | 0.00582 | 0.009517 | 0 | 4e-05 | 0.396532 | 0.158216 | 0.312808 | 0 | 2.6025 | 3.788745 | 0.437219 | 0.715 | 0 | 0.003 | 29.789804 | 11.886115
R01-22 | R01 | 环氧酚醛 | 实测 | 0.655748 | 0.171903 | 0.13027 | 0.042079 | 0 | 0.262148 | 6.168626 | 2.5794 | 15.911354 | 11 | 1.990025 | 0.655748 | 0.171903 | 0 | 0 | 0 | 0 | 0.172349 | 34.959673 | 0.995624 | 1110.487495 | 1719.873361 | 13.838809 | 70.951783 | 0 | 1.990025 | 47.547976 | 243.35117 | 95.826802 | 18.374355 | 6.086857 | 9.312063 | 3.126222 | 0.051755 | 70.457194 | 7.556433 | 20.289257 | 0.00059 | 0 | 0 | 0.025366 | 0.156476 | 0.014338 | 0.008395 | 0 | 3e-05 | 0.395387 | 0.151841 | 0.452376 | 0 | 2.5794 | 15.911354 | 1.457921 | 0.8536 | 0 | 0.003 | 40.205073 | 15.440054
R01-23 | R01 | 环氧酚醛 | 实测 | 0.667426 | 0.166456 | 0.132395 | 0.033722 | 0 | 0.2494 | 5.948849 | 2.5836 | 15.369447 | 13 | 1.949393 | 0.667426 | 0.166456 | 0 | 0 | 0 | 0 | 0.166117 | 35.316084 | 0.995411 | 1117.38987 | 1749.833408 | 9.006749 | 70.341254 | 0 | 1.949393 | 48.25727 | 244.391873 | 96.552549 | 18.355712 | 5.990388 | 9.176388 | 3.101441 | 0.049068 | 71.084164 | 7.591358 | 19.893248 | 0.0006 | 0 | 0 | 0.025845 | 0.153747 | 0.009506 | 0.008459 | 0 | 3e-05 | 0.398162 | 0.157163 | 0.455154 | 0 | 2.5836 | 15.369447 | 0.950273 | 0.8456 | 0 | 0.003 | 39.802654 | 15.710957
R01-24 | R01 | 环氧酚醛 | 实测 | 0.666061 | 0.167637 | 0.131986 | 0.034316 | 0 | 0.251684 | 5.944996 | 2.59095 | 15.403187 | 13 | 1.94955 | 0.666061 | 0.167637 | 0 | 0 | 0 | 0 | 0.166302 | 35.412837 | 0.995616 | 1116.48845 | 1745.087028 | 8.980809 | 70.693823 | 0 | 1.94955 | 48.273727 | 244.598688 | 96.701824 | 18.356318 | 5.988274 | 9.171046 | 3.10023 | 0.048916 | 71.100159 | 7.593419 | 19.875528 | 0.000598 | 0 | 0 | 0.025838 | 0.153608 | 0.009481 | 0.008457 | 0 | 3e-05 | 0.398242 | 0.156866 | 0.471199 | 0 | 2.59095 | 15.403187 | 0.950683 | 0.848 | 0 | 0.003 | 39.934154 | 15.729957
R01-25 | R01 | 环氧酚醛 | 实测 | 0.66098 | 0.174531 | 0.131097 | 0.033392 | 0 | 0.264049 | 6.003651 | 2.58465 | 15.517337 | 13 | 1.959448 | 0.66098 | 0.174531 | 0 | 0 | 0 | 0 | 0.164488 | 35.514062 | 0.996206 | 1114.629105 | 1732.768215 | 8.928163 | 72.141068 | 0 | 1.959448 | 48.43641 | 244.93718 | 96.785452 | 18.366864 | 6.00019 | 9.184286 | 3.1053 | 0.048587 | 71.112659 | 7.575852 | 19.874781 | 0.000594 | 0 | 0 | 0.025602 | 0.153704 | 0.009432 | 0.008474 | 0 | 3e-05 | 0.399982 | 0.156122 | 0.450691 | 0 | 2.58465 | 15.517337 | 0.952243 | 0.8555 | 0 | 0.003 | 40.380654 | 15.761457
R02-01 | R02 | 环氧酚醛 | 实测 | 0.649007 | 0.189503 | 0.110183 | 0.051307 | 0 | 0.291988 | 6.442048 | 2.50914 | 16.164 | 11 | 1.954787 | 0.649007 | 0.189503 | 0 | 0 | 0 | 0 | 0.16149 | 35.938962 | 0.996019 | 1106.482052 | 1713.379202 | 11.22071 | 74.534107 | 0 | 1.954787 | 48.640063 | 247.14769 | 98.54079 | 18.374553 | 6.062925 | 9.261549 | 3.108178 | 0.047146 | 70.928445 | 7.632789 | 19.876057 | 0.00059 | 0 | 0 | 0.024662 | 0.158876 | 0.011732 | 0.008503 | 0 | 2.9e-05 | 0.388324 | 0.131704 | 0.798604 | 0 | 2.50914 | 16.164 | 1.19365 | 0.8651 | 0 | 0.003 | 39.5081 | 13.3996
R02-02 | R02 | 环氧酚醛 | 实测 | 0.681218 | 0.150258 | 0.110733 | 0.057792 | 0 | 0.220573 | 4.252362 | 2.50838 | 10.66654 | 9 | 2.003199 | 0.681218 | 0.150258 | 0 | 0 | 0 | 0 | 0.168524 | 34.584211 | 0.997234 | 1139.397451 | 1798.414861 | 15.085294 | 66.752012 | 0 | 2.003199 | 50.166976 | 246.490826 | 97.751806 | 18.391011 | 5.971734 | 8.907936 | 3.046017 | 0.040219 | 70.695666 | 7.472962 | 20.039628 | 0.000619 | 0 | 0 | 0.025886 | 0.110078 | 0.015574 | 0.008439 | 0 | 3.1e-05 | 0.401471 | 0.167405 | 0.789474 | 0 | 2.50838 | 10.66654 | 1.50909 | 0.8177 | 0 | 0.003 | 38.9025 | 16.2215
R02-03 | R02 | 环氧酚醛 | 实测 | 0.857662 | 0.091818 | 0.034935 | 0.015584 | 0 | 0.107056 | 2.218946 | 2.50952 | 5.56849 | 8 | 1.993636 | 0.857662 | 0.091818 | 0 | 0 | 0 | 0 | 0.050519 | 35.984935 | 0.998701 | 1288.022857 | 2264.228571 | 0.528442 | 47.590779 | 0 | 1.993636 | 62.894545 | 251.658779 | 101.137403 | 18.462922 | 5.992247 | 8.74774 | 3.036468 | 0.014727 | 72.15026 | 7.260649 | 19.577922 | 0.000779 | 0 | 0 | 0.032591 | 0.072318 | 0.001046 | 0.009651 | 0 | 3.9e-05 | 0.398058 | 0.135613 | 0.37013 | 0 | 2.50952 | 5.56849 | 0.08054 | 0.7431 | 0 | 0.003 | 30.6505 | 10.4422
R02-04 | R02 | 环氧酚醛 | 实测 | 0.758506 | 0.11983 | 0.082713 | 0.038951 | 0 | 0.157982 | 5.013985 | 2.52268 | 12.64868 | 10 | 1.901249 | 0.758506 | 0.11983 | 0 | 0 | 0 | 0 | 0.121663 | 35.745904 | 0.992214 | 1186.5915 | 2000.520105 | 5.207298 | 57.592622 | 0 | 1.901249 | 53.160041 | 246.952961 | 99.303471 | 18.334414 | 6.002222 | 9.130381 | 3.074808 | 0.038685 | 71.46019 | 7.664223 | 19.694352 | 0.000687 | 0 | 0 | 0.0289 | 0.144904 | 0.005704 | 0.008921 | 0 | 3.4e-05 | 0.375601 | 0.120489 | 0.750372 | 0 | 2.52268 | 12.64868 | 0.49789 | 0.7787 | 0 | 0.003 | 32.7862 | 10.5175
R02-05 | R02 | 环氧酚醛 | 实测 | 0.672337 | 0.159707 | 0.120493 | 0.047464 | 0 | 0.23754 | 7.367229 | 2.50838 | 18.47981 | 10 | 1.9835 | 0.672337 | 0.159707 | 0 | 0 | 0 | 0 | 0.167957 | 34.881442 | 0.989233 | 1135.011224 | 1774.968425 | 9.210481 | 69.888979 | 0 | 1.9835 | 47.789468 | 243.7978 | 97.285802 | 18.29396 | 6.047168 | 9.408484 | 3.11977 | 0.054357 | 70.903748 | 7.815645 | 19.899572 | 0.000611 | 0 | 0 | 0.025549 | 0.188224 | 0.009704 | 0.008443 | 0 | 3.1e-05 | 0.376926 | 0.12045 | 0.789366 | 0 | 2.50838 | 18.47981 | 0.95273 | 0.8289 | 0 | 0.003 | 37.0066 | 11.8258
R02-06 | R02 | 环氧酚醛 | 实测 | 0.866544 | 0.058207 | 0.040509 | 0.03474 | 0 | 0.067171 | 2.268775 | 2.5118 | 5.69871 | 8 | 1.984006 | 0.866544 | 0.058207 | 0 | 0 | 0 | 0 | 0.075249 | 35.652858 | 0.998588 | 1280.105545 | 2287.67698 | 14.995936 | 44.272417 | 0 | 1.984006 | 59.965128 | 244.971408 | 96.984924 | 18.471395 | 6.212218 | 9.053684 | 3.087153 | 0.024153 | 70.155742 | 7.168983 | 20.910068 | 0.000787 | 0 | 0 | 0.032929 | 0.074708 | 0.015484 | 0.009405 | 0 | 3.9e-05 | 0.384381 | 0.137604 | 0.213031 | 0 | 2.5118 | 5.69871 | 1.18114 | 0.7174 | 0 | 0.003 | 29.3206 | 10.4964
R02-07 | R02 | 环氧酚醛 | 实测 | 0.660328 | 0.183647 | 0.102382 | 0.053643 | 0 | 0.278115 | 6.931594 | 2.50724 | 17.37917 | 11 | 2.016663 | 0.660328 | 0.183647 | 0 | 0 | 0 | 0 | 0.156025 | 35.266013 | 0.993256 | 1125.257896 | 1743.266613 | 12.670536 | 71.713471 | 0 | 2.016663 | 49.040332 | 246.006295 | 98.200861 | 18.366163 | 6.153383 | 9.457396 | 3.138801 | 0.050066 | 70.575661 | 7.676942 | 20.130805 | 0.0006 | 0 | 0 | 0.025092 | 0.173931 | 0.013182 | 0.00856 | 0 | 3e-05 | 0.379757 | 0.113198 | 0.793135 | 0 | 2.50724 | 17.37917 | 1.31714 | 0.8553 | 0 | 0.003 | 37.9453 | 11.3107
R02-08 | R02 | 环氧酚醛 | 实测 | 0.778093 | 0.118862 | 0.094429 | 0.008617 | 0 | 0.152761 | 4.160514 | 2.50496 | 10.42192 | 7 | 1.937441 | 0.778093 | 0.118862 | 0 | 0 | 0 | 0 | 0.103045 | 35.759207 | 0.995532 | 1213.500118 | 2054.164306 | 0.514991 | 59.231232 | 0 | 1.937441 | 55.65203 | 246.423395 | 97.725449 | 18.38403 | 5.945881 | 8.96937 | 3.074032 | 0.033428 | 71.979108 | 7.454556 | 19.593484 | 0.000708 | 0 | 0 | 0.029568 | 0.123016 | 0.00102 | 0.009111 | 0 | 3.5e-05 | 0.400432 | 0.151658 | 0.19771 | 0 | 2.50496 | 10.42192 | 0.08642 | 0.7719 | 0 | 0.003 | 33.9246 | 12.8485
R02-09 | R02 | 环氧酚醛 | 实测 | 0.721609 | 0.133348 | 0.132583 | 0.01246 | 0 | 0.184792 | 7.404403 | 2.50876 | 18.57587 | 8 | 1.977484 | 0.721609 | 0.133348 | 0 | 0 | 0 | 0 | 0.145043 | 34.30834 | 0.986033 | 1173.776544 | 1905.047546 | 1.684446 | 64.125041 | 0 | 1.977484 | 49.231501 | 240.57438 | 95.078588 | 18.267767 | 6.023456 | 9.496349 | 3.148147 | 0.056109 | 71.41786 | 7.812111 | 19.82938 | 0.000656 | 0 | 0 | 0.027421 | 0.203037 | 0.002176 | 0.008681 | 0 | 3.3e-05 | 0.381062 | 0.12513 | 0.243196 | 0 | 2.50876 | 18.57587 | 0.19908 | 0.7942 | 0 | 0.003 | 34.8634 | 11.4481
R02-10 | R02 | 环氧酚醛 | 实测 | 0.711646 | 0.157499 | 0.084336 | 0.046519 | 0 | 0.221316 | 5.569994 | 2.5332 | 14.10991 | 11 | 1.957617 | 0.711646 | 0.157499 | 0 | 0 | 0 | 0 | 0.130855 | 35.921788 | 0.994654 | 1154.112505 | 1874.387624 | 8.786334 | 64.752901 | 0 | 1.957617 | 51.936291 | 247.871788 | 99.525784 | 18.37385 | 6.089009 | 9.26199 | 3.104609 | 0.041339 | 71.090782 | 7.624839 | 19.876558 | 0.000645 | 0 | 0 | 0.027215 | 0.151589 | 0.009298 | 0.00882 | 0 | 3.2e-05 | 0.379153 | 0.115115 | 0.784272 | 0 | 2.5332 | 14.10991 | 0.86542 | 0.821 | 0 | 0.003 | 35.2916 | 10.7149
R02-11 | R02 | 环氧酚醛 | 实测 | 0.6667 | 0.18225 | 0.140254 | 0.010796 | 0 | 0.273362 | 5.551411 | 2.63885 | 14.64934 | 12 | 1.888322 | 0.6667 | 0.18225 | 0 | 0 | 0 | 0 | 0.15105 | 36.050911 | 0.998432 | 1105.981735 | 1739.832607 | 1.81768 | 71.494948 | 0 | 1.888322 | 49.242968 | 246.32916 | 97.164223 | 18.378922 | 5.895523 | 9.024267 | 3.091284 | 0.044645 | 71.995147 | 7.522187 | 19.40729 | 0.000594 | 0 | 0 | 0.026138 | 0.1451 | 0.002333 | 0.008608 | 0 | 3e-05 | 0.411747 | 0.17241 | 0.198098 | 0 | 2.63885 | 14.64934 | 0.23557 | 0.8691 | 0 | 0.003 | 41.57 | 17.4065
R02-12 | R02 | 环氧酚醛 | 实测 | 0.611733 | 0.201536 | 0.145924 | 0.040807 | 0 | 0.329451 | 7.542242 | 2.51218 | 18.94747 | 12 | 1.923707 | 0.611733 | 0.201536 | 0 | 0 | 0 | 0 | 0.186731 | 35.099565 | 0.993005 | 1075.80211 | 1614.975479 | 5.418109 | 77.801795 | 0 | 1.923707 | 45.580272 | 246.34015 | 98.004627 | 18.310142 | 5.888026 | 9.141103 | 3.083603 | 0.052916 | 71.689738 | 7.77968 | 19.299065 | 0.000555 | 0 | 0 | 0.023246 | 0.175326 | 0.005923 | 0.008244 | 0 | 2.8e-05 | 0.396635 | 0.151313 | 0.791154 | 0 | 2.51218 | 18.94747 | 0.64013 | 0.8909 | 0 | 0.003 | 42.8643 | 16.3524
R02-13 | R02 | 环氧酚醛 | 实测 | 0.666095 | 0.151674 | 0.128378 | 0.053852 | 0 | 0.227706 | 8.302948 | 2.5099 | 20.83957 | 9 | 1.964098 | 0.666095 | 0.151674 | 0 | 0 | 0 | 0 | 0.182231 | 34.603167 | 0.986604 | 1120.855627 | 1758.491327 | 12.562172 | 69.100444 | 0 | 1.964098 | 45.367991 | 240.877309 | 95.875151 | 18.260155 | 6.117396 | 9.617719 | 3.148538 | 0.062017 | 70.323417 | 7.904599 | 20.247479 | 0.000605 | 0 | 0 | 0.025312 | 0.210161 | 0.013044 | 0.008299 | 0 | 3e-05 | 0.364928 | 0.11049 | 0.801735 | 0 | 2.5099 | 20.83957 | 1.29349 | 0.8229 | 0 | 0.003 | 36.1863 | 10.9562
R02-14 | R02 | 环氧酚醛 | 实测 | 0.630362 | 0.17837 | 0.140441 | 0.050826 | 0 | 0.282965 | 5.281932 | 2.50724 | 13.24307 | 10 | 1.959492 | 0.630362 | 0.17837 | 0 | 0 | 0 | 0 | 0.191268 | 34.839304 | 0.99667 | 1100.538196 | 1664.155919 | 10.247062 | 75.171491 | 0 | 1.959492 | 47.417503 | 246.948304 | 97.864622 | 18.351667 | 5.832378 | 8.81434 | 3.029158 | 0.044867 | 71.396484 | 7.58909 | 19.482087 | 0.000573 | 0 | 0 | 0.023954 | 0.126522 | 0.010738 | 0.008202 | 0 | 2.9e-05 | 0.410105 | 0.182111 | 0.828795 | 0 | 2.50724 | 13.24307 | 1.12398 | 0.8585 | 0 | 0.003 | 42.9257 | 19.0616
R02-15 | R02 | 环氧酚醛 | 实测 | 0.6559 | 0.162885 | 0.133162 | 0.048053 | 0 | 0.248338 | 5.507354 | 2.5156 | 13.8543 | 10 | 1.942435 | 0.6559 | 0.162885 | 0 | 0 | 0 | 0 | 0.181215 | 34.856831 | 0.996068 | 1107.198811 | 1731.57634 | 13.824829 | 70.849401 | 0 | 1.942435 | 47.336966 | 244.033528 | 96.107797 | 18.364193 | 5.984871 | 9.078619 | 3.079788 | 0.048295 | 70.668087 | 7.544932 | 20.081443 | 0.000594 | 0 | 0 | 0.024924 | 0.137266 | 0.014313 | 0.008307 | 0 | 3e-05 | 0.399506 | 0.168259 | 0.601902 | 0 | 2.5156 | 13.8543 | 1.44464 | 0.8384 | 0 | 0.003 | 40.3221 | 16.9824
R02-16 | R02 | 环氧酚醛 | 实测 | 0.753799 | 0.13721 | 0.071861 | 0.03713 | 0 | 0.182025 | 3.222659 | 2.50724 | 8.07998 | 10 | 1.979721 | 0.753799 | 0.13721 | 0 | 0 | 0 | 0 | 0.108991 | 35.797784 | 1.000266 | 1193.144305 | 1990.028562 | 10.028562 | 60.031075 | 0 | 1.979721 | 55.982749 | 249.046373 | 99.087284 | 18.45942 | 6.05413 | 8.923283 | 3.065726 | 0.028361 | 71.132412 | 7.303667 | 20.021478 | 0.000685 | 0 | 0 | 0.028644 | 0.092311 | 0.01054 | 0.009047 | 0 | 3.4e-05 | 0.400329 | 0.149433 | 0.494116 | 0 | 2.50724 | 8.07998 | 0.92256 | 0.7919 | 0 | 0.003 | 35.0408 | 13.0799
R03-01 | R03 | 环氧酚醛 | 实测 | 0.661071 | 0.179199 | 0.104997 | 0.054733 | 0 | 0.271074 | 5.19699 | 2.56307 | 13.32025 | 12 | 1.957038 | 0.661071 | 0.179199 | 0 | 0 | 0 | 0 | 0.15973 | 36.283302 | 0.999074 | 1114.793831 | 1736.665342 | 12.74474 | 72.843548 | 0 | 1.957038 | 49.809179 | 248.250551 | 99.04033 | 18.400993 | 6.026661 | 9.074551 | 3.078077 | 0.04186 | 70.908414 | 7.530545 | 19.892023 | 0.000596 | 0 | 0 | 0.02546 | 0.132316 | 0.013253 | 0.008522 | 0 | 3e-05 | 0.395105 | 0.146569 | 0.817026 | 0 | 2.56307 | 13.32025 | 1.33419 | 0.8579 | 0 | 0.003 | 39.7752 | 14.7551
R03-02 | R03 | 环氧酚醛 | 实测 | 0.711116 | 0.132055 | 0.118268 | 0.038561 | 0 | 0.185701 | 4.270747 | 2.50876 | 10.71428 | 9 | 1.965317 | 0.711116 | 0.132055 | 0 | 0 | 0 | 0 | 0.156829 | 34.455192 | 0.993704 | 1169.296338 | 1877.345972 | 4.239229 | 63.499569 | 0 | 1.965317 | 51.599095 | 247.574838 | 98.82723 | 18.32751 | 5.773815 | 8.693828 | 3.002467 | 0.037223 | 71.995584 | 7.60685 | 19.224795 | 0.000646 | 0 | 0 | 0.027022 | 0.115406 | 0.004724 | 0.008561 | 0 | 3.2e-05 | 0.40479 | 0.173134 | 0.783606 | 0 | 2.50876 | 10.71428 | 0.4386 | 0.7948 | 0 | 0.003 | 37.5807 | 16.0738
R03-03 | R03 | 环氧酚醛 | 实测 | 0.676956 | 0.168496 | 0.099067 | 0.055481 | 0 | 0.248902 | 6.194644 | 2.50838 | 15.53852 | 9 | 1.971593 | 0.676956 | 0.168496 | 0 | 0 | 0 | 0 | 0.154548 | 35.321095 | 0.994094 | 1125.693047 | 1787.164393 | 13.256435 | 68.070865 | 0 | 1.971593 | 49.281202 | 246.040314 | 98.220593 | 18.367675 | 6.123957 | 9.349092 | 3.118203 | 0.047294 | 70.564763 | 7.64055 | 20.145011 | 0.000615 | 0 | 0 | 0.025724 | 0.159353 | 0.013761 | 0.008578 | 0 | 3.1e-05 | 0.379287 | 0.120727 | 0.812737 | 0 | 2.50838 | 15.53852 | 1.34183 | 0.8364 | 0 | 0.003 | 36.9843 | 11.7721
R03-04 | R03 | 环氧酚醛 | 实测 | 0.771379 | 0.111215 | 0.065771 | 0.051636 | 0 | 0.144177 | 2.636222 | 2.50914 | 6.61465 | 9 | 1.939836 | 0.771379 | 0.111215 | 0 | 0 | 0 | 0 | 0.117407 | 35.745093 | 0.999672 | 1200.324194 | 2036.439252 | 12.556484 | 55.565537 | 0 | 1.939836 | 55.878271 | 249.113026 | 99.589836 | 18.435783 | 6.004276 | 8.775537 | 3.025748 | 0.026161 | 70.964019 | 7.333294 | 20.040304 | 0.000701 | 0 | 0 | 0.029312 | 0.077274 | 0.013051 | 0.008966 | 0 | 3.5e-05 | 0.394075 | 0.153833 | 0.744743 | 0 | 2.50914 | 6.61465 | 1.11713 | 0.7675 | 0 | 0.003 | 33.7328 | 13.1681
R03-05 | R03 | 环氧酚醛 | 实测 | 0.615184 | 0.184723 | 0.140848 | 0.059245 | 0 | 0.300273 | 9.276495 | 2.50952 | 23.27955 | 10 | 1.987844 | 0.615184 | 0.184723 | 0 | 0 | 0 | 0 | 0.200093 | 34.747462 | 0.988442 | 1083.919245 | 1624.085701 | 15.152771 | 77.01537 | 0 | 1.987844 | 43.373917 | 241.091579 | 95.607545 | 18.279301 | 6.144518 | 9.677895 | 3.164089 | 0.065826 | 70.10191 | 7.890918 | 20.315976 | 0.000559 | 0 | 0 | 0.023377 | 0.216857 | 0.015643 | 0.008111 | 0 | 2.8e-05 | 0.371015 | 0.115322 | 0.824406 | 0 | 2.50952 | 23.27955 | 1.67926 | 0.8707 | 0 | 0.003 | 39.8285 | 12.3798
R03-06 | R03 | 环氧酚醛 | 实测 | 0.716037 | 0.162218 | 0.080946 | 0.040799 | 0 | 0.226549 | 4.554251 | 2.50762 | 11.42033 | 9 | 1.979655 | 0.716037 | 0.162218 | 0 | 0 | 0 | 0 | 0.121745 | 35.796875 | 0.996698 | 1172.830621 | 1890.338542 | 5.474664 | 65.252062 | 0 | 1.979655 | 54.242079 | 250.5824 | 100.694661 | 18.402018 | 5.981684 | 8.978939 | 3.061968 | 0.03329 | 71.722222 | 7.530273 | 19.478733 | 0.000651 | 0 | 0 | 0.027209 | 0.123919 | 0.005992 | 0.008913 | 0 | 3.3e-05 | 0.394136 | 0.133147 | 0.786675 | 0 | 2.50762 | 11.42033 | 0.55225 | 0.8214 | 0 | 0.003 | 36.3236 | 12.2708
R03-07 | R03 | 环氧酚醛 | 实测 | 0.681626 | 0.173837 | 0.13257 | 0.011967 | 0 | 0.255033 | 8.129488 | 2.51066 | 20.41038 | 9 | 2.000103 | 0.681626 | 0.173837 | 0 | 0 | 0 | 0 | 0.144537 | 34.815021 | 0.988174 | 1146.808181 | 1799.492417 | 0.52084 | 71.408439 | 0 | 2.000103 | 48.890746 | 242.894677 | 96.202517 | 18.297803 | 6.044723 | 9.547849 | 3.164366 | 0.056152 | 71.644589 | 7.805323 | 19.639121 | 0.000619 | 0 | 0 | 0.025902 | 0.210568 | 0.001033 | 0.008678 | 0 | 3.1e-05 | 0.386311 | 0.11876 | 0.28371 | 0 | 2.51066 | 20.41038 | 0.10013 | 0.8412 | 0 | 0.003 | 37.4451 | 11.5114
R03-08 | R03 | 环氧酚醛 | 实测 | 0.751481 | 0.126651 | 0.108656 | 0.013212 | 0 | 0.168536 | 3.869255 | 2.50724 | 9.70115 | 7 | 1.908713 | 0.751481 | 0.126651 | 0 | 0 | 0 | 0 | 0.121868 | 35.409226 | 0.996393 | 1187.658622 | 1983.908884 | 0.509226 | 60.785535 | 0 | 1.908713 | 54.134966 | 247.161241 | 97.961162 | 18.375353 | 5.840296 | 8.7718 | 3.037335 | 0.032993 | 72.206378 | 7.457745 | 19.346469 | 0.000683 | 0 | 0 | 0.028556 | 0.110491 | 0.001009 | 0.008918 | 0 | 3.4e-05 | 0.408309 | 0.171903 | 0.313212 | 0 | 2.50724 | 9.70115 | 0.08858 | 0.783 | 0 | 0.003 | 35.8495 | 15.0931
R03-09 | R03 | 环氧酚醛 | 实测 | 0.875796 | 0.050955 | 0.03888 | 0.034368 | 0 | 0.058182 | 2.075359 | 2.508 | 5.205 | 8 | 1.982086 | 0.875796 | 0.050955 | 0 | 0 | 0 | 0 | 0.073248 | 35.439225 | 0.998514 | 1285.961982 | 2312.101911 | 15.246019 | 42.070064 | 0 | 1.982086 | 60.312367 | 244.79229 | 96.855228 | 18.473461 | 6.208479 | 9.024443 | 3.082258 | 0.023129 | 70.12646 | 7.148222 | 20.946789 | 0.000796 | 0 | 0 | 0.03328 | 0.069068 | 0.015732 | 0.009427 | 0 | 4e-05 | 0.384642 | 0.140199 | 0.19241 | 0 | 2.508 | 5.205 | 1.18554 | 0.7104 | 0 | 0.003 | 28.9866 | 10.5654
R03-10 | R03 | 环氧酚醛 | 实测 | 0.678302 | 0.157787 | 0.121147 | 0.042764 | 0 | 0.232621 | 4.631323 | 2.5496 | 11.80802 | 11 | 1.957951 | 0.678302 | 0.157787 | 0 | 0 | 0 | 0 | 0.163911 | 35.118902 | 0.996161 | 1139.181241 | 1784.507042 | 6.436191 | 68.63319 | 0 | 1.957951 | 50.470402 | 248.225883 | 99.023066 | 18.353256 | 5.826332 | 8.777781 | 3.022249 | 0.039265 | 71.773627 | 7.581956 | 19.33068 | 0.000612 | 0 | 0 | 0.026022 | 0.120515 | 0.006931 | 0.008483 | 0 | 3.1e-05 | 0.406121 | 0.170838 | 0.793529 | 0 | 2.5496 | 11.80802 | 0.67914 | 0.8312 | 0 | 0.003 | 39.7917 | 16.7387
R03-11 | R03 | 环氧酚醛 | 实测 | 0.670118 | 0.177527 | 0.125355 | 0.027 | 0 | 0.26492 | 7.993726 | 2.50876 | 20.05434 | 10 | 1.890784 | 0.670118 | 0.177527 | 0 | 0 | 0 | 0 | 0.152355 | 35.556435 | 0.990023 | 1111.406293 | 1769.11084 | 3.932197 | 70.485688 | 0 | 1.890784 | 47.383881 | 243.86352 | 96.996955 | 18.303989 | 6.063033 | 9.524736 | 3.153238 | 0.055443 | 71.363987 | 7.812119 | 19.722391 | 0.000609 | 0 | 0 | 0.025464 | 0.203556 | 0.004442 | 0.008598 | 0 | 3e-05 | 0.376613 | 0.114836 | 0.510049 | 0 | 2.50876 | 20.05434 | 0.43766 | 0.8471 | 0 | 0.003 | 37.1039 | 11.3136
R03-12 | R03 | 环氧酚醛 | 实测 | 0.717214 | 0.134332 | 0.13019 | 0.018265 | 0 | 0.187296 | 7.253066 | 2.6697 | 19.36351 | 10 | 1.858341 | 0.717214 | 0.134332 | 0 | 0 | 0 | 0 | 0.148455 | 36.116067 | 0.988658 | 1139.968759 | 1865.80652 | 0.496039 | 63.321334 | 0 | 1.858341 | 48.037273 | 242.517978 | 96.963577 | 18.250834 | 5.979102 | 9.441478 | 3.130625 | 0.055721 | 71.657003 | 7.889986 | 19.586917 | 0.000637 | 0 | 0 | 0.02835 | 0.205623 | 0.00099 | 0.008643 | 0 | 3.2e-05 | 0.371901 | 0.119931 | 0.440692 | 0 | 2.6697 | 19.36351 | 0.0932 | 0.8139 | 0 | 0.003 | 35.0219 | 11.2939
R03-13 | R03 | 环氧酚醛 | 实测 | 0.702794 | 0.145915 | 0.125988 | 0.025303 | 0 | 0.207621 | 7.709941 | 2.57127 | 19.82434 | 11 | 1.990775 | 0.702794 | 0.145915 | 0 | 0 | 0 | 0 | 0.151292 | 34.925567 | 0.988804 | 1149.120063 | 1845.219821 | 9.997428 | 66.172377 | 0 | 1.990775 | 47.966473 | 239.27553 | 94.200738 | 18.312124 | 6.213653 | 9.762161 | 3.199441 | 0.060382 | 70.318187 | 7.73379 | 20.545387 | 0.000633 | 0 | 0 | 0.027109 | 0.209007 | 0.010493 | 0.008614 | 0 | 3.2e-05 | 0.373788 | 0.112958 | 0.200316 | 0 | 2.57127 | 19.82434 | 0.9953 | 0.817 | 0 | 0.003 | 35.4538 | 10.7141
R03-14 | R03 | 环氧酚醛 | 实测 | 0.681227 | 0.180607 | 0.109665 | 0.028501 | 0 | 0.265121 | 4.90814 | 2.50686 | 12.30402 | 10 | 1.920591 | 0.681227 | 0.180607 | 0 | 0 | 0 | 0 | 0.138166 | 36.180504 | 0.998223 | 1134.737815 | 1798.438662 | 1.763476 | 71.809996 | 0 | 1.920591 | 51.916563 | 250.240582 | 99.927096 | 18.38796 | 5.863373 | 8.853656 | 3.047811 | 0.035884 | 72.255576 | 7.541202 | 19.119062 | 0.00062 | 0 | 0 | 0.025887 | 0.127055 | 0.002282 | 0.008742 | 0 | 3.1e-05 | 0.406886 | 0.157658 | 0.642813 | 0 | 2.50686 | 12.30402 | 0.22101 | 0.8466 | 0 | 0.003 | 39.4028 | 15.2676
R03-15 | R03 | 环氧酚醛 | 实测 | 0.692404 | 0.155055 | 0.142378 | 0.010162 | 0 | 0.223937 | 4.8889 | 2.51142 | 12.27808 | 8 | 1.96857 | 0.692404 | 0.155055 | 0 | 0 | 0 | 0 | 0.152541 | 34.29429 | 0.994798 | 1153.105165 | 1827.947617 | 0.507543 | 67.837402 | 0 | 1.96857 | 50.845364 | 245.524673 | 96.559665 | 18.35253 | 5.794322 | 8.818208 | 3.04901 | 0.041375 | 72.230697 | 7.520272 | 19.255317 | 0.000629 | 0 | 0 | 0.026311 | 0.128634 | 0.001006 | 0.0086 | 0 | 3.1e-05 | 0.41945 | 0.187457 | 0.238345 | 0 | 2.51142 | 12.27808 | 0.09605 | 0.8209 | 0 | 0.003 | 40.0365 | 17.8928
R03-16 | R03 | 环氧酚醛 | 实测 | 0.701446 | 0.144668 | 0.12644 | 0.027446 | 0 | 0.206243 | 7.320589 | 2.59875 | 19.02438 | 12 | 1.911062 | 0.701446 | 0.144668 | 0 | 0 | 0 | 0 | 0.153886 | 35.654724 | 0.988506 | 1143.936717 | 1837.47643 | 2.351016 | 66.529751 | 0 | 1.911062 | 48.326734 | 243.415829 | 97.342447 | 18.262204 | 5.978986 | 9.394993 | 3.119998 | 0.054396 | 71.563901 | 7.875759 | 19.577624 | 0.000629 | 0 | 0 | 0.027223 | 0.199292 | 0.002846 | 0.008587 | 0 | 3.1e-05 | 0.375338 | 0.120395 | 0.589252 | 0 | 2.59875 | 19.02438 | 0.27164 | 0.8197 | 0 | 0.003 | 35.8298 | 11.4929
R4-01 | R4 | 环氧酚醛 | 实测 | 0.605198 | 0.21122 | 0.151551 | 0.032031 | 0 | 0.34901 | 6.97528 | 2.51294 | 17.52846 | 9 | 1.965407 | 0.605198 | 0.21122 | 0 | 0 | 0 | 0 | 0.183582 | 34.583875 | 0.993542 | 1085.69385 | 1597.723071 | 0.51931 | 78.791526 | 0 | 1.965407 | 46.957994 | 248.606617 | 99.061316 | 18.315832 | 5.760245 | 8.903606 | 3.047094 | 0.048072 | 72.464903 | 7.753638 | 18.788506 | 0.000549 | 0 | 0 | 0.022998 | 0.160414 | 0.001031 | 0.008274 | 0 | 2.7e-05 | 0.411803 | 0.167697 | 0.787041 | 0 | 2.51294 | 17.52846 | 0.11265 | 0.9041 | 0 | 0.003 | 44.9977 | 18.3242
R4-02 | R4 | 环氧酚醛 | 实测 | 0.543676 | 0.210611 | 0.188954 | 0.056759 | 0 | 0.387383 | 9.027729 | 2.66798 | 24.0858 | 12 | 1.915144 | 0.543676 | 0.210611 | 0 | 0 | 0 | 0 | 0.245713 | 34.600757 | 0.992655 | 1009.695355 | 1414.623621 | 13.838829 | 82.798728 | 0 | 1.915144 | 39.168102 | 241.908365 | 95.342887 | 18.269552 | 5.902093 | 9.266782 | 3.099066 | 0.067587 | 70.694389 | 7.858707 | 19.779647 | 0.000483 | 0 | 0 | 0.02148 | 0.193912 | 0.014322 | 0.007639 | 0 | 2.4e-05 | 0.396819 | 0.172575 | 0.82119 | 0 | 2.66798 | 24.0858 | 1.77891 | 0.9489 | 0 | 0.003 | 49.2889 | 21.4356
R4-03 | R4 | 环氧酚醛 | 实测 | 0.639926 | 0.174569 | 0.16286 | 0.022644 | 0 | 0.272796 | 9.232369 | 2.51294 | 23.20039 | 9 | 1.962648 | 0.639926 | 0.174569 | 0 | 0 | 0 | 0 | 0.185504 | 33.833269 | 0.986129 | 1100.070737 | 1689.405845 | 6.291901 | 72.60209 | 0 | 1.962648 | 44.027579 | 238.952506 | 93.746468 | 18.258999 | 6.053861 | 9.648558 | 3.175479 | 0.066857 | 70.922586 | 7.874008 | 20.002419 | 0.000581 | 0 | 0 | 0.024317 | 0.224505 | 0.006784 | 0.008261 | 0 | 2.9e-05 | 0.383178 | 0.13274 | 0.297561 | 0 | 2.51294 | 23.20039 | 0.70107 | 0.8537 | 0 | 0.003 | 39.5976 | 13.7174
R4-04 | R4 | 环氧酚醛 | 实测 | 0.609135 | 0.221027 | 0.111938 | 0.057899 | 0 | 0.362855 | 5.168732 | 2.53271 | 13.0909 | 11 | 1.997059 | 0.609135 | 0.221027 | 0 | 0 | 0 | 0 | 0.169837 | 35.802959 | 1.002401 | 1078.498833 | 1604.855252 | 15.355647 | 78.818859 | 0 | 1.997059 | 48.940355 | 249.797133 | 99.091995 | 18.458892 | 6.050924 | 9.041412 | 3.085783 | 0.041175 | 70.786876 | 7.412554 | 19.929234 | 0.000551 | 0 | 0 | 0.023276 | 0.12031 | 0.015879 | 0.008412 | 0 | 2.8e-05 | 0.409062 | 0.159052 | 0.783476 | 0 | 2.53271 | 13.0909 | 1.72784 | 0.9153 | 0 | 0.003 | 44.51 | 17.3065
R4-05 | R4 | 环氧酚醛 | 实测 | 0.600454 | 0.196552 | 0.163793 | 0.039201 | 0 | 0.327339 | 10.027557 | 2.51446 | 25.21389 | 10 | 1.979628 | 0.600454 | 0.196552 | 0 | 0 | 0 | 0 | 0.202995 | 34.271053 | 0.986802 | 1075.429746 | 1585.197822 | 8.002223 | 79.223412 | 0 | 1.979628 | 42.683394 | 240.883884 | 95.198185 | 18.2499 | 6.025499 | 9.606642 | 3.158185 | 0.067987 | 70.927949 | 7.951906 | 19.818603 | 0.000544 | 0 | 0 | 0.022817 | 0.228801 | 0.008497 | 0.008079 | 0 | 2.7e-05 | 0.381927 | 0.128554 | 0.637477 | 0 | 2.51446 | 25.21389 | 0.93635 | 0.8903 | 0 | 0.003 | 42.0884 | 14.1666
R4-06 | R4 | 环氧酚醛 | 实测 | 0.604443 | 0.210294 | 0.129639 | 0.055624 | 0 | 0.347914 | 8.222244 | 2.662215 | 21.889382 | 12 | 1.977167 | 0.604443 | 0.210294 | 0 | 0 | 0 | 0 | 0.185263 | 36.002979 | 0.995135 | 1062.144209 | 1572.637108 | 15.396337 | 78.153199 | 0 | 1.977167 | 44.77589 | 244.402447 | 97.190548 | 18.356023 | 6.183559 | 9.615914 | 3.16985 | 0.059778 | 70.211092 | 7.730108 | 20.295587 | 0.000538 | 0 | 0 | 0.023884 | 0.196382 | 0.015909 | 0.008255 | 0 | 2.7e-05 | 0.380036 | 0.119389 | 0.724456 | 0 | 2.662215 | 21.889382 | 1.773313 | 0.92013 | 0 | 0.003 | 42.35996 | 13.30745
R4-07 | R4 | 环氧酚醛 | 实测 | 0.593359 | 0.201746 | 0.158283 | 0.046612 | 0 | 0.340006 | 6.387082 | 2.50572 | 16.00424 | 10 | 1.982003 | 0.593359 | 0.201746 | 0 | 0 | 0 | 0 | 0.204895 | 34.537389 | 0.997576 | 1063.180104 | 1566.4681 | 14.044722 | 80.067758 | 0 | 1.982003 | 44.816251 | 244.183038 | 95.578422 | 18.373616 | 5.945766 | 9.063313 | 3.085243 | 0.052785 | 70.770899 | 7.541078 | 19.93881 | 0.00054 | 0 | 0 | 0.022548 | 0.144014 | 0.014541 | 0.008059 | 0 | 2.7e-05 | 0.413678 | 0.184596 | 0.557905 | 0 | 2.50572 | 16.00424 | 1.61594 | 0.8956 | 0 | 0.003 | 45.972 | 20.5142
R4-08 | R4 | 环氧酚醛 | 实测 | 0.625874 | 0.192497 | 0.145625 | 0.036005 | 0 | 0.307565 | 8.448839 | 2.51674 | 21.26353 | 10 | 2.054857 | 0.625874 | 0.192497 | 0 | 0 | 0 | 0 | 0.181629 | 34.172935 | 0.992023 | 1095.443716 | 1652.307692 | 16.078104 | 76.365621 | 0 | 2.054857 | 45.084105 | 239.313703 | 93.173691 | 18.361198 | 6.245672 | 9.755954 | 3.209469 | 0.063907 | 69.814496 | 7.627008 | 20.76649 | 0.000567 | 0 | 0 | 0.023783 | 0.200941 | 0.016581 | 0.008297 | 0 | 2.8e-05 | 0.389489 | 0.13335 | 0.203175 | 0 | 2.51674 | 21.26353 | 1.75463 | 0.878 | 0 | 0.003 | 41.2157 | 14.1111
R4-09 | R4 | 环氧酚醛 | 实测 | 0.656449 | 0.164378 | 0.143879 | 0.035293 | 0 | 0.250405 | 7.8526 | 2.70712 | 21.25793 | 10 | 1.904661 | 0.656449 | 0.164378 | 0 | 0 | 0 | 0 | 0.179172 | 35.666119 | 0.988292 | 1108.580632 | 1701.978341 | 0.49473 | 70.190485 | 0 | 1.904661 | 46.101044 | 245.24269 | 98.858345 | 18.225073 | 5.853036 | 9.257764 | 3.086241 | 0.057103 | 72.019822 | 8.005318 | 19.094179 | 0.00058 | 0 | 0 | 0.026176 | 0.20555 | 0.000989 | 0.008324 | 0 | 2.9e-05 | 0.379035 | 0.128845 | 0.867821 | 0 | 2.70712 | 21.25793 | 0.10225 | 0.8609 | 0 | 0.003 | 39.1998 | 13.3252
R4-10 | R4 | 环氧酚醛 | 实测 | 0.586021 | 0.217535 | 0.150514 | 0.04593 | 0 | 0.371208 | 8.998397 | 2.6516 | 23.86015 | 12 | 1.998867 | 0.586021 | 0.217535 | 0 | 0 | 0 | 0 | 0.196444 | 35.16472 | 0.993394 | 1052.271143 | 1525.884609 | 13.777166 | 79.863866 | 0 | 1.998867 | 43.33467 | 242.641023 | 95.814624 | 18.337459 | 6.151551 | 9.652867 | 3.181149 | 0.064506 | 70.329005 | 7.757975 | 20.242897 | 0.000523 | 0 | 0 | 0.02311 | 0.20795 | 0.014288 | 0.00814 | 0 | 2.6e-05 | 0.386957 | 0.129831 | 0.553425 | 0 | 2.6516 | 23.86015 | 1.63942 | 0.934 | 0 | 0.003 | 44.3995 | 14.8968
R4-11 | R4 | 环氧酚醛 | 实测 | 0.549248 | 0.222707 | 0.209526 | 0.018519 | 0 | 0.405477 | 8.50603 | 2.7096 | 23.04794 | 13 | 1.864912 | 0.549248 | 0.222707 | 0 | 0 | 0 | 0 | 0.228045 | 35.167394 | 0.994905 | 1010.205394 | 1423.774867 | 1.559243 | 85.331554 | 0 | 1.864912 | 40.602539 | 243.517314 | 95.514233 | 18.274123 | 5.711362 | 9.008443 | 3.075053 | 0.062628 | 72.196749 | 7.802119 | 18.967734 | 0.000485 | 0 | 0 | 0.021912 | 0.186382 | 0.002058 | 0.007817 | 0 | 2.4e-05 | 0.420029 | 0.200878 | 0.404334 | 0 | 2.7096 | 23.04794 | 0.25446 | 0.9666 | 0 | 0.003 | 51.9408 | 24.8406
R4-12 | R4 | 环氧酚醛 | 实测 | 0.583922 | 0.221782 | 0.163105 | 0.031191 | 0 | 0.379814 | 6.349106 | 2.69586 | 17.1163 | 12 | 1.922971 | 0.583922 | 0.221782 | 0 | 0 | 0 | 0 | 0.194296 | 36.085387 | 1.002473 | 1035.719593 | 1515.343788 | 13.039505 | 81.991556 | 0 | 1.922971 | 44.623471 | 244.457436 | 95.327762 | 18.421015 | 6.012287 | 9.176426 | 3.124625 | 0.053502 | 70.777012 | 7.436671 | 20.062985 | 0.000517 | 0 | 0 | 0.023228 | 0.147478 | 0.013554 | 0.00816 | 0 | 2.6e-05 | 0.418191 | 0.187279 | 0.21756 | 0 | 2.69586 | 17.1163 | 1.57311 | 0.9471 | 0 | 0.003 | 48.5353 | 21.7356
R4-13 | R4 | 环氧酚醛 | 实测 | 0.572935 | 0.206719 | 0.18375 | 0.036596 | 0 | 0.360808 | 10.498021 | 2.59993 | 27.29412 | 12 | 1.869215 | 0.572935 | 0.206719 | 0 | 0 | 0 | 0 | 0.220346 | 34.840675 | 0.986951 | 1032.162059 | 1499.656325 | 2.841678 | 80.785225 | 0 | 1.869215 | 40.246743 | 242.365984 | 96.413696 | 18.20204 | 5.854499 | 9.417509 | 3.117869 | 0.0694 | 71.72626 | 8.082019 | 19.177665 | 0.000514 | 0 | 0 | 0.022283 | 0.233923 | 0.003334 | 0.007899 | 0 | 2.6e-05 | 0.383974 | 0.141515 | 0.799194 | 0 | 2.59993 | 27.29412 | 0.38905 | 0.9217 | 0 | 0.003 | 44.8021 | 16.512
R4-14 | R4 | 环氧酚醛 | 实测 | 0.582428 | 0.233996 | 0.175188 | 0.008389 | 0 | 0.401759 | 7.855622 | 2.50648 | 19.68996 | 10 | 1.910243 | 0.582428 | 0.233996 | 0 | 0 | 0 | 0 | 0.183576 | 35.527682 | 0.997045 | 1052.155329 | 1537.610596 | 0.530508 | 85.968389 | 0 | 1.910243 | 45.172627 | 245.486525 | 95.995673 | 18.357157 | 5.84762 | 9.107152 | 3.109695 | 0.053814 | 72.212715 | 7.619956 | 19.146137 | 0.00053 | 0 | 0 | 0.022132 | 0.173863 | 0.001054 | 0.00827 | 0 | 2.6e-05 | 0.422131 | 0.182012 | 0.196468 | 0 | 2.50648 | 19.68996 | 0.11932 | 0.9366 | 0 | 0.003 | 47.8063 | 20.6129
R4-15 | R4 | 环氧酚醛 | 实测 | 0.562832 | 0.228973 | 0.170462 | 0.037733 | 0 | 0.406822 | 7.112434 | 2.6886 | 19.12249 | 12 | 1.849318 | 0.562832 | 0.228973 | 0 | 0 | 0 | 0 | 0.208195 | 35.91506 | 0.998097 | 1017.784907 | 1461.71875 | 3.733926 | 82.384724 | 0 | 1.849318 | 43.390874 | 248.447091 | 98.829953 | 18.324975 | 5.747897 | 8.881632 | 3.046676 | 0.052111 | 72.201213 | 7.734292 | 18.879156 | 0.000499 | 0 | 0 | 0.022345 | 0.15893 | 0.004245 | 0.008018 | 0 | 2.5e-05 | 0.413039 | 0.183517 | 0.789561 | 0 | 2.6886 | 19.12249 | 0.51078 | 0.9647 | 0 | 0.003 | 49.6969 | 22.0808
R4-16 | R4 | 环氧酚醛 | 实测 | 0.614117 | 0.21529 | 0.159698 | 0.010895 | 0 | 0.350569 | 6.717585 | 2.5061 | 16.83494 | 12 | 1.965127 | 0.614117 | 0.21529 | 0 | 0 | 0 | 0 | 0.170593 | 35 | 0.996943 | 1087.249846 | 1621.268275 | 1.642564 | 80.648943 | 0 | 1.965127 | 47.528261 | 245.983546 | 96.370519 | 18.374737 | 5.866142 | 9.043198 | 3.097933 | 0.049012 | 72.096005 | 7.553403 | 19.265947 | 0.000559 | 0 | 0 | 0.023336 | 0.156765 | 0.002163 | 0.008406 | 0 | 2.8e-05 | 0.422929 | 0.18075 | 0.209517 | 0 | 2.5061 | 16.83494 | 0.23225 | 0.9027 | 0 | 0.003 | 45.4183 | 19.4107
R5-01 | R5 | 环氧酚醛 | 实测 | 0.591566 | 0.212929 | 0.149155 | 0.04635 | 0 | 0.359941 | 8.898863 | 2.71286 | 24.14137 | 12 | 1.96563 | 0.591566 | 0.212929 | 0 | 0 | 0 | 0 | 0.195504 | 35.506796 | 0.992859 | 1051.536513 | 1532.582331 | 11.386078 | 78.277749 | 0 | 1.96563 | 43.381512 | 243.637838 | 96.840652 | 18.314881 | 6.097395 | 9.592812 | 3.164271 | 0.063699 | 70.656299 | 7.826363 | 19.990155 | 0.000523 | 0 | 0 | 0.023635 | 0.210327 | 0.011896 | 0.00815 | 0 | 2.6e-05 | 0.383168 | 0.126697 | 0.668671 | 0 | 2.71286 | 24.14137 | 1.36544 | 0.9354 | 0 | 0.003 | 43.98 | 14.5423
R5-02 | R5 | 环氧酚醛 | 实测 | 0.53948 | 0.223803 | 0.184731 | 0.051986 | 0 | 0.414848 | 9.131033 | 2.508 | 22.90063 | 10 | 1.930603 | 0.53948 | 0.223803 | 0 | 0 | 0 | 0 | 0.236717 | 34.518555 | 0.993711 | 1012.264803 | 1424.227563 | 12.98496 | 86.503024 | 0 | 1.930603 | 40.062694 | 242.588426 | 95.148602 | 18.299559 | 5.912702 | 9.241327 | 3.102926 | 0.064626 | 70.829492 | 7.783881 | 19.737616 | 0.00049 | 0 | 0 | 0.0205 | 0.187188 | 0.013477 | 0.007731 | 0 | 2.5e-05 | 0.403596 | 0.174908 | 0.739742 | 0 | 2.508 | 22.90063 | 1.64872 | 0.9458 | 0 | 0.003 | 49.3759 | 21.3982
R5-03 | R5 | 环氧酚醛 | 实测 | 0.6239 | 0.223295 | 0.139843 | 0.012962 | 0 | 0.357901 | 8.141005 | 2.50572 | 20.39908 | 10 | 2.013719 | 0.6239 | 0.223295 | 0 | 0 | 0 | 0 | 0.152805 | 35.571388 | 0.994793 | 1101.292232 | 1647.096225 | 3.021762 | 81.797048 | 0 | 2.013719 | 48.195288 | 245.236635 | 96.509036 | 18.376838 | 6.063402 | 9.468076 | 3.169638 | 0.053784 | 71.59438 | 7.633929 | 19.644621 | 0.000568 | 0 | 0 | 0.023708 | 0.193009 | 0.003555 | 0.008585 | 0 | 2.8e-05 | 0.404628 | 0.137057 | 0.20106 | 0 | 2.50572 | 20.39908 | 0.3757 | 0.9074 | 0 | 0.003 | 42.7651 | 14.4856
R5-04 | R5 | 环氧酚醛 | 实测 | 0.549385 | 0.242977 | 0.176859 | 0.030779 | 0 | 0.442271 | 10.585653 | 2.66436 | 28.20399 | 12 | 1.878837 | 0.549385 | 0.242977 | 0 | 0 | 0 | 0 | 0.207638 | 35.978503 | 0.992338 | 1010.850256 | 1429.735364 | 4.186752 | 86.496784 | 0 | 1.878837 | 40.973292 | 244.071721 | 96.74489 | 18.280392 | 5.962454 | 9.525511 | 3.156787 | 0.067397 | 71.566892 | 7.929566 | 19.361534 | 0.000489 | 0 | 0 | 0.021695 | 0.229655 | 0.004705 | 0.008021 | 0 | 2.4e-05 | 0.391341 | 0.138605 | 0.59645 | 0 | 2.66436 | 28.20399 | 0.57781 | 0.9851 | 0 | 0.003 | 48.0606 | 17.0221
R5-05 | R5 | 环氧酚醛 | 实测 | 0.613645 | 0.202852 | 0.157158 | 0.026344 | 0 | 0.33057 | 6.954921 | 2.65936 | 18.49564 | 11 | 1.93323 | 0.613645 | 0.202852 | 0 | 0 | 0 | 0 | 0.183503 | 35.101926 | 0.994152 | 1078.728089 | 1598.835392 | 0.512618 | 76.132267 | 0 | 1.93323 | 46.35556 | 247.418641 | 98.56141 | 18.308666 | 5.78552 | 8.987128 | 3.064199 | 0.050865 | 72.335392 | 7.7619 | 18.92569 | 0.000545 | 0 | 0 | 0.024158 | 0.16802 | 0.001023 | 0.008274 | 0 | 2.7e-05 | 0.408684 | 0.167384 | 0.644985 | 0 | 2.65936 | 18.49564 | 0.11257 | 0.9108 | 0 | 0.003 | 44.9879 | 18.4256
R5-06 | R5 | 环氧酚醛 | 实测 | 0.549513 | 0.248753 | 0.185706 | 0.016027 | 0 | 0.452679 | 8.091357 | 2.62596 | 21.24758 | 13 | 1.954085 | 0.549513 | 0.248753 | 0 | 0 | 0 | 0 | 0.201734 | 35.631041 | 0.999256 | 1027.636021 | 1435.790334 | 5.04787 | 89.795077 | 0 | 1.954085 | 43.575844 | 244.954951 | 95.504048 | 18.375713 | 5.889541 | 9.156603 | 3.121809 | 0.057426 | 71.73064 | 7.581323 | 19.405757 | 0.000491 | 0 | 0 | 0.021473 | 0.173747 | 0.005571 | 0.008081 | 0 | 2.5e-05 | 0.427102 | 0.189906 | 0.190122 | 0 | 2.62596 | 21.24758 | 0.6813 | 0.9882 | 0 | 0.003 | 52.2303 | 23.2236
R5-07 | R5 | 环氧酚醛 | 实测 | 0.655588 | 0.186127 | 0.140848 | 0.017437 | 0 | 0.283909 | 7.902641 | 2.71119 | 21.42556 | 11 | 1.915077 | 0.655588 | 0.186127 | 0 | 0 | 0 | 0 | 0.158285 | 36.248362 | 0.99322 | 1094.919827 | 1700.305395 | 4.414942 | 72.709827 | 0 | 1.915077 | 46.685067 | 243.028536 | 96.260886 | 18.323314 | 6.082023 | 9.574123 | 3.174277 | 0.058538 | 71.243834 | 7.750867 | 19.864547 | 0.000578 | 0 | 0 | 0.026119 | 0.206412 | 0.00493 | 0.008533 | 0 | 2.9e-05 | 0.385896 | 0.127251 | 0.250482 | 0 | 2.71119 | 21.42556 | 0.51175 | 0.8857 | 0 | 0.003 | 40.056 | 13.2087
R5-08 | R5 | 环氧酚醛 | 实测 | 0.566642 | 0.21693 | 0.174563 | 0.041865 | 0 | 0.382834 | 9.951276 | 2.688 | 26.74903 | 12 | 1.957968 | 0.566642 | 0.21693 | 0 | 0 | 0 | 0 | 0.216429 | 35.178825 | 0.991035 | 1036.074605 | 1472.491017 | 9.885794 | 83.044539 | 0 | 1.957968 | 41.103284 | 241.810395 | 95.574664 | 18.27448 | 6.019077 | 9.56777 | 3.157876 | 0.069192 | 70.831537 | 7.903986 | 19.83279 | 0.000501 | 0 | 0 | 0.022462 | 0.223523 | 0.010387 | 0.007936 | 0 | 2.5e-05 | 0.38836 | 0.140618 | 0.622545 | 0 | 2.688 | 26.74903 | 1.24299 | 0.9497 | 0 | 0.003 | 46.4751 | 16.8278
R5-09 | R5 | 环氧酚醛 | 实测 | 0.601541 | 0.199819 | 0.159202 | 0.039438 | 0 | 0.332178 | 9.883703 | 2.5213 | 24.91978 | 10 | 2.007616 | 0.601541 | 0.199819 | 0 | 0 | 0 | 0 | 0.19864 | 34.511786 | 0.989784 | 1069.06029 | 1588.068903 | 14.613917 | 80.211333 | 0 | 2.007616 | 42.553762 | 238.628595 | 93.22049 | 18.308477 | 6.204098 | 9.82583 | 3.210843 | 0.070018 | 69.962829 | 7.790027 | 20.566002 | 0.000544 | 0 | 0 | 0.022859 | 0.225927 | 0.015112 | 0.008122 | 0 | 2.7e-05 | 0.382391 | 0.126839 | 0.353581 | 0 | 2.5213 | 24.91978 | 1.66689 | 0.8959 | 0 | 0.003 | 42.1777 | 13.9903
R5-10 | R5 | 环氧酚醛 | 实测 | 0.589385 | 0.226868 | 0.147696 | 0.036051 | 0 | 0.384923 | 7.292334 | 2.6676 | 19.45303 | 11 | 1.963949 | 0.589385 | 0.226868 | 0 | 0 | 0 | 0 | 0.183747 | 36.171002 | 1.000468 | 1045.231145 | 1533.554469 | 14.057664 | 82.20618 | 0 | 1.963949 | 45.090346 | 244.348708 | 95.733589 | 18.417868 | 6.131276 | 9.431887 | 3.164281 | 0.056075 | 70.474424 | 7.506721 | 20.262919 | 0.000524 | 0 | 0 | 0.023286 | 0.169806 | 0.01458 | 0.008267 | 0 | 2.6e-05 | 0.405274 | 0.156923 | 0.294605 | 0 | 2.6676 | 19.45303 | 1.67026 | 0.9471 | 0 | 0.003 | 46.4282 | 17.9771
R5-11 | R5 | 环氧酚醛 | 实测 | 0.59296 | 0.194765 | 0.160368 | 0.051907 | 0 | 0.328462 | 9.128513 | 2.5301 | 23.09605 | 11 | 1.929152 | 0.59296 | 0.194765 | 0 | 0 | 0 | 0 | 0.212276 | 34.31475 | 0.99019 | 1047.593067 | 1563.602251 | 14.755302 | 76.849728 | 0 | 1.929152 | 41.608505 | 240.49715 | 94.611454 | 18.290155 | 6.084696 | 9.569392 | 3.154757 | 0.066674 | 70.233003 | 7.826052 | 20.246583 | 0.000536 | 0 | 0 | 0.022604 | 0.206344 | 0.015245 | 0.007984 | 0 | 2.7e-05 | 0.381655 | 0.139323 | 0.658894 | 0 | 2.5301 | 23.09605 | 1.70633 | 0.8937 | 0 | 0.003 | 42.7186 | 15.5944
R5-12 | R5 | 环氧酚醛 | 实测 | 0.545319 | 0.245394 | 0.181277 | 0.02801 | 0 | 0.45 | 11.009091 | 2.508 | 27.6108 | 12 | 1.934479 | 0.545319 | 0.245394 | 0 | 0 | 0 | 0 | 0.209287 | 35.094605 | 0.991684 | 1018.910725 | 1439.643064 | 6.315789 | 88.84888 | 0 | 1.934479 | 40.922333 | 242.265314 | 95.018838 | 18.298108 | 6.010311 | 9.585442 | 3.174403 | 0.068652 | 71.243163 | 7.857225 | 19.630587 | 0.000496 | 0 | 0 | 0.020722 | 0.228132 | 0.006832 | 0.008006 | 0 | 2.5e-05 | 0.397233 | 0.144557 | 0.433777 | 0 | 2.508 | 27.6108 | 0.82686 | 0.969 | 0 | 0.003 | 48.0771 | 17.4957
R6-01 | R6 | 环氧酚醛 | 实测 | 0.608078 | 0.210129 | 0.153279 | 0.028515 | 0 | 0.345562 | 7.762429 | 2.66729 | 20.70465 | 12 | 1.989925 | 0.608078 | 0.210129 | 0 | 0 | 0 | 0 | 0.181794 | 35.252136 | 0.996162 | 1068.323792 | 1582.978321 | 11.694396 | 78.010434 | 0 | 1.989925 | 45.13259 | 242.433246 | 94.916434 | 18.376711 | 6.123621 | 9.523559 | 3.175794 | 0.059624 | 70.567419 | 7.595484 | 20.248358 | 0.00054 | 0 | 0 | 0.023993 | 0.186243 | 0.012209 | 0.00829 | 0 | 2.7e-05 | 0.400613 | 0.150584 | 0.209139 | 0 | 2.66729 | 20.70465 | 1.35728 | 0.9216 | 0 | 0.003 | 44.5362 | 16.7404
R6-02 | R6 | 环氧酚醛 | 实测 | 0.552702 | 0.219146 | 0.174867 | 0.053286 | 0 | 0.3965 | 10.374289 | 2.51864 | 26.1291 | 11 | 1.95572 | 0.552702 | 0.219146 | 0 | 0 | 0 | 0 | 0.228152 | 34.586224 | 0.990927 | 1023.048941 | 1459.132755 | 15.235324 | 85.149516 | 0 | 1.95572 | 39.838893 | 240.374124 | 94.290444 | 18.288125 | 6.076001 | 9.608064 | 3.163692 | 0.07066 | 70.225984 | 7.85482 | 20.187625 | 0.0005 | 0 | 0 | 0.021003 | 0.217888 | 0.015729 | 0.007819 | 0 | 2.5e-05 | 0.387141 | 0.143916 | 0.673366 | 0 | 2.51864 | 26.1291 | 1.8862 | 0.9376 | 0 | 0.003 | 46.4259 | 17.2584
R6-03 | R6 | 环氧酚醛 | 实测 | 0.725249 | 0.145564 | 0.087552 | 0.041635 | 0 | 0.200708 | 5.263785 | 2.68275 | 14.12142 | 11 | 1.978219 | 0.725249 | 0.145564 | 0 | 0 | 0 | 0 | 0.129188 | 36.178422 | 0.995799 | 1162.199936 | 1885.534625 | 10.089457 | 61.489136 | 0 | 1.978219 | 52.197367 | 246.677213 | 98.911056 | 18.382029 | 6.128824 | 9.32237 | 3.120347 | 0.042845 | 70.822541 | 7.581398 | 20.124371 | 0.000642 | 0 | 0 | 0.028714 | 0.151144 | 0.010599 | 0.008837 | 0 | 3.2e-05 | 0.379744 | 0.118692 | 0.604731 | 0 | 2.68275 | 14.12142 | 0.99022 | 0.8256 | 0 | 0.003 | 35.4795 | 11.0894
R6-04 | R6 | 环氧酚醛 | 实测 | 0.561344 | 0.231341 | 0.185436 | 0.021879 | 0 | 0.412119 | 7.762967 | 2.70355 | 20.98757 | 12 | 1.88693 | 0.561344 | 0.231341 | 0 | 0 | 0 | 0 | 0.207315 | 35.632018 | 0.996695 | 1027.711848 | 1456.972424 | 0.514011 | 84.619551 | 0 | 1.88693 | 43.276833 | 246.826461 | 97.593213 | 18.31146 | 5.732554 | 8.950074 | 3.066306 | 0.055528 | 72.431308 | 7.750083 | 18.816628 | 0.000495 | 0 | 0 | 0.022321 | 0.173279 | 0.001027 | 0.008026 | 0 | 2.5e-05 | 0.419488 | 0.188669 | 0.534594 | 0 | 2.70355 | 20.98757 | 0.12439 | 0.9721 | 0 | 0.003 | 50.8084 | 22.8516
R6-05 | R6 | 环氧酚醛 | 实测 | 0.774493 | 0.11686 | 0.075678 | 0.03297 | 0 | 0.150886 | 4.548593 | 2.50838 | 11.4096 | 7 | 1.942509 | 0.774493 | 0.11686 | 0 | 0 | 0 | 0 | 0.108647 | 35.770386 | 0.992006 | 1220.217916 | 2044.660331 | 0.511146 | 57.694474 | 0 | 1.942509 | 55.70738 | 249.231597 | 100.722633 | 18.333791 | 5.910478 | 8.947929 | 3.042731 | 0.032772 | 72.138214 | 7.66256 | 19.262701 | 0.000704 | 0 | 0 | 0.029431 | 0.133868 | 0.001012 | 0.009054 | 0 | 3.5e-05 | 0.382856 | 0.12396 | 0.806641 | 0 | 2.50838 | 11.4096 | 0.08629 | 0.7717 | 0 | 0.003 | 32.6308 | 10.5651
R6-06 | R6 | 环氧酚醛 | 实测 | 0.744117 | 0.129692 | 0.094779 | 0.031411 | 0 | 0.17429 | 4.228181 | 2.70623 | 11.44243 | 10 | 1.976524 | 0.744117 | 0.129692 | 0 | 0 | 0 | 0 | 0.12619 | 35.772792 | 0.998875 | 1168.48459 | 1930.621648 | 13.292974 | 57.421035 | 0 | 1.976524 | 52.760644 | 244.441228 | 96.668819 | 18.429736 | 6.163423 | 9.260567 | 3.127186 | 0.040887 | 70.387107 | 7.370362 | 20.56802 | 0.000657 | 0 | 0 | 0.029618 | 0.125232 | 0.013796 | 0.008869 | 0 | 3.3e-05 | 0.391585 | 0.145055 | 0.207946 | 0 | 2.70623 | 11.44243 | 1.26055 | 0.8104 | 0 | 0.003 | 35.7791 | 13.2537
R6-07 | R6 | 环氧酚醛 | 实测 | 0.585213 | 0.215088 | 0.14239 | 0.05731 | 0 | 0.367538 | 9.655767 | 2.51446 | 24.27904 | 10 | 1.990006 | 0.585213 | 0.215088 | 0 | 0 | 0 | 0 | 0.199699 | 34.490316 | 0.989257 | 1060.591872 | 1544.961528 | 11.704298 | 79.308481 | 0 | 1.990006 | 43.299372 | 244.032803 | 97.229946 | 18.291669 | 6.082604 | 9.584656 | 3.150986 | 0.063546 | 70.686301 | 7.907668 | 19.872999 | 0.000531 | 0 | 0 | 0.022238 | 0.214726 | 0.01221 | 0.008109 | 0 | 2.7e-05 | 0.377862 | 0.116385 | 0.928628 | 0 | 2.51446 | 24.27904 | 1.38057 | 0.9169 | 0 | 0.003 | 42.7249 | 13.1596
R6-08 | R6 | 环氧酚醛 | 实测 | 0.601933 | 0.229395 | 0.160102 | 0.00857 | 0 | 0.381097 | 6.276053 | 2.50876 | 15.74511 | 9 | 2.00269 | 0.601933 | 0.229395 | 0 | 0 | 0 | 0 | 0.168673 | 35.038476 | 0.998996 | 1088.87046 | 1589.102845 | 0.535832 | 83.675146 | 0 | 2.00269 | 48.498815 | 247.735959 | 97.044858 | 18.401678 | 5.824599 | 8.916047 | 3.082385 | 0.045412 | 72.377279 | 7.487236 | 19.077863 | 0.000547 | 0 | 0 | 0.022873 | 0.143555 | 0.001064 | 0.008423 | 0 | 2.7e-05 | 0.434053 | 0.190994 | 0.200584 | 0 | 2.50876 | 15.74511 | 0.1167 | 0.9238 | 0 | 0.003 | 47.6069 | 20.9482
R6-09 | R6 | 环氧酚醛 | 实测 | 0.600163 | 0.23816 | 0.144348 | 0.017329 | 0 | 0.396825 | 9.577397 | 2.52509 | 24.18379 | 11 | 1.99746 | 0.600163 | 0.23816 | 0 | 0 | 0 | 0 | 0.161677 | 36.030938 | 0.99342 | 1078.243332 | 1581.824533 | 2.922255 | 85.734622 | 0 | 1.99746 | 46.373526 | 244.966376 | 96.763927 | 18.349855 | 6.096371 | 9.636663 | 3.192442 | 0.059408 | 71.527944 | 7.757122 | 19.615224 | 0.000544 | 0 | 0 | 0.02291 | 0.219414 | 0.003459 | 0.008492 | 0 | 2.7e-05 | 0.395911 | 0.12107 | 0.315279 | 0 | 2.52509 | 24.18379 | 0.38121 | 0.936 | 0 | 0.003 | 43.6373 | 13.3443
R6-10 | R6 | 环氧酚醛 | 实测 | 0.542415 | 0.224583 | 0.177678 | 0.055324 | 0 | 0.414043 | 10.283894 | 2.6779 | 27.53924 | 13 | 1.935776 | 0.542415 | 0.224583 | 0 | 0 | 0 | 0 | 0.233002 | 34.960712 | 0.991675 | 1006.774792 | 1410.295061 | 14.437259 | 83.828736 | 0 | 1.935776 | 39.186658 | 241.475625 | 95.34381 | 18.279233 | 6.048725 | 9.588214 | 3.15736 | 0.071454 | 70.376443 | 7.90178 | 20.036963 | 0.000481 | 0 | 0 | 0.021471 | 0.220809 | 0.014934 | 0.007766 | 0 | 2.4e-05 | 0.385335 | 0.142729 | 0.759702 | 0 | 2.6779 | 27.53924 | 1.86253 | 0.9686 | 0 | 0.003 | 48.059 | 17.8012
R6-11 | R6 | 环氧酚醛 | 实测 | 0.610521 | 0.195875 | 0.160353 | 0.033252 | 0 | 0.320833 | 5.954634 | 2.64338 | 15.74036 | 10 | 1.890025 | 0.610521 | 0.195875 | 0 | 0 | 0 | 0 | 0.193604 | 35.517035 | 0.99648 | 1070.033115 | 1591.200145 | 0.504152 | 77.147361 | 0 | 1.890025 | 46.260471 | 248.941991 | 99.385391 | 18.306369 | 5.662896 | 8.691723 | 3.007968 | 0.046134 | 72.618606 | 7.731444 | 18.654856 | 0.000545 | 0 | 0 | 0.024015 | 0.143003 | 0.001006 | 0.008173 | 0 | 2.7e-05 | 0.415888 | 0.188426 | 0.817661 | 0 | 2.64338 | 15.74036 | 0.11068 | 0.8996 | 0 | 0.003 | 45.7768 | 20.74
R6-12 | R6 | 环氧酚醛 | 实测 | 0.586355 | 0.203179 | 0.161208 | 0.049258 | 0 | 0.346511 | 7.281106 | 2.59258 | 18.87685 | 11 | 1.979454 | 0.586355 | 0.203179 | 0 | 0 | 0 | 0 | 0.210466 | 35.052331 | 0.995204 | 1064.198946 | 1535.809992 | 10.810133 | 81.650716 | 0 | 1.979454 | 44.203881 | 244.998665 | 96.895777 | 18.322768 | 5.892589 | 9.095048 | 3.077979 | 0.055819 | 71.147686 | 7.714022 | 19.599087 | 0.000527 | 0 | 0 | 0.022764 | 0.165746 | 0.011306 | 0.008001 | 0 | 2.6e-05 | 0.405958 | 0.171335 | 0.76609 | 0 | 2.59258 | 18.87685 | 1.28762 | 0.9112 | 0 | 0.003 | 46.2345 | 19.5134
R6-13 | R6 | 环氧酚醛 | 实测 | 0.642283 | 0.178374 | 0.165875 | 0.013468 | 0 | 0.277719 | 8.827894 | 2.5418 | 22.43874 | 10 | 1.952233 | 0.642283 | 0.178374 | 0 | 0 | 0 | 0 | 0.179343 | 34.152698 | 0.98714 | 1103.676301 | 1690.059103 | 1.664441 | 73.228369 | 0 | 1.952233 | 44.954268 | 240.648009 | 94.691115 | 18.257921 | 5.959829 | 9.492636 | 3.151681 | 0.06338 | 71.572522 | 7.87104 | 19.593741 | 0.000581 | 0 | 0 | 0.024627 | 0.217409 | 0.002162 | 0.008323 | 0 | 2.9e-05 | 0.391047 | 0.141714 | 0.271292 | 0 | 2.5418 | 22.43874 | 0.22317 | 0.859 | 0 | 0.003 | 40.36 | 14.6263
R6-14 | R6 | 环氧酚醛 | 实测 | 0.66633 | 0.154421 | 0.137566 | 0.041683 | 0 | 0.231748 | 5.752882 | 2.50876 | 14.4326 | 9 | 1.973557 | 0.66633 | 0.154421 | 0 | 0 | 0 | 0 | 0.179249 | 34.17713 | 0.993539 | 1123.679522 | 1759.111829 | 11.826908 | 68.594065 | 0 | 1.973557 | 47.612031 | 243.060184 | 95.651696 | 18.341906 | 5.969126 | 9.112838 | 3.084568 | 0.049958 | 70.805713 | 7.589725 | 20.026746 | 0.000606 | 0 | 0 | 0.025321 | 0.145666 | 0.012312 | 0.008329 | 0 | 3e-05 | 0.399311 | 0.166641 | 0.529875 | 0 | 2.50876 | 14.4326 | 1.21988 | 0.8252 | 0 | 0.003 | 39.5637 | 16.5108
R6-15 | R6 | 环氧酚醛 | 实测 | 0.746783 | 0.112859 | 0.105269 | 0.03509 | 0 | 0.151127 | 4.228489 | 2.70578 | 11.44136 | 10 | 1.904741 | 0.746783 | 0.112859 | 0 | 0 | 0 | 0 | 0.140359 | 36.068749 | 0.998365 | 1155.975338 | 1936.557034 | 14.282576 | 56.660763 | 0 | 1.904741 | 51.089539 | 242.879243 | 95.915521 | 18.396029 | 6.115323 | 9.206204 | 3.110219 | 0.043353 | 70.278957 | 7.418656 | 20.596194 | 0.00066 | 0 | 0 | 0.029763 | 0.125854 | 0.01477 | 0.008728 | 0 | 3.3e-05 | 0.388064 | 0.154155 | 0.255747 | 0 | 2.70578 | 11.44136 | 1.34277 | 0.7935 | 0 | 0.003 | 35.2789 | 14.0142
R6-16 | R6 | 环氧酚醛 | 实测 | 0.535817 | 0.235243 | 0.200782 | 0.028159 | 0 | 0.439035 | 11.717719 | 2.62281 | 30.73335 | 12 | 1.886287 | 0.535817 | 0.235243 | 0 | 0 | 0 | 0 | 0.228941 | 35.02768 | 0.987812 | 1009.690077 | 1400.401244 | 0.506262 | 88.00008 | 0 | 1.886287 | 39.037173 | 242.63068 | 96.162093 | 18.205799 | 5.823421 | 9.435984 | 3.129427 | 0.072377 | 72.028638 | 8.093251 | 18.97232 | 0.000479 | 0 | 0 | 0.020922 | 0.245161 | 0.001009 | 0.007806 | 0 | 2.4e-05 | 0.393453 | 0.149064 | 0.692007 | 0 | 2.62281 | 30.73335 | 0.12651 | 0.9786 | 0 | 0.003 | 49.3233 | 18.6867
R7-01 | R7 | 环氧酚醛 | 实测 | 0.710143 | 0.160175 | 0.087096 | 0.042585 | 0 | 0.225554 | 4.842398 | 2.5435 | 12.31664 | 12 | 1.971218 | 0.710143 | 0.160175 | 0 | 0 | 0 | 0 | 0.129681 | 35.70244 | 0.99619 | 1161.693591 | 1868.992082 | 7.168746 | 64.660389 | 0 | 1.971218 | 53.013161 | 249.275893 | 100.009309 | 18.391932 | 6.010946 | 9.062829 | 3.075305 | 0.036874 | 71.449069 | 7.553606 | 19.649155 | 0.000642 | 0 | 0 | 0.027215 | 0.131785 | 0.007682 | 0.008832 | 0 | 3.2e-05 | 0.390668 | 0.13222 | 0.757008 | 0 | 2.5435 | 12.31664 | 0.71797 | 0.8254 | 0 | 0.003 | 36.5118 | 12.3573
R7-02 | R7 | 环氧酚醛 | 实测 | 0.648917 | 0.195436 | 0.10513 | 0.050517 | 0 | 0.301172 | 5.001731 | 2.5647 | 12.82794 | 12 | 1.982446 | 0.648917 | 0.195436 | 0 | 0 | 0 | 0 | 0.155647 | 35.948898 | 1.000772 | 1106.678272 | 1704.242247 | 13.309947 | 73.38385 | 0 | 1.982446 | 50.196899 | 248.808484 | 98.879072 | 18.439263 | 6.060328 | 9.087185 | 3.09132 | 0.040628 | 70.862103 | 7.440218 | 19.967427 | 0.000585 | 0 | 0 | 0.025012 | 0.125102 | 0.013829 | 0.008561 | 0 | 2.9e-05 | 0.402436 | 0.151194 | 0.687537 | 0 | 2.5647 | 12.82794 | 1.41798 | 0.8778 | 0 | 0.003 | 41.2658 | 15.5034
R7-03 | R7 | 环氧酚醛 | 实测 | 0.652532 | 0.201645 | 0.128097 | 0.017726 | 0 | 0.30902 | 6.984281 | 2.57013 | 17.95051 | 12 | 2.007786 | 0.652532 | 0.201645 | 0 | 0 | 0 | 0 | 0.145823 | 35.703751 | 0.996131 | 1117.307022 | 1713.249437 | 5.724131 | 76.125257 | 0 | 2.007786 | 49.385663 | 245.167094 | 96.610126 | 18.393703 | 6.093194 | 9.419606 | 3.160308 | 0.050446 | 71.281069 | 7.561845 | 19.883263 | 0.000588 | 0 | 0 | 0.02517 | 0.175796 | 0.006251 | 0.008659 | 0 | 2.9e-05 | 0.401793 | 0.138835 | 0.200764 | 0 | 2.57013 | 17.95051 | 0.63827 | 0.8842 | 0 | 0.003 | 41.0271 | 14.1764
R7-04 | R7 | 环氧酚醛 | 实测 | 0.654613 | 0.201036 | 0.114054 | 0.030297 | 0 | 0.307107 | 7.23208 | 2.60755 | 18.85801 | 12 | 2.003665 | 0.654613 | 0.201036 | 0 | 0 | 0 | 0 | 0.144351 | 36.383894 | 0.995807 | 1116.988468 | 1712.817631 | 7.161591 | 76.145328 | 0 | 2.003665 | 49.468726 | 246.307643 | 97.981235 | 18.382565 | 6.134617 | 9.496032 | 3.16248 | 0.050655 | 71.119527 | 7.640051 | 19.906177 | 0.000586 | 0 | 0 | 0.025484 | 0.184304 | 0.007689 | 0.008674 | 0 | 2.9e-05 | 0.390084 | 0.119054 | 0.452013 | 0 | 2.60755 | 18.85801 | 0.78678 | 0.8875 | 0 | 0.003 | 39.9134 | 12.1816
R7-16 | R7 | 环氧酚醛 | 实测 | 0.658329 | 0.172615 | 0.136332 | 0.032724 | 0 | 0.262202 | 6.504832 | 2.56727 | 16.69966 | 13 | 1.946169 | 0.658329 | 0.172615 | 0 | 0 | 0 | 0 | 0.169056 | 35.185269 | 0.99392 | 1111.791537 | 1728.799802 | 7.32521 | 71.619871 | 0 | 1.946169 | 47.662877 | 244.44259 | 96.734553 | 18.335957 | 5.971557 | 9.210005 | 3.104034 | 0.051 | 71.264656 | 7.660603 | 19.745526 | 0.000593 | 0 | 0 | 0.025381 | 0.165098 | 0.007826 | 0.008428 | 0 | 3e-05 | 0.396206 | 0.152239 | 0.504202 | 0 | 2.56727 | 16.69966 | 0.79157 | 0.8525 | 0 | 0.003 | 40.0762 | 15.399
R8-01 | R8 | 环氧酚醛 | 实测 | 0.568369 | 0.229181 | 0.181631 | 0.020819 | 0 | 0.403226 | 7.668625 | 2.52092 | 19.33199 | 9 | 1.935829 | 0.568369 | 0.229181 | 0 | 0 | 0 | 0 | 0.20245 | 34.592101 | 0.995164 | 1048.259596 | 1500.493489 | 0.518506 | 84.832248 | 0 | 1.935829 | 44.280243 | 246.516107 | 96.994517 | 18.320468 | 5.730852 | 8.910255 | 3.061189 | 0.053324 | 72.444568 | 7.707077 | 18.836532 | 0.000514 | 0 | 0 | 0.021598 | 0.165627 | 0.00103 | 0.008078 | 0 | 2.6e-05 | 0.424044 | 0.191505 | 0.507625 | 0 | 2.52092 | 19.33199 | 0.1202 | 0.9429 | 0 | 0.003 | 49.4944 | 22.3525
R8-02 | R8 | 环氧酚醛 | 实测 | 0.636947 | 0.182943 | 0.147998 | 0.032112 | 0 | 0.287218 | 8.561015 | 2.67729 | 22.92032 | 11 | 1.967133 | 0.636947 | 0.182943 | 0 | 0 | 0 | 0 | 0.18011 | 35.543823 | 0.992463 | 1079.462354 | 1654.247261 | 13.53181 | 73.981866 | 0 | 1.967133 | 44.188893 | 239.309596 | 93.908765 | 18.327918 | 6.227418 | 9.814516 | 3.21411 | 0.06643 | 70.017378 | 7.728277 | 20.632886 | 0.000567 | 0 | 0 | 0.025286 | 0.216474 | 0.014034 | 0.008312 | 0 | 2.8e-05 | 0.379618 | 0.124503 | 0.217227 | 0 | 2.67729 | 22.92032 | 1.48594 | 0.8801 | 0 | 0.003 | 40.194 | 13.1824
R8-03 | R8 | 环氧酚醛 | 实测 | 0.739695 | 0.129032 | 0.118504 | 0.012769 | 0 | 0.17444 | 3.775415 | 2.50952 | 9.47448 | 10 | 1.932908 | 0.739695 | 0.129032 | 0 | 0 | 0 | 0 | 0.131272 | 35.251344 | 0.997347 | 1184.831799 | 1952.795699 | 2.867832 | 63.173163 | 0 | 1.932908 | 53.464494 | 245.931911 | 96.813956 | 18.388374 | 5.853282 | 8.77015 | 3.042664 | 0.034657 | 71.931116 | 7.397737 | 19.541555 | 0.000672 | 0 | 0 | 0.028108 | 0.106121 | 0.003364 | 0.008822 | 0 | 3.4e-05 | 0.414621 | 0.18419 | 0.198813 | 0 | 2.50952 | 9.47448 | 0.30034 | 0.7876 | 0 | 0.003 | 37.0174 | 16.4445
R8-04 | R8 | 环氧酚醛 | 实测 | 0.671789 | 0.165378 | 0.137696 | 0.025137 | 0 | 0.246175 | 8.05421 | 2.50838 | 20.20302 | 10 | 1.980867 | 0.671789 | 0.165378 | 0 | 0 | 0 | 0 | 0.162833 | 34.52585 | 0.986973 | 1137.574313 | 1773.523306 | 1.667566 | 70.822003 | 0 | 1.980867 | 47.619988 | 243.227132 | 96.802565 | 18.262528 | 5.962202 | 9.409322 | 3.126186 | 0.056654 | 71.678811 | 7.886322 | 19.47588 | 0.000611 | 0 | 0 | 0.025528 | 0.205608 | 0.002166 | 0.008494 | 0 | 3.1e-05 | 0.3837 | 0.125283 | 0.562284 | 0 | 2.50838 | 20.20302 | 0.21287 | 0.8346 | 0 | 0.003 | 37.7024 | 12.3103
R8-05 | R8 | 环氧酚醛 | 实测 | 0.578013 | 0.219608 | 0.165821 | 0.036558 | 0 | 0.379936 | 10.007143 | 2.51142 | 25.13214 | 11 | 1.99895 | 0.578013 | 0.219608 | 0 | 0 | 0 | 0 | 0.202379 | 34.484345 | 0.991892 | 1048.462061 | 1525.954172 | 15.369556 | 82.771296 | 0 | 1.99895 | 41.930645 | 239.026937 | 92.913066 | 18.339829 | 6.214116 | 9.811938 | 3.21848 | 0.069921 | 69.935106 | 7.714098 | 20.596991 | 0.000525 | 0 | 0 | 0.021964 | 0.219802 | 0.015876 | 0.008081 | 0 | 2.6e-05 | 0.389676 | 0.136419 | 0.249257 | 0 | 2.51142 | 25.13214 | 1.81527 | 0.924 | 0 | 0.003 | 44.5555 | 15.5982
R8-06 | R8 | 环氧酚醛 | 实测 | 0.608225 | 0.204333 | 0.129337 | 0.058105 | 0 | 0.335949 | 8.37167 | 2.51788 | 21.07886 | 10 | 1.992198 | 0.608225 | 0.204333 | 0 | 0 | 0 | 0 | 0.187443 | 34.7472 | 0.992211 | 1073.09653 | 1605.713237 | 15.164219 | 76.454929 | 0 | 1.992198 | 44.837158 | 243.887773 | 96.760235 | 18.340444 | 6.154562 | 9.569075 | 3.156765 | 0.059229 | 70.2651 | 7.753075 | 20.237562 | 0.000551 | 0 | 0 | 0.023113 | 0.193491 | 0.01567 | 0.008236 | 0 | 2.8e-05 | 0.380042 | 0.120708 | 0.79631 | 0 | 2.51788 | 21.07886 | 1.70714 | 0.8972 | 0 | 0.003 | 41.4018 | 13.1499
R8-07 | R8 | 环氧酚醛 | 实测 | 0.642579 | 0.169325 | 0.144622 | 0.043474 | 0 | 0.263508 | 5.839556 | 2.51066 | 14.66114 | 9 | 2.010796 | 0.642579 | 0.169325 | 0 | 0 | 0 | 0 | 0.188096 | 34.154056 | 0.995472 | 1108.153949 | 1696.409259 | 14.466495 | 72.925404 | 0 | 2.010796 | 46.847306 | 242.715668 | 94.998152 | 18.367263 | 6.000233 | 9.134449 | 3.095264 | 0.051348 | 70.53297 | 7.524995 | 20.197821 | 0.000584 | 0 | 0 | 0.024418 | 0.14259 | 0.014955 | 0.008236 | 0 | 2.9e-05 | 0.406454 | 0.174873 | 0.459541 | 0 | 2.51066 | 14.66114 | 1.53765 | 0.8468 | 0 | 0.003 | 41.7916 | 17.9804
R8-08 | R8 | 环氧酚醛 | 实测 | 0.580844 | 0.202025 | 0.203055 | 0.014075 | 0 | 0.347813 | 10.619712 | 2.68641 | 28.5289 | 11 | 1.902291 | 0.580844 | 0.202025 | 0 | 0 | 0 | 0 | 0.21713 | 34.868864 | 0.987117 | 1043.772451 | 1508.627703 | 0.494662 | 81.8977 | 0 | 1.902291 | 40.20829 | 239.563697 | 94.251631 | 18.203407 | 5.867679 | 9.515405 | 3.150412 | 0.073416 | 71.767336 | 8.030209 | 19.320546 | 0.000515 | 0 | 0 | 0.023055 | 0.244841 | 0.000988 | 0.007932 | 0 | 2.6e-05 | 0.393416 | 0.154025 | 0.338998 | 0 | 2.68641 | 28.5289 | 0.11512 | 0.9242 | 0 | 0.003 | 45.8408 | 17.947
R8-09 | R8 | 环氧酚醛 | 实测 | 0.577434 | 0.209071 | 0.178693 | 0.034803 | 0 | 0.362069 | 7.402795 | 2.68253 | 19.85822 | 13 | 1.979918 | 0.577434 | 0.209071 | 0 | 0 | 0 | 0 | 0.213496 | 34.989874 | 0.998142 | 1042.14806 | 1502.134956 | 15.487491 | 82.159547 | 0 | 1.979918 | 42.711964 | 240.904187 | 93.43516 | 18.373383 | 6.038632 | 9.330369 | 3.143184 | 0.061734 | 70.316967 | 7.537015 | 20.332369 | 0.000511 | 0 | 0 | 0.022826 | 0.168977 | 0.015986 | 0.007967 | 0 | 2.6e-05 | 0.413468 | 0.185394 | 0.199966 | 0 | 2.68253 | 19.85822 | 1.87866 | 0.9363 | 0 | 0.003 | 48.5908 | 21.7875
R8-10 | R8 | 环氧酚醛 | 实测 | 0.584451 | 0.20473 | 0.164137 | 0.046682 | 0 | 0.350294 | 7.158097 | 2.51674 | 18.01507 | 9 | 1.99722 | 0.584451 | 0.20473 | 0 | 0 | 0 | 0 | 0.210819 | 34.651253 | 0.99642 | 1063.441758 | 1542.950935 | 14.73716 | 82.752383 | 0 | 1.99722 | 43.993999 | 242.966643 | 94.931168 | 18.35991 | 5.978115 | 9.179536 | 3.104236 | 0.056839 | 70.591776 | 7.585951 | 20.049859 | 0.000529 | 0 | 0 | 0.022209 | 0.158975 | 0.015232 | 0.007998 | 0 | 2.6e-05 | 0.410536 | 0.179443 | 0.529474 | 0 | 2.51674 | 18.01507 | 1.72609 | 0.9063 | 0 | 0.003 | 46.5219 | 20.3345
R8-11 | R8 | 环氧酚醛 | 实测 | 0.701961 | 0.151245 | 0.099205 | 0.047589 | 0 | 0.215461 | 6.200954 | 2.51674 | 15.60619 | 10 | 2.013672 | 0.701961 | 0.151245 | 0 | 0 | 0 | 0 | 0.146794 | 35.714679 | 0.995874 | 1148.720996 | 1853.176471 | 21.230366 | 68.462321 | 0 | 2.013672 | 49.557605 | 240.569179 | 94.18442 | 18.420117 | 6.367377 | 9.707398 | 3.199587 | 0.052691 | 69.193853 | 7.448861 | 21.276418 | 0.000636 | 0 | 0 | 0.026675 | 0.165407 | 0.02173 | 0.008659 | 0 | 3.2e-05 | 0.377384 | 0.119565 | 0.264971 | 0 | 2.51674 | 15.60619 | 2.05023 | 0.817 | 0 | 0.003 | 35.6062 | 11.281
R8-12 | R8 | 环氧酚醛 | 实测 | 0.585097 | 0.197432 | 0.181731 | 0.035739 | 0 | 0.337435 | 9.920093 | 2.65958 | 26.38328 | 12 | 1.8606 | 0.585097 | 0.197432 | 0 | 0 | 0 | 0 | 0.217471 | 35.000954 | 0.987191 | 1038.913801 | 1523.546149 | 1.827698 | 78.434074 | 0 | 1.8606 | 40.758935 | 242.820602 | 96.886624 | 18.195706 | 5.822432 | 9.351666 | 3.104372 | 0.067785 | 71.873352 | 8.087873 | 19.084577 | 0.00052 | 0 | 0 | 0.023071 | 0.228863 | 0.002318 | 0.007929 | 0 | 2.6e-05 | 0.38372 | 0.143573 | 0.821912 | 0 | 2.65958 | 26.38328 | 0.26723 | 0.9141 | 0 | 0.003 | 44.2352 | 16.5511
R8-13 | R8 | 环氧酚醛 | 实测 | 0.745768 | 0.117372 | 0.101114 | 0.035746 | 0 | 0.157384 | 3.650239 | 2.60784 | 9.51924 | 10 | 1.884744 | 0.745768 | 0.117372 | 0 | 0 | 0 | 0 | 0.13686 | 36.156236 | 0.996535 | 1180.188731 | 1951.138085 | 2.526024 | 59.867929 | 0 | 1.884744 | 53.391759 | 249.244944 | 100.227171 | 18.341102 | 5.776849 | 8.641336 | 2.99353 | 0.032018 | 72.193653 | 7.575724 | 19.151893 | 0.000668 | 0 | 0 | 0.029041 | 0.106005 | 0.003016 | 0.008765 | 0 | 3.3e-05 | 0.398218 | 0.166041 | 0.787862 | 0 | 2.60784 | 9.51924 | 0.27081 | 0.7871 | 0 | 0.003 | 35.76 | 14.9105
R8-14 | R8 | 环氧酚醛 | 实测 | 0.5629 | 0.217228 | 0.189424 | 0.030448 | 0 | 0.385909 | 11.26888 | 2.508 | 28.26235 | 10 | 1.92661 | 0.5629 | 0.217228 | 0 | 0 | 0 | 0 | 0.219872 | 34.489126 | 0.985614 | 1046.39438 | 1486.055437 | 0.503795 | 85.517015 | 0 | 1.92661 | 40.714712 | 242.355284 | 96.13774 | 18.197296 | 5.828844 | 9.41751 | 3.120776 | 0.069974 | 71.995565 | 8.098507 | 19.013902 | 0.000512 | 0 | 0 | 0.02139 | 0.241043 | 0.001 | 0.007904 | 0 | 2.6e-05 | 0.390308 | 0.142989 | 0.748401 | 0 | 2.508 | 28.26235 | 0.1173 | 0.9267 | 0 | 0.003 | 45.7636 | 16.7655
R8-15 | R8 | 环氧酚醛 | 实测 | 0.673909 | 0.157181 | 0.143207 | 0.025704 | 0 | 0.233237 | 6.482323 | 2.51066 | 16.27491 | 10 | 1.932324 | 0.673909 | 0.157181 | 0 | 0 | 0 | 0 | 0.168911 | 34.331089 | 0.990897 | 1128.730875 | 1779.118727 | 4.395604 | 68.194614 | 0 | 1.932324 | 47.858935 | 243.415759 | 96.136577 | 18.303958 | 5.902009 | 9.14082 | 3.088821 | 0.051173 | 71.573745 | 7.704814 | 19.570277 | 0.000612 | 0 | 0 | 0.025609 | 0.166003 | 0.004887 | 0.008433 | 0 | 3.1e-05 | 0.396969 | 0.158483 | 0.456446 | 0 | 2.51066 | 16.27491 | 0.47915 | 0.8268 | 0 | 0.003 | 38.9188 | 15.5377
R8-16 | R8 | 环氧酚醛 | 实测 | 0.700432 | 0.175845 | 0.094346 | 0.029378 | 0 | 0.251052 | 5.012297 | 2.54786 | 12.77063 | 11 | 2.005475 | 0.700432 | 0.175845 | 0 | 0 | 0 | 0 | 0.123723 | 36.001579 | 0.999008 | 1155.847404 | 1843.8012 | 8.994419 | 69.120038 | 0 | 2.005475 | 53.078235 | 247.49782 | 98.043172 | 18.443656 | 6.118269 | 9.224766 | 3.124524 | 0.039025 | 71.06202 | 7.407497 | 20.053596 | 0.000632 | 0 | 0 | 0.026828 | 0.13447 | 0.009519 | 0.008889 | 0 | 3.2e-05 | 0.400244 | 0.138648 | 0.347478 | 0 | 2.54786 | 12.77063 | 0.90398 | 0.8442 | 0 | 0.003 | 38.0112 | 13.1674
R9-01 | R9 | 环氧酚醛 | 实测 | 0.585938 | 0.210849 | 0.192383 | 0.010831 | 0 | 0.359848 | 7.961962 | 2.508 | 19.9686 | 9 | 1.938166 | 0.585938 | 0.210849 | 0 | 0 | 0 | 0 | 0.203214 | 34.533469 | 0.993481 | 1066.253161 | 1546.875 | 0.509144 | 84.212536 | 0 | 1.938166 | 44.014116 | 243.315572 | 94.971768 | 18.300719 | 5.757804 | 9.019727 | 3.083452 | 0.057532 | 72.222035 | 7.710849 | 19.081854 | 0.000533 | 0 | 0 | 0.022266 | 0.177278 | 0.001011 | 0.008074 | 0 | 2.7e-05 | 0.423358 | 0.195089 | 0.257457 | 0 | 2.508 | 19.9686 | 0.11386 | 0.9095 | 0 | 0.003 | 47.6871 | 21.9748
R9-02 | R9 | 环氧酚醛 | 实测 | 0.598427 | 0.219731 | 0.141333 | 0.04051 | 0 | 0.36718 | 9.191253 | 2.51484 | 23.11453 | 9 | 2.003074 | 0.598427 | 0.219731 | 0 | 0 | 0 | 0 | 0.181843 | 35.060403 | 0.993282 | 1063.573388 | 1579.846279 | 13.976761 | 80.785876 | 0 | 2.003074 | 44.344787 | 242.010715 | 95.003074 | 18.362311 | 6.224396 | 9.752337 | 3.205661 | 0.063219 | 70.186635 | 7.693824 | 20.429424 | 0.000543 | 0 | 0 | 0.02274 | 0.209011 | 0.014494 | 0.00829 | 0 | 2.7e-05 | 0.386157 | 0.122349 | 0.409169 | 0 | 2.51484 | 23.11453 | 1.60284 | 0.9168 | 0 | 0.003 | 42.7051 | 13.5306
R9-03 | R9 | 环氧酚醛 | 实测 | 0.63178 | 0.186115 | 0.142762 | 0.039343 | 0 | 0.294589 | 9.20096 | 2.51408 | 23.13195 | 10 | 2.015374 | 0.63178 | 0.186115 | 0 | 0 | 0 | 0 | 0.182105 | 34.950439 | 0.990106 | 1098.628084 | 1667.89916 | 15.204068 | 77.592628 | 0 | 2.015374 | 44.539152 | 238.839658 | 93.487299 | 18.324475 | 6.258738 | 9.863942 | 3.218029 | 0.066914 | 69.817704 | 7.746944 | 20.725745 | 0.000573 | 0 | 0 | 0.024008 | 0.220893 | 0.015704 | 0.008294 | 0 | 2.9e-05 | 0.377423 | 0.117085 | 0.324675 | 0 | 2.51408 | 23.13195 | 1.6445 | 0.8685 | 0 | 0.003 | 39.5237 | 12.2611
R9-04 | R9 | 环氧酚醛 | 实测 | 0.655915 | 0.167229 | 0.152243 | 0.024613 | 0 | 0.254955 | 8.411014 | 2.51142 | 21.12359 | 9 | 1.966703 | 0.655915 | 0.167229 | 0 | 0 | 0 | 0 | 0.176856 | 34.319571 | 0.986062 | 1125.158753 | 1731.615721 | 0.501141 | 72.706233 | 0 | 1.966703 | 46.255459 | 242.758674 | 96.527987 | 18.235391 | 5.890115 | 9.341256 | 3.110887 | 0.059015 | 71.875744 | 7.942338 | 19.29337 | 0.000595 | 0 | 0 | 0.024925 | 0.209643 | 0.000994 | 0.008351 | 0 | 3e-05 | 0.386838 | 0.135206 | 0.600437 | 0 | 2.51142 | 21.12359 | 0.10015 | 0.8414 | 0 | 0.003 | 38.9778 | 13.6234
R9-05 | R9 | 环氧酚醛 | 实测 | 0.610036 | 0.197559 | 0.15868 | 0.033725 | 0 | 0.323848 | 7.018126 | 2.66302 | 18.68941 | 10 | 2.008861 | 0.610036 | 0.197559 | 0 | 0 | 0 | 0 | 0.192405 | 34.675769 | 0.996886 | 1070.344982 | 1587.880651 | 14.884168 | 76.230741 | 0 | 2.008861 | 44.825136 | 241.48802 | 94.110759 | 18.383128 | 6.102034 | 9.4133 | 3.156528 | 0.05887 | 70.275497 | 7.529837 | 20.424684 | 0.000542 | 0 | 0 | 0.024078 | 0.168982 | 0.015387 | 0.008184 | 0 | 2.7e-05 | 0.406137 | 0.167405 | 0.198915 | 0 | 2.66302 | 18.68941 | 1.70183 | 0.9052 | 0 | 0.003 | 44.9188 | 18.515
R9-06 | R9 | 环氧酚醛 | 实测 | 0.606568 | 0.204213 | 0.170637 | 0.018582 | 0 | 0.33667 | 6.357929 | 2.50572 | 15.93119 | 8 | 1.947659 | 0.606568 | 0.204213 | 0 | 0 | 0 | 0 | 0.189219 | 34.481096 | 0.995658 | 1080.838736 | 1601.339343 | 0.513016 | 79.708858 | 0 | 1.947659 | 46.463527 | 246.563214 | 97.004599 | 18.332095 | 5.718563 | 8.80035 | 3.042931 | 0.048235 | 72.4512 | 7.632233 | 18.903873 | 0.000552 | 0 | 0 | 0.02305 | 0.146548 | 0.001018 | 0.008218 | 0 | 2.8e-05 | 0.426028 | 0.196889 | 0.450741 | 0 | 2.50572 | 15.93119 | 0.1107 | 0.8934 | 0 | 0.003 | 46.3135 | 21.4038
R9-07 | R9 | 环氧酚醛 | 实测 | 0.736754 | 0.127208 | 0.125196 | 0.010843 | 0 | 0.17266 | 5.797715 | 2.50458 | 14.52084 | 8 | 1.927677 | 0.736754 | 0.127208 | 0 | 0 | 0 | 0 | 0.136038 | 35.14934 | 0.990829 | 1181.67818 | 1945.030181 | 0.502292 | 63.780461 | 0 | 1.927677 | 51.241002 | 243.259222 | 96.198301 | 18.308685 | 5.92002 | 9.147105 | 3.093975 | 0.045965 | 71.847641 | 7.660854 | 19.567852 | 0.000671 | 0 | 0 | 0.027997 | 0.162317 | 0.000995 | 0.008774 | 0 | 3.4e-05 | 0.3936 | 0.149436 | 0.254304 | 0 | 2.50458 | 14.52084 | 0.08903 | 0.7849 | 0 | 0.003 | 35.2115 | 13.3685
R9-08 | R9 | 环氧酚醛 | 实测 | 0.550484 | 0.240821 | 0.173815 | 0.03488 | 0 | 0.437472 | 8.400006 | 2.50686 | 21.05764 | 12 | 2.006425 | 0.550484 | 0.240821 | 0 | 0 | 0 | 0 | 0.208695 | 34.960113 | 0.998666 | 1030.259137 | 1453.277704 | 15.40842 | 88.936499 | 0 | 2.006425 | 42.740154 | 242.021587 | 93.614903 | 18.40383 | 6.09284 | 9.421495 | 3.165671 | 0.061457 | 70.345461 | 7.50993 | 20.30716 | 0.000501 | 0 | 0 | 0.020918 | 0.175715 | 0.015922 | 0.008013 | 0 | 2.5e-05 | 0.416041 | 0.176092 | 0.206525 | 0 | 2.50686 | 21.05764 | 1.90815 | 0.9603 | 0 | 0.003 | 49.8583 | 21.1029
R9-09 | R9 | 环氧酚醛 | 实测 | 0.589813 | 0.209418 | 0.182247 | 0.018522 | 0 | 0.355059 | 10.025937 | 2.66186 | 26.68764 | 10 | 1.939367 | 0.589813 | 0.209418 | 0 | 0 | 0 | 0 | 0.200769 | 34.904071 | 0.989042 | 1053.756535 | 1535.844837 | 2.847606 | 80.565438 | 0 | 1.939367 | 42.020007 | 241.066075 | 94.983488 | 18.254028 | 5.960571 | 9.565385 | 3.164826 | 0.069021 | 71.501922 | 7.929582 | 19.532675 | 0.000524 | 0 | 0 | 0.023256 | 0.233161 | 0.003352 | 0.008097 | 0 | 2.6e-05 | 0.392269 | 0.143167 | 0.347283 | 0 | 2.66186 | 26.68764 | 0.38371 | 0.9268 | 0 | 0.003 | 44.8991 | 16.3869
R9-10 | R9 | 环氧酚醛 | 实测 | 0.572335 | 0.211844 | 0.157783 | 0.058037 | 0 | 0.37014 | 8.530184 | 2.6779 | 22.84298 | 13 | 1.93731 | 0.572335 | 0.211844 | 0 | 0 | 0 | 0 | 0.215821 | 35.318105 | 0.994293 | 1029.627242 | 1488.087986 | 15.063832 | 79.971151 | 0 | 1.93731 | 41.80753 | 243.417513 | 96.44247 | 18.316455 | 6.047081 | 9.43676 | 3.133308 | 0.06335 | 70.420558 | 7.789679 | 20.047547 | 0.000508 | 0 | 0 | 0.022656 | 0.193257 | 0.015563 | 0.007943 | 0 | 2.5e-05 | 0.387734 | 0.14544 | 0.799492 | 0 | 2.6779 | 22.84298 | 1.83949 | 0.9389 | 0 | 0.003 | 45.8301 | 17.191
R9-11 | R9 | 环氧酚醛 | 实测 | 0.639528 | 0.193773 | 0.131793 | 0.034906 | 0 | 0.302994 | 8.007675 | 2.51332 | 20.12585 | 9 | 2.05937 | 0.639528 | 0.193773 | 0 | 0 | 0 | 0 | 0.166699 | 34.513054 | 0.993019 | 1107.709254 | 1688.354284 | 15.014601 | 75.213885 | 0 | 2.05937 | 46.727712 | 240.861681 | 94.14707 | 18.381725 | 6.263305 | 9.73918 | 3.208654 | 0.059925 | 69.959099 | 7.592632 | 20.703056 | 0.00058 | 0 | 0 | 0.024302 | 0.194603 | 0.015526 | 0.008449 | 0 | 2.9e-05 | 0.388727 | 0.125958 | 0.222394 | 0 | 2.51332 | 20.12585 | 1.60568 | 0.8738 | 0 | 0.003 | 40.2021 | 13.0266
R9-12 | R9 | 环氧酚醛 | 实测 | 0.672608 | 0.147964 | 0.129543 | 0.049885 | 0 | 0.219985 | 7.912008 | 2.66807 | 21.10979 | 10 | 1.993627 | 0.672608 | 0.147964 | 0 | 0 | 0 | 0 | 0.179428 | 34.858508 | 0.988677 | 1117.887006 | 1750.274818 | 14.960002 | 66.407747 | 0 | 1.993627 | 45.443493 | 239.8372 | 95.23728 | 18.284517 | 6.196326 | 9.730399 | 3.17665 | 0.063804 | 69.912974 | 7.834412 | 20.59544 | 0.000597 | 0 | 0 | 0.026566 | 0.210194 | 0.015445 | 0.008325 | 0 | 3e-05 | 0.366014 | 0.111244 | 0.597431 | 0 | 2.66807 | 21.10979 | 1.55113 | 0.8361 | 0 | 0.003 | 36.7588 | 11.1722
R9-13 | R9 | 环氧酚醛 | 实测 | 0.644939 | 0.197744 | 0.124821 | 0.032495 | 0 | 0.306609 | 7.067515 | 2.66474 | 18.83309 | 11 | 1.960575 | 0.644939 | 0.197744 | 0 | 0 | 0 | 0 | 0.157316 | 36.432476 | 0.998303 | 1085.529628 | 1678.411545 | 13.652203 | 74.79719 | 0 | 1.960575 | 47.23779 | 243.327526 | 95.717959 | 18.410351 | 6.235086 | 9.620367 | 3.193214 | 0.055118 | 70.240944 | 7.530249 | 20.533595 | 0.000573 | 0 | 0 | 0.025468 | 0.179997 | 0.014173 | 0.008542 | 0 | 2.9e-05 | 0.38961 | 0.130601 | 0.222212 | 0 | 2.66474 | 18.83309 | 1.48292 | 0.8937 | 0 | 0.003 | 40.7649 | 13.6648
R9-14 | R9 | 环氧酚醛 | 实测 | 0.595863 | 0.209263 | 0.156025 | 0.038849 | 0 | 0.351192 | 6.634752 | 2.51788 | 16.70551 | 10 | 1.938759 | 0.595863 | 0.209263 | 0 | 0 | 0 | 0 | 0.194874 | 34.781115 | 0.995326 | 1070.022014 | 1573.079137 | 4.151978 | 79.801978 | 0 | 1.938759 | 45.855935 | 247.914155 | 98.416727 | 18.327509 | 5.768885 | 8.861034 | 3.040261 | 0.048509 | 72.105036 | 7.70027 | 18.993615 | 0.00054 | 0 | 0 | 0.022643 | 0.150229 | 0.004657 | 0.008159 | 0 | 2.7e-05 | 0.413187 | 0.178477 | 0.798112 | 0 | 2.51788 | 16.70551 | 0.51786 | 0.9073 | 0 | 0.003 | 45.9464 | 19.8466
R9-15 | R9 | 环氧酚醛 | 实测 | 0.645776 | 0.172493 | 0.151538 | 0.030193 | 0 | 0.267109 | 5.386315 | 2.69767 | 14.5305 | 11 | 1.914135 | 0.645776 | 0.172493 | 0 | 0 | 0 | 0 | 0.181732 | 35.193257 | 0.995417 | 1101.496181 | 1675.712925 | 0.497647 | 70.62825 | 0 | 1.914135 | 47.837318 | 248.282941 | 99.251738 | 18.3046 | 5.687608 | 8.70942 | 3.010296 | 0.044534 | 72.512906 | 7.711211 | 18.797695 | 0.000571 | 0 | 0 | 0.025695 | 0.138399 | 0.000994 | 0.008297 | 0 | 2.9e-05 | 0.412343 | 0.184433 | 0.740547 | 0 | 2.69767 | 14.5305 | 0.10438 | 0.8711 | 0 | 0.003 | 43.2919 | 19.3636
R9-16 | R9 | 环氧酚醛 | 实测 | 0.624253 | 0.170451 | 0.149857 | 0.055438 | 0 | 0.273049 | 5.456663 | 2.70817 | 14.77757 | 11 | 1.913855 | 0.624253 | 0.170451 | 0 | 0 | 0 | 0 | 0.205296 | 35.23159 | 0.997639 | 1068.076179 | 1618.351568 | 13.847642 | 71.519353 | 0 | 1.913855 | 45.054059 | 245.125292 | 97.185621 | 18.338614 | 5.885079 | 8.942548 | 3.049113 | 0.05067 | 70.862646 | 7.619288 | 19.812632 | 0.000552 | 0 | 0 | 0.024898 | 0.135861 | 0.014332 | 0.008057 | 0 | 2.8e-05 | 0.402577 | 0.18166 | 0.786062 | 0 | 2.70817 | 14.77757 | 1.55884 | 0.8764 | 0 | 0.003 | 43.7883 | 19.7592
R9-17 | R9 | 环氧酚醛 | 实测 | 0.561181 | 0.241996 | 0.184661 | 0.012162 | 0 | 0.431225 | 8.618702 | 2.69747 | 23.24869 | 10 | 1.907297 | 0.561181 | 0.241996 | 0 | 0 | 0 | 0 | 0.196823 | 35.291967 | 0.995689 | 1025.123364 | 1456.491272 | 0.524588 | 83.717548 | 0 | 1.907297 | 43.118061 | 245.371813 | 96.542318 | 18.327335 | 5.84983 | 9.212832 | 3.121701 | 0.059423 | 72.172913 | 7.735666 | 19.093985 | 0.000496 | 0 | 0 | 0.022317 | 0.192345 | 0.001048 | 0.008131 | 0 | 2.5e-05 | 0.415319 | 0.17409 | 0.291636 | 0 | 2.69747 | 23.24869 | 0.12669 | 0.9828 | 0 | 0.003 | 50.1996 | 21.0423
R9-18 | R9 | 环氧酚醛 | 实测 | 0.612767 | 0.205546 | 0.157198 | 0.024489 | 0 | 0.335439 | 9.025727 | 2.70956 | 24.45575 | 9 | 1.940443 | 0.612767 | 0.205546 | 0 | 0 | 0 | 0 | 0.181687 | 35.237418 | 0.989587 | 1073.041433 | 1589.707392 | 0.514018 | 75.969389 | 0 | 1.940443 | 44.619069 | 244.733411 | 97.758891 | 18.263555 | 5.932223 | 9.446745 | 3.13713 | 0.06159 | 71.91897 | 7.94544 | 19.221032 | 0.00054 | 0 | 0 | 0.024395 | 0.220183 | 0.001027 | 0.008291 | 0 | 2.7e-05 | 0.387475 | 0.12924 | 0.598722 | 0 | 2.70956 | 24.45575 | 0.11408 | 0.9209 | 0 | 0.003 | 43.0368 | 14.3547
R9-19 | R9 | 环氧酚醛 | 实测 | 0.644181 | 0.170044 | 0.151226 | 0.034549 | 0 | 0.26397 | 7.981224 | 2.58474 | 20.62939 | 11 | 1.984607 | 0.644181 | 0.170044 | 0 | 0 | 0 | 0 | 0.185775 | 34.782667 | 0.990835 | 1103.205877 | 1688.894036 | 11.498273 | 73.679792 | 0 | 1.984607 | 45.028952 | 240.080264 | 94.294827 | 18.305395 | 6.093312 | 9.550077 | 3.160828 | 0.062355 | 70.459467 | 7.74281 | 20.284115 | 0.000579 | 0 | 0 | 0.024944 | 0.199087 | 0.011989 | 0.008258 | 0 | 2.9e-05 | 0.386814 | 0.140723 | 0.366725 | 0 | 2.58474 | 20.62939 | 1.24235 | 0.8557 | 0 | 0.003 | 40.0817 | 14.5817
R9-20 | R9 | 环氧酚醛 | 实测 | 0.755667 | 0.130653 | 0.070395 | 0.043285 | 0 | 0.172897 | 4.2569 | 2.53566 | 10.79405 | 10 | 1.967024 | 0.755667 | 0.130653 | 0 | 0 | 0 | 0 | 0.11368 | 35.675703 | 0.995716 | 1193.719456 | 1990.725595 | 8.890489 | 58.002962 | 0 | 1.967024 | 54.738695 | 248.317177 | 99.626267 | 18.399579 | 6.072001 | 9.099954 | 3.080123 | 0.034052 | 71.12097 | 7.503019 | 19.950222 | 0.000683 | 0 | 0 | 0.028883 | 0.122953 | 0.009397 | 0.009 | 0 | 3.4e-05 | 0.382926 | 0.124691 | 0.697688 | 0 | 2.53566 | 10.79405 | 0.82494 | 0.7901 | 0 | 0.003 | 33.6171 | 10.9466
R10-01 | R10 | 环氧酚醛 | 实测 | 0.661756 | 0.165765 | 0.161255 | 0.011225 | 0 | 0.250492 | 5.798477 | 2.50914 | 14.54919 | 8 | 1.96352 | 0.661756 | 0.165765 | 0 | 0 | 0 | 0 | 0.172479 | 34.187513 | 0.993508 | 1128.362758 | 1747.035478 | 0.502656 | 72.419824 | 0 | 1.96352 | 48.393566 | 244.265725 | 95.837442 | 18.320836 | 5.765213 | 8.870465 | 3.05455 | 0.047428 | 72.218781 | 7.608138 | 19.193426 | 0.000601 | 0 | 0 | 0.025147 | 0.145813 | 0.000997 | 0.008395 | 0 | 3e-05 | 0.419935 | 0.191415 | 0.265584 | 0 | 2.50914 | 14.54919 | 0.09947 | 0.8377 | 0 | 0.003 | 41.9011 | 19.0994
R10-02 | R10 | 环氧酚醛 | 实测 | 0.64707 | 0.179433 | 0.12409 | 0.049406 | 0 | 0.277301 | 7.780674 | 2.68194 | 20.8673 | 12 | 1.967206 | 0.64707 | 0.179433 | 0 | 0 | 0 | 0 | 0.173497 | 35.488606 | 0.991902 | 1094.191478 | 1680.756415 | 12.512352 | 69.98468 | 0 | 1.967206 | 45.977978 | 243.508215 | 97.187476 | 18.320222 | 6.155994 | 9.613137 | 3.162543 | 0.05905 | 70.41689 | 7.793183 | 20.221754 | 0.000574 | 0 | 0 | 0.025679 | 0.199802 | 0.013016 | 0.00838 | 0 | 2.9e-05 | 0.372872 | 0.112748 | 0.694178 | 0 | 2.68194 | 20.8673 | 1.35942 | 0.8752 | 0 | 0.003 | 38.9427 | 11.7754
R10-03 | R10 | 环氧酚醛 | 实测 | 0.581782 | 0.208672 | 0.175278 | 0.034269 | 0 | 0.358678 | 10.392044 | 2.55168 | 26.51717 | 12 | 1.940379 | 0.581782 | 0.208672 | 0 | 0 | 0 | 0 | 0.209546 | 34.753999 | 0.990858 | 1035.688277 | 1530.880322 | 15.203925 | 81.587551 | 0 | 1.940379 | 40.377043 | 237.219652 | 92.0549 | 18.308926 | 6.208847 | 9.876265 | 3.225955 | 0.073991 | 69.843867 | 7.776029 | 20.662558 | 0.000525 | 0 | 0 | 0.022307 | 0.231814 | 0.015702 | 0.008009 | 0 | 2.6e-05 | 0.383674 | 0.136471 | 0.198881 | 0 | 2.55168 | 26.51717 | 1.79615 | 0.9162 | 0 | 0.003 | 43.8885 | 15.6109
R10-04 | R10 | 环氧酚醛 | 实测 | 0.57788 | 0.213227 | 0.176389 | 0.032504 | 0 | 0.368982 | 7.511586 | 2.57902 | 19.37253 | 9 | 1.910549 | 0.57788 | 0.213227 | 0 | 0 | 0 | 0 | 0.208893 | 34.705209 | 0.993395 | 1051.486366 | 1515.641848 | 0.506189 | 81.13331 | 0 | 1.910549 | 43.913322 | 247.24951 | 98.286903 | 18.279405 | 5.681806 | 8.850429 | 3.034082 | 0.053383 | 72.518332 | 7.824131 | 18.677646 | 0.00052 | 0 | 0 | 0.022354 | 0.167917 | 0.001007 | 0.008015 | 0 | 2.6e-05 | 0.413762 | 0.183708 | 0.799601 | 0 | 2.57902 | 19.37253 | 0.11623 | 0.9247 | 0 | 0.003 | 47.7357 | 21.1944
R10-05 | R10 | 环氧酚醛 | 实测 | 0.596021 | 0.21599 | 0.175475 | 0.012515 | 0 | 0.362387 | 9.965921 | 2.5156 | 25.07027 | 9 | 1.955163 | 0.596021 | 0.21599 | 0 | 0 | 0 | 0 | 0.18799 | 34.570991 | 0.98877 | 1071.181759 | 1573.494193 | 0.519402 | 82.035833 | 0 | 1.955163 | 43.656703 | 242.041956 | 95.132079 | 18.272882 | 5.944882 | 9.504664 | 3.159656 | 0.064979 | 71.814171 | 7.879896 | 19.376429 | 0.00054 | 0 | 0 | 0.022649 | 0.225716 | 0.001031 | 0.008228 | 0 | 2.7e-05 | 0.398023 | 0.143826 | 0.299361 | 0 | 2.5156 | 25.07027 | 0.11454 | 0.9139 | 0 | 0.003 | 44.2084 | 15.9748
R10-06 | R10 | 环氧酚醛 | 实测 | 0.630113 | 0.190348 | 0.138358 | 0.041181 | 0 | 0.302085 | 5.006605 | 2.68585 | 13.44699 | 10 | 2.014535 | 0.630113 | 0.190348 | 0 | 0 | 0 | 0 | 0.17954 | 35.084785 | 1.001202 | 1087.577061 | 1636.257337 | 15.32469 | 73.143669 | 0 | 2.014535 | 47.726358 | 245.289183 | 96.256219 | 18.430886 | 6.0341 | 9.086509 | 3.100969 | 0.047195 | 70.548495 | 7.389546 | 20.222864 | 0.000559 | 0 | 0 | 0.025024 | 0.125286 | 0.015831 | 0.008316 | 0 | 2.8e-05 | 0.414791 | 0.180618 | 0.365695 | 0 | 2.68585 | 13.44699 | 1.69915 | 0.8926 | 0 | 0.003 | 44.5195 | 19.3857
R10-07 | R10 | 环氧酚醛 | 实测 | 0.663624 | 0.164125 | 0.140951 | 0.0313 | 0 | 0.247317 | 8.476019 | 2.5137 | 21.30617 | 10 | 2.032354 | 0.663624 | 0.164125 | 0 | 0 | 0 | 0 | 0.172251 | 34.329354 | 0.988435 | 1127.745295 | 1751.966292 | 12.224468 | 72.260233 | 0 | 2.032354 | 46.013844 | 238.560825 | 93.42827 | 18.308216 | 6.202147 | 9.767697 | 3.200161 | 0.06424 | 70.136437 | 7.748495 | 20.580758 | 0.000602 | 0 | 0 | 0.025218 | 0.213746 | 0.012718 | 0.008398 | 0 | 3e-05 | 0.379706 | 0.121877 | 0.253311 | 0 | 2.5137 | 21.30617 | 1.26773 | 0.8371 | 0 | 0.003 | 37.8491 | 12.1487
R10-08 | R10 | 环氧酚醛 | 实测 | 0.596828 | 0.196916 | 0.148987 | 0.057269 | 0 | 0.329938 | 8.833175 | 2.68467 | 23.71416 | 12 | 1.889163 | 0.596828 | 0.196916 | 0 | 0 | 0 | 0 | 0.206256 | 36.093744 | 0.99294 | 1040.750555 | 1551.05815 | 14.810485 | 77.935859 | 0 | 1.889163 | 42.034626 | 242.360511 | 96.297445 | 18.296335 | 6.106361 | 9.590449 | 3.154722 | 0.065235 | 70.259471 | 7.852423 | 20.193304 | 0.000529 | 0 | 0 | 0.023653 | 0.208935 | 0.015307 | 0.008043 | 0 | 2.6e-05 | 0.374464 | 0.127396 | 0.790749 | 0 | 2.68467 | 23.71416 | 1.7373 | 0.9129 | 0 | 0.003 | 42.5017 | 14.4594
R10-09 | R10 | 环氧酚醛 | 实测 | 0.548733 | 0.23091 | 0.211633 | 0.008725 | 0 | 0.420806 | 11.990524 | 2.50952 | 30.09046 | 9 | 1.933984 | 0.548733 | 0.23091 | 0 | 0 | 0 | 0 | 0.220357 | 34.328126 | 0.987112 | 1032.351383 | 1448.654757 | 0.510262 | 89.046946 | 0 | 1.933984 | 39.661654 | 239.181097 | 93.180806 | 18.228974 | 5.896086 | 9.578554 | 3.172289 | 0.075011 | 71.762858 | 7.977815 | 19.346739 | 0.000499 | 0 | 0 | 0.020852 | 0.250025 | 0.001014 | 0.007896 | 0 | 2.5e-05 | 0.402352 | 0.158412 | 0.20565 | 0 | 2.50952 | 30.09046 | 0.12198 | 0.9503 | 0 | 0.003 | 48.4231 | 19.0649
R10-10 | R10 | 环氧酚醛 | 实测 | 0.645171 | 0.187083 | 0.151934 | 0.015813 | 0 | 0.289975 | 8.641061 | 2.68898 | 23.23564 | 10 | 1.952181 | 0.645171 | 0.187083 | 0 | 0 | 0 | 0 | 0.167746 | 35.101543 | 0.99001 | 1093.214012 | 1675.561059 | 4.421423 | 71.6727 | 0 | 1.952181 | 45.429034 | 241.328929 | 95.302058 | 18.297361 | 6.090351 | 9.675338 | 3.189627 | 0.063544 | 71.13936 | 7.816632 | 19.923033 | 0.000572 | 0 | 0 | 0.025614 | 0.221334 | 0.004932 | 0.008437 | 0 | 2.9e-05 | 0.384359 | 0.125299 | 0.209564 | 0 | 2.68898 | 23.23564 | 0.51777 | 0.8857 | 0 | 0.003 | 40.35 | 13.1539
R10-11 | R10 | 环氧酚醛 | 实测 | 0.590938 | 0.221277 | 0.142742 | 0.045043 | 0 | 0.374451 | 6.744252 | 2.50762 | 16.91202 | 10 | 1.994537 | 0.590938 | 0.221277 | 0 | 0 | 0 | 0 | 0.187785 | 34.996328 | 0.99912 | 1058.415053 | 1560.075222 | 15.120489 | 80.966329 | 0 | 1.994537 | 45.725351 | 245.083398 | 95.986836 | 18.417856 | 6.07695 | 9.263741 | 3.129023 | 0.052222 | 70.526283 | 7.48518 | 20.163518 | 0.000537 | 0 | 0 | 0.022456 | 0.151446 | 0.015635 | 0.00823 | 0 | 2.7e-05 | 0.409155 | 0.164838 | 0.472374 | 0 | 2.50762 | 16.91202 | 1.74597 | 0.919 | 0 | 0.003 | 45.6903 | 18.4075
R10-12 | R10 | 环氧酚醛 | 实测 | 0.643769 | 0.182013 | 0.148884 | 0.025334 | 0 | 0.28273 | 8.812989 | 2.51066 | 22.12642 | 8 | 1.959758 | 0.643769 | 0.182013 | 0 | 0 | 0 | 0 | 0.174218 | 34.430186 | 0.986496 | 1110.801218 | 1699.549839 | 0.509744 | 73.720062 | 0 | 1.959758 | 45.944948 | 243.477726 | 96.949527 | 18.247267 | 5.927273 | 9.416866 | 3.126123 | 0.059569 | 71.862224 | 7.947968 | 19.293189 | 0.000585 | 0 | 0 | 0.024463 | 0.215594 | 0.001011 | 0.008375 | 0 | 2.9e-05 | 0.384562 | 0.126885 | 0.618727 | 0 | 2.51066 | 22.12642 | 0.10379 | 0.8595 | 0 | 0.003 | 39.4676 | 13.0222
R10-13 | R10 | 环氧酚醛 | 实测 | 0.617779 | 0.193119 | 0.152231 | 0.036871 | 0 | 0.312602 | 8.845334 | 2.68947 | 23.78926 | 12 | 1.998448 | 0.617779 | 0.193119 | 0 | 0 | 0 | 0 | 0.189103 | 35.916674 | 0.993385 | 1077.433093 | 1603.943598 | 14.914256 | 79.343981 | 0 | 1.998448 | 43.805512 | 239.568714 | 93.958018 | 18.332865 | 6.223976 | 9.79979 | 3.211363 | 0.067323 | 69.927717 | 7.725016 | 20.640686 | 0.000548 | 0 | 0 | 0.024546 | 0.217115 | 0.015417 | 0.008218 | 0 | 2.7e-05 | 0.383214 | 0.12818 | 0.276079 | 0 | 2.68947 | 23.78926 | 1.68927 | 0.9005 | 0 | 0.003 | 41.9888 | 14.0447
R10-14 | R10 | 环氧酚醛 | 实测 | 0.565221 | 0.232969 | 0.190968 | 0.010842 | 0 | 0.412173 | 9.282967 | 2.51598 | 23.35576 | 9 | 1.937511 | 0.565221 | 0.232969 | 0 | 0 | 0 | 0 | 0.20181 | 34.755933 | 0.99305 | 1043.357231 | 1492.183712 | 0.520702 | 87.060782 | 0 | 1.937511 | 42.908912 | 243.396585 | 95.135052 | 18.303637 | 5.837579 | 9.231791 | 3.121863 | 0.061502 | 72.10449 | 7.765153 | 19.148882 | 0.000512 | 0 | 0 | 0.021478 | 0.199383 | 0.001034 | 0.008084 | 0 | 2.6e-05 | 0.416729 | 0.176723 | 0.258238 | 0 | 2.51598 | 23.35576 | 0.12115 | 0.947 | 0 | 0.003 | 48.8156 | 20.7013
R10-15 | R10 | 环氧酚醛 | 实测 | 0.675318 | 0.152446 | 0.126889 | 0.045346 | 0 | 0.22574 | 4.185561 | 2.70989 | 11.34241 | 11 | 1.897176 | 0.675318 | 0.152446 | 0 | 0 | 0 | 0 | 0.172235 | 36.186655 | 0.999934 | 1114.170296 | 1750.404733 | 10.184954 | 67.370525 | 0 | 1.897176 | 49.199284 | 247.386028 | 98.505072 | 18.372106 | 5.862739 | 8.789926 | 3.028998 | 0.040742 | 71.325179 | 7.512331 | 19.638226 | 0.000597 | 0 | 0 | 0.026948 | 0.112792 | 0.010677 | 0.008397 | 0 | 3e-05 | 0.405269 | 0.18091 | 0.693616 | 0 | 2.70989 | 11.34241 | 1.07363 | 0.8444 | 0 | 0.003 | 40.7539 | 18.1923
R10-16 | R10 | 环氧酚醛 | 实测 | 0.582761 | 0.21016 | 0.151435 | 0.055644 | 0 | 0.360628 | 6.058663 | 2.51522 | 15.23887 | 10 | 1.988554 | 0.582761 | 0.21016 | 0 | 0 | 0 | 0 | 0.207079 | 34.253302 | 0.997661 | 1059.446425 | 1538.489171 | 13.80582 | 79.284557 | 0 | 1.988554 | 45.167371 | 246.528042 | 97.183043 | 18.376387 | 5.899938 | 8.944004 | 3.058567 | 0.049613 | 70.990579 | 7.561543 | 19.698979 | 0.000528 | 0 | 0 | 0.022145 | 0.134169 | 0.014305 | 0.008035 | 0 | 2.6e-05 | 0.413901 | 0.18354 | 0.794594 | 0 | 2.51522 | 15.23887 | 1.62479 | 0.9126 | 0 | 0.003 | 47.0109 | 20.8465
R10-17 | R10 | 环氧酚醛 | 实测 | 0.598775 | 0.203408 | 0.173056 | 0.02476 | 0 | 0.339707 | 6.520998 | 2.67575 | 17.44856 | 12 | 1.928381 | 0.598775 | 0.203408 | 0 | 0 | 0 | 0 | 0.197817 | 35.668708 | 0.999567 | 1053.497471 | 1555.719737 | 9.81293 | 80.469382 | 0 | 1.928381 | 44.56869 | 243.234159 | 94.849574 | 18.374388 | 5.931354 | 9.119622 | 3.108511 | 0.05513 | 71.105254 | 7.521033 | 19.856141 | 0.000532 | 0 | 0 | 0.023746 | 0.154851 | 0.010317 | 0.008128 | 0 | 2.7e-05 | 0.418728 | 0.192359 | 0.197462 | 0 | 2.67575 | 17.44856 | 1.16247 | 0.9159 | 0 | 0.003 | 47.1823 | 21.675
R10-18 | R10 | 环氧酚醛 | 实测 | 0.598555 | 0.206411 | 0.164063 | 0.030971 | 0 | 0.344848 | 8.705247 | 2.53979 | 22.1095 | 10 | 1.885553 | 0.598555 | 0.206411 | 0 | 0 | 0 | 0 | 0.195034 | 35.298239 | 0.990569 | 1063.35423 | 1575.45553 | 0.510546 | 80.273499 | 0 | 1.885553 | 44.106456 | 245.583214 | 97.829074 | 18.258745 | 5.812406 | 9.176605 | 3.08605 | 0.057972 | 72.192054 | 7.92 | 18.951242 | 0.000542 | 0 | 0 | 0.022933 | 0.199634 | 0.001015 | 0.008158 | 0 | 2.7e-05 | 0.395865 | 0.150802 | 0.760722 | 0 | 2.53979 | 22.1095 | 0.11237 | 0.9035 | 0 | 0.003 | 43.8421 | 16.7013
R10-19 | R10 | 环氧酚醛 | 实测 | 0.736425 | 0.131453 | 0.107147 | 0.024975 | 0 | 0.178501 | 4.126937 | 2.5099 | 10.3582 | 10 | 1.975806 | 0.736425 | 0.131453 | 0 | 0 | 0 | 0 | 0.132122 | 35.12153 | 0.994975 | 1193.910224 | 1944.163229 | 1.650295 | 63.389453 | 0 | 1.975806 | 53.927863 | 247.976787 | 98.83889 | 18.357164 | 5.824027 | 8.759628 | 3.025042 | 0.034064 | 72.166685 | 7.533727 | 19.256996 | 0.000669 | 0 | 0 | 0.027984 | 0.115489 | 0.002147 | 0.008813 | 0 | 3.3e-05 | 0.406802 | 0.165848 | 0.557476 | 0 | 2.5099 | 10.3582 | 0.19259 | 0.7904 | 0 | 0.003 | 36.4861 | 14.8749
R10-20 | R10 | 环氧酚醛 | 实测 | 0.728797 | 0.138704 | 0.087316 | 0.045182 | 0 | 0.19032 | 3.978654 | 2.59866 | 10.33917 | 11 | 1.944257 | 0.728797 | 0.138704 | 0 | 0 | 0 | 0 | 0.132499 | 35.472183 | 0.99717 | 1164.944322 | 1908.936309 | 8.947697 | 58.96233 | 0 | 1.944257 | 53.117365 | 248.796473 | 99.740011 | 18.394164 | 5.979412 | 8.934687 | 3.051769 | 0.034604 | 71.30049 | 7.49755 | 19.756995 | 0.000653 | 0 | 0 | 0.028292 | 0.112566 | 0.00945 | 0.008806 | 0 | 3.3e-05 | 0.3919 | 0.145735 | 0.743059 | 0 | 2.59866 | 10.33917 | 0.86798 | 0.8088 | 0 | 0.003 | 35.996 | 13.3858
环氧-配比方案-25.1.13-1 | 环氧-配比方案 | 环氧-配比方案 | 无标签 | 0.839618 | 0.038768 | 0.052414 | 0.030433 | 0.038768 | 0.046173 | 7.716942 | 2.45868 | 18.97349 | 15 | 1.424197 | 0.206594 | 0.038768 | 0.251991 | 0.114287 | 0.266746 | 0 | 0.121615 | 49.31381 | 1.164399 | 7448.198708 | 465.050825 | 3.701027 | 49.004986 | 0 | 1.424197 | 41.983012 | 265.896428 | 118.267777 | 17.984368 | 6.556109 | 8.701368 | 3.055585 | 0.003669 | 63.528103 | 7.798276 | 21.607081 | 0 | 0 | 3.428625 | 0.009532 | 0.073556 | 0.00255 | 0.179046 | 0 | 0.001522 | 0.284397 | 0.109087 | 0 | 3.87678 | 2.45868 | 18.97349 | 0.657738 | 46.1843 | 0 | 0.3925 | 73.3591 | 28.1386
环氧-配比方案-25.1.13-2 | 环氧-配比方案 | 环氧-配比方案 | 无标签 | 0.829774 | 0.05747 | 0.0518 | 0.030076 | 0.030881 | 0.06926 | 7.995546 | 2.45868 | 19.65849 | 15 | 1.46497 | 0.204172 | 0.05747 | 0.249036 | 0.112948 | 0.263618 | 0 | 0.112756 | 48.950216 | 1.141514 | 7374.715769 | 459.59863 | 3.676793 | 52.893956 | 0 | 1.46497 | 42.735991 | 264.809698 | 116.950185 | 17.998421 | 6.539014 | 8.731458 | 3.064512 | 0.003626 | 64.126572 | 7.82179 | 21.549926 | 0 | 0 | 3.388428 | 0.00942 | 0.075318 | 0.002558 | 0.177139 | 0 | 0.001504 | 0.288457 | 0.108766 | 0 | 3.088052 | 2.45868 | 19.65849 | 0.667738 | 46.2343 | 0 | 0.3925 | 75.2891 | 28.3886
环氧-配比方案-25.1.13-3 | 环氧-配比方案 | 环氧-配比方案 | 无标签 | 0.831686 | 0.076803 | 0.051919 | 0.022465 | 0.017127 | 0.092346 | 8.335973 | 2.45868 | 20.49549 | 14 | 1.535548 | 0.204642 | 0.076803 | 0.24961 | 0.113208 | 0.264226 | 0 | 0.091511 | 48.064561 | 1.101902 | 7385.10274 | 460.657589 | 3.666064 | 58.468852 | 0 | 1.535548 | 44.10171 | 261.963703 | 114.224327 | 18.003409 | 6.504159 | 8.771545 | 3.074261 | 0.003634 | 65.057718 | 7.885894 | 21.476694 | 0 | 0 | 3.396235 | 0.009442 | 0.078706 | 0.00258 | 0.176203 | 0 | 0.001123 | 0.292578 | 0.109209 | 0 | 1.71271 | 2.45868 | 20.49549 | 0.671738 | 45.8843 | 0 | 0.2925 | 76.1891 | 28.4386
环氧-配比方案-25.1.13-4 | 环氧-配比方案 | 环氧-配比方案 | 无标签 | 0.852641 | 0.039369 | 0.053227 | 0.023031 | 0.031732 | 0.046173 | 7.697419 | 2.45868 | 18.92549 | 14 | 1.446289 | 0.209798 | 0.039369 | 0.255899 | 0.11606 | 0.270883 | 0 | 0.10799 | 48.527594 | 1.144036 | 7538.582018 | 472.264435 | 3.719066 | 49.45017 | 0 | 1.446289 | 42.476753 | 263.839909 | 116.629922 | 17.972787 | 6.534184 | 8.712247 | 3.056447 | 0.003726 | 63.92534 | 7.848374 | 21.59264 | 0 | 0 | 3.481808 | 0.00968 | 0.074508 | 0.002566 | 0.180249 | 0 | 0.001152 | 0.283415 | 0.109992 | 0 | 3.173153 | 2.45868 | 18.92549 | 0.651738 | 45.7843 | 0 | 0.2925 | 71.9891 | 27.9386
环氧-配比方案-25.1.13-5 | 环氧-配比方案 | 环氧-配比方案 | 无标签 | 0.831686 | 0.076803 | 0.051919 | 0.022465 | 0.017127 | 0.092346 | 8.335973 | 2.45868 | 20.49549 | 14 | 1.535548 | 0.204642 | 0.076803 | 0.24961 | 0.113208 | 0.264226 | 0 | 0.091511 | 48.064561 | 1.101902 | 7385.10274 | 460.657589 | 3.666064 | 58.468852 | 0 | 1.535548 | 44.10171 | 261.963703 | 114.224327 | 18.003409 | 6.504159 | 8.771545 | 3.074261 | 0.003634 | 65.057718 | 7.885894 | 21.476694 | 0 | 0 | 3.396235 | 0.009442 | 0.078706 | 0.00258 | 0.176203 | 0 | 0.001123 | 0.292578 | 0.109209 | 0 | 1.71271 | 2.45868 | 20.49549 | 0.671738 | 45.8843 | 0 | 0.2925 | 76.1891 | 28.4386
环氧-配比方案-25.1.16-6 | 环氧-配比方案 | 环氧-配比方案 | 无标签 | 0.862074 | 0.040095 | 0.054208 | 0.027465 | 0.016158 | 0.046509 | 8.59697 | 2.20274 | 18.93689 | 15 | 1.451345 | 0.198348 | 0.040095 | 0.260615 | 0.118199 | 0.284912 | 0 | 0.097831 | 47.739866 | 1.098208 | 7803.47646 | 457.992863 | 3.845175 | 50.437593 | 0 | 1.451345 | 42.735496 | 260.255884 | 113.905216 | 17.931562 | 6.480851 | 8.719169 | 3.055956 | 0.003795 | 64.702338 | 8.003208 | 21.671906 | 0 | 0 | 3.545968 | 0.008832 | 0.075927 | 0.002637 | 0.18693 | 0 | 0.001373 | 0.2778 | 0.110421 | 0 | 1.615813 | 2.20274 | 18.93689 | 0.65768 | 46.6223 | 0 | 0.3425 | 69.286 | 27.5401
环氧-配比方案-25.1.16-7 | 环氧-配比方案 | 环氧-配比方案 | 无标签 | 0.865545 | 0.040256 | 0.054426 | 0.02355 | 0.016223 | 0.046509 | 8.586075 | 2.20274 | 18.91289 | 14 | 1.457188 | 0.199147 | 0.040256 | 0.261664 | 0.118675 | 0.286059 | 0 | 0.094199 | 47.529488 | 1.098604 | 7822.813349 | 459.836561 | 3.840526 | 50.47961 | 0 | 1.457188 | 42.82702 | 260.09589 | 113.759913 | 17.9333 | 6.482787 | 8.722064 | 3.056181 | 0.00381 | 64.701139 | 7.999195 | 21.658508 | 0 | 0 | 3.560243 | 0.008867 | 0.076136 | 0.002635 | 0.186878 | 0 | 0.001177 | 0.278113 | 0.110463 | 0 | 1.622318 | 2.20274 | 18.91289 | 0.65468 | 46.4223 | 0 | 0.2925 | 69.086 | 27.4401
环氧-配比方案-25.1.16-8 | 环氧-配比方案 | 环氧-配比方案 | 无标签 | 0.848467 | 0.059193 | 0.053352 | 0.023085 | 0.015903 | 0.069764 | 8.897051 | 2.20274 | 19.59789 | 14 | 1.487629 | 0.195217 | 0.059193 | 0.256501 | 0.116333 | 0.280415 | 0 | 0.09234 | 47.578233 | 1.098039 | 7684.247125 | 450.763585 | 3.78448 | 54.080897 | 0 | 1.487629 | 43.264512 | 260.883233 | 113.883035 | 17.964212 | 6.492992 | 8.747279 | 3.064938 | 0.003735 | 64.884614 | 7.959749 | 21.586323 | 0 | 0 | 3.489996 | 0.008692 | 0.077337 | 0.002623 | 0.183388 | 0 | 0.001154 | 0.284069 | 0.10927 | 0 | 1.590308 | 2.20274 | 19.59789 | 0.66468 | 46.4723 | 0 | 0.2925 | 71.986 | 27.6901
环氧-配比方案-25.1.16-9 | 环氧-配比方案 | 环氧-配比方案 | 无标签 | 0.85318 | 0.053966 | 0.053649 | 0.023213 | 0.015991 | 0.063253 | 8.842664 | 2.20274 | 19.47809 | 14 | 1.482798 | 0.196302 | 0.053966 | 0.257926 | 0.116979 | 0.281973 | 0 | 0.092853 | 47.636205 | 1.098266 | 7723.91994 | 453.267727 | 3.799948 | 53.565493 | 0 | 1.482798 | 43.208047 | 260.665926 | 113.849054 | 17.95568 | 6.490175 | 8.74032 | 3.062521 | 0.003755 | 64.833975 | 7.970636 | 21.606246 | 0 | 0 | 3.509385 | 0.008741 | 0.077291 | 0.002626 | 0.184351 | 0 | 0.001161 | 0.282711 | 0.109599 | 0 | 1.599143 | 2.20274 | 19.47809 | 0.66188 | 46.4583 | 0 | 0.2925 | 71.246 | 27.6201
环氧-配比方案-25.1.16-10 | 环氧-配比方案 | 环氧-配比方案 | 无标签 | 0.864772 | 0.040487 | 0.054739 | 0.023685 | 0.016316 | 0.046818 | 8.566749 | 2.20274 | 18.870322 | 14 | 1.459814 | 0.200291 | 0.040487 | 0.263167 | 0.119357 | 0.281958 | 0 | 0.09474 | 47.515295 | 1.098883 | 7781.580964 | 462.478286 | 3.833865 | 50.482366 | 0 | 1.459814 | 42.814536 | 260.15389 | 113.838963 | 17.934066 | 6.482688 | 8.72334 | 3.056504 | 0.003832 | 64.699422 | 7.993445 | 21.639311 | 0 | 0 | 3.580696 | 0.008918 | 0.076401 | 0.002633 | 0.186228 | 0 | 0.001184 | 0.278274 | 0.11081 | 0 | 1.631638 | 2.20274 | 18.870322 | 0.650423 | 45.996617 | 0 | 0.2925 | 68.731264 | 27.369153
环氧-配比方案-25.1.16-11 | 环氧-配比方案 | 环氧-配比方案 | 无标签 | 0.851852 | 0.054454 | 0.054134 | 0.023423 | 0.016136 | 0.063925 | 8.811884 | 0.819746 | 7.223509 | 14 | 1.487167 | 0.198078 | 0.054454 | 0.26026 | 0.118038 | 0.275475 | 0 | 0.093694 | 47.614815 | 1.098703 | 7658.078334 | 457.369369 | 3.789089 | 53.597758 | 0 | 1.487167 | 43.191832 | 260.762442 | 113.974374 | 17.957089 | 6.490086 | 8.742494 | 3.063087 | 0.003789 | 64.832472 | 7.961321 | 21.575536 | 0 | 0 | 3.541141 | 0.00882 | 0.077719 | 0.002623 | 0.183305 | 0 | 0.001171 | 0.283007 | 0.110139 | 0 | 1.613614 | 0.819746 | 7.223509 | 0.243794 | 17.037066 | 0 | 0.108853 | 26.303822 | 10.236724
环氧-配比方案-25.1.16-1-12 | 环氧-配比方案 | 环氧-配比方案 | 无标签 | 0.865545 | 0.040256 | 0.054426 | 0.02355 | 0.016223 | 0.046509 | 8.586075 | 2.20274 | 18.91289 | 14 | 1.457188 | 0.199147 | 0.040256 | 0.261664 | 0.118675 | 0.286059 | 0 | 0.094199 | 47.529488 | 1.098604 | 7822.813349 | 459.836561 | 3.840526 | 50.47961 | 0 | 1.457188 | 42.82702 | 260.09589 | 113.759913 | 17.9333 | 6.482787 | 8.722064 | 3.056181 | 0.00381 | 64.701139 | 7.999195 | 21.658508 | 0 | 0 | 3.560243 | 0.008867 | 0.076136 | 0.002635 | 0.186878 | 0 | 0.001177 | 0.278113 | 0.110463 | 0 | 1.622318 | 2.20274 | 18.91289 | 0.65468 | 46.4223 | 0 | 0.2925 | 69.086 | 27.4401
环氧-配比方案-25.1.16-1-13 | 环氧-配比方案 | 环氧-配比方案 | 无标签 | 0.865545 | 0.040256 | 0.054426 | 0.02355 | 0.016223 | 0.046509 | 8.586075 | 0.819746 | 7.038402 | 14 | 1.457188 | 0.199147 | 0.040256 | 0.261664 | 0.118675 | 0.286059 | 0 | 0.094199 | 47.529488 | 1.098604 | 7822.813349 | 459.836561 | 3.840526 | 50.47961 | 0 | 1.457188 | 42.82702 | 260.09589 | 113.759913 | 17.9333 | 6.482787 | 8.722064 | 3.056181 | 0.00381 | 64.701139 | 7.999195 | 21.658508 | 0 | 0 | 3.560243 | 0.008867 | 0.076136 | 0.002635 | 0.186878 | 0 | 0.001177 | 0.278113 | 0.110463 | 0 | 1.622318 | 0.819746 | 7.038402 | 0.243638 | 17.275985 | 0 | 0.108853 | 25.710245 | 10.21179
环氧-配比方案-25.1.16-1-14 | 环氧-配比方案 | 环氧-配比方案 | 无标签 | 0.865545 | 0.040256 | 0.054426 | 0.02355 | 0.016223 | 0.046509 | 8.586075 | 8.197462 | 70.38402 | 14 | 1.457188 | 0.199147 | 0.040256 | 0.261664 | 0.118675 | 0.286059 | 0 | 0.094199 | 47.529488 | 1.098604 | 7822.813349 | 459.836561 | 3.840526 | 50.47961 | 0 | 1.457188 | 42.82702 | 260.09589 | 113.759913 | 17.9333 | 6.482787 | 8.722064 | 3.056181 | 0.00381 | 64.701139 | 7.999195 | 21.658508 | 0 | 0 | 3.560243 | 0.008867 | 0.076136 | 0.002635 | 0.186878 | 0 | 0.001177 | 0.278113 | 0.110463 | 0 | 1.622318 | 8.197462 | 70.38402 | 2.436381 | 172.759853 | 0 | 1.088534 | 257.102452 | 102.117897
环氧-配比方案-25.1.16-2-15 | 环氧-配比方案 | 环氧-配比方案 | 无标签 | 0.868198 | 0.039462 | 0.053352 | 0.023085 | 0.015903 | 0.045452 | 9.311133 | 2.03524 | 18.95039 | 14 | 1.438302 | 0.185352 | 0.039462 | 0.256501 | 0.14593 | 0.280415 | 0 | 0.09234 | 46.739671 | 1.09873 | 8248.550034 | 435.965432 | 3.774614 | 49.73024 | 0 | 1.438302 | 42.958684 | 258.416874 | 112.896492 | 17.916858 | 6.471288 | 8.671315 | 3.048167 | 0.003735 | 64.35188 | 7.97948 | 21.171974 | 0 | 0 | 4.377886 | 0.008031 | 0.074782 | 0.002603 | 0.183684 | 0 | 0.001154 | 0.271836 | 0.107297 | 0 | 1.590308 | 2.03524 | 18.95039 | 0.65968 | 46.5473 | 0 | 0.2925 | 68.886 | 27.1901
环氧-配比方案-25.1.16-2-16 | 环氧-配比方案 | 环氧-配比方案 | 无标签 | 0.867655 | 0.039624 | 0.053572 | 0.02318 | 0.015969 | 0.045668 | 10.909211 | 1.742335 | 19.007498 | 14 | 1.435988 | 0.162184 | 0.039624 | 0.27737 | 0.146531 | 0.28157 | 0 | 0.092721 | 47.039287 | 1.100754 | 8311.476901 | 385.923102 | 3.936695 | 50.33936 | 0 | 1.435988 | 42.313226 | 259.442154 | 113.940226 | 17.907565 | 6.490026 | 8.678912 | 3.051706 | 0.00375 | 64.207721 | 8.003327 | 21.289456 | 0 | 0 | 4.39592 | 0.006904 | 0.075316 | 0.002689 | 0.191135 | 0 | 0.001159 | 0.269451 | 0.105078 | 0 | 1.596859 | 1.742335 | 19.007498 | 0.67864 | 48.236904 | 0 | 0.2925 | 68.001541 | 26.518459
环氧-配比方案-25.1.16-2-17 | 环氧-配比方案 | 环氧-配比方案 | 无标签 | 0.878946 | 0.036244 | 0.049001 | 0.021203 | 0.014606 | 0.041235 | 5.482449 | 1.318425 | 7.228198 | 14 | 1.484107 | 0.251785 | 0.036244 | 0.235584 | 0.134029 | 0.257548 | 0 | 0.08481 | 47.821029 | 1.093125 | 7673.752542 | 522.735675 | 3.507575 | 48.529013 | 0 | 1.484107 | 44.837664 | 257.730492 | 111.844804 | 17.948103 | 6.449165 | 8.673654 | 3.052394 | 0.00343 | 64.894023 | 7.899605 | 21.15795 | 0 | 0 | 4.020876 | 0.01284 | 0.070396 | 0.002472 | 0.16952 | 0 | 0.00106 | 0.280657 | 0.111595 | 0 | 1.460621 | 1.318425 | 7.228198 | 0.253872 | 17.406237 | 0 | 0.108853 | 28.817684 | 11.458487
环氧-配比方案-25.1.16-2-18 | 环氧-配比方案 | 环氧-配比方案 | 无标签 | 0.866885 | 0.039855 | 0.053884 | 0.023315 | 0.016062 | 0.045975 | 10.118052 | 6.950765 | 70.328198 | 13 | 1.432705 | 0.177235 | 0.039855 | 0.259057 | 0.147384 | 0.283209 | 0 | 0.093261 | 46.607549 | 1.099415 | 8318.779897 | 425.363676 | 3.807242 | 49.877008 | 0 | 1.432705 | 42.729106 | 258.500737 | 113.024989 | 17.913041 | 6.473991 | 8.671029 | 3.047651 | 0.003772 | 64.28564 | 7.989239 | 21.173688 | 0 | 0 | 4.421506 | 0.007444 | 0.075317 | 0.002619 | 0.185414 | 0 | 0.001166 | 0.270758 | 0.106772 | 0 | 1.606154 | 6.950765 | 70.328198 | 2.445685 | 173.132001 | 0 | 1.088534 | 252.822746 | 99.698932
环氧-配比方案-25.1.17-19 | 环氧-配比方案 | 环氧-配比方案 | 无标签 | 0.849698 | 0.061348 | 0.05006 | 0.026533 | 0.012362 | 0.0722 | 13.476228 | 1.86774 | 25.17009 | 13 | 1.590381 | 0.136407 | 0.061348 | 0.404896 | 0.090427 | 0.217969 | 0 | 0.088954 | 50.172694 | 1.096666 | 6613.281875 | 327.376461 | 4.636438 | 58.776234 | 0 | 1.590381 | 41.543695 | 269.253152 | 121.459771 | 17.969114 | 6.593261 | 8.84325 | 3.098574 | 0.003504 | 65.127481 | 7.996319 | 22.523205 | 0 | 0 | 2.7128 | 0.005729 | 0.077206 | 0.003108 | 0.216197 | 0 | 0.001327 | 0.287862 | 0.101684 | 0 | 1.236158 | 1.86774 | 25.17009 | 1.01308 | 70.4823 | 0 | 0.4325 | 93.846 | 33.1501
环氧-配比方案-25.1.17-20 | 环氧-配比方案 | 环氧-配比方案 | 无标签 | 0.766295 | 0.095781 | 0.077678 | 0.040946 | 0.0193 | 0.124992 | 11.236944 | 1.86774 | 20.98769 | 12 | 1.362387 | 0.212969 | 0.095781 | 0.071836 | 0.141181 | 0.340309 | 0 | 0.137924 | 44.666443 | 1.094938 | 8642.709659 | 511.124946 | 2.753819 | 58.127676 | 0 | 1.362387 | 42.472391 | 252.057469 | 105.483933 | 17.952976 | 6.366357 | 8.754169 | 3.041789 | 0.005437 | 64.64063 | 7.991859 | 20.571764 | 0 | 0 | 4.235429 | 0.008945 | 0.100511 | 0.002049 | 0.141336 | 0 | 0.002047 | 0.281241 | 0.130286 | 0 | 1.929984 | 1.86774 | 20.98769 | 0.42778 | 29.5123 | 0 | 0.4275 | 58.726 | 27.2051
环氧-配比方案-25.1.17-21 | 环氧-配比方案 | 环氧-配比方案 | 无标签 | 0.766295 | 0.095781 | 0.077678 | 0.040946 | 0.0193 | 0.124992 | 11.236944 | 1.86774 | 20.98769 | 12 | 1.362387 | 0.212969 | 0.095781 | 0.071836 | 0.141181 | 0.340309 | 0 | 0.137924 | 44.666443 | 1.094938 | 8642.709659 | 511.124946 | 2.753819 | 58.127676 | 0 | 1.362387 | 42.472391 | 252.057469 | 105.483933 | 17.952976 | 6.366357 | 8.754169 | 3.041789 | 0.005437 | 64.64063 | 7.991859 | 20.571764 | 0 | 0 | 4.235429 | 0.008945 | 0.100511 | 0.002049 | 0.141336 | 0 | 0.002047 | 0.281241 | 0.130286 | 0 | 1.929984 | 1.86774 | 20.98769 | 0.42778 | 29.5123 | 0 | 0.4275 | 58.726 | 27.2051
环氧-配比方案-25.1.17-22 | 环氧-配比方案 | 环氧-配比方案 | 无标签 | 0.766295 | 0.095781 | 0.077678 | 0.040946 | 0.0193 | 0.124992 | 11.236944 | 1.86774 | 20.98769 | 12 | 1.362387 | 0.212969 | 0.095781 | 0.071836 | 0.141181 | 0.340309 | 0 | 0.137924 | 44.666443 | 1.094938 | 8642.709659 | 511.124946 | 2.753819 | 58.127676 | 0 | 1.362387 | 42.472391 | 252.057469 | 105.483933 | 17.952976 | 6.366357 | 8.754169 | 3.041789 | 0.005437 | 64.64063 | 7.991859 | 20.571764 | 0 | 0 | 4.235429 | 0.008945 | 0.100511 | 0.002049 | 0.141336 | 0 | 0.002047 | 0.281241 | 0.130286 | 0 | 1.929984 | 1.86774 | 20.98769 | 0.42778 | 29.5123 | 0 | 0.4275 | 58.726 | 27.2051
环氧-配比方案-25.1.17-23 | 环氧-配比方案 | 环氧-配比方案 | 无标签 | 0.703055 | 0.121699 | 0.098698 | 0.052026 | 0.024522 | 0.1731 | 0 | 0 | 20.14276 | 11 | 1.18985 | 0 | 0.121699 | 0.091274 | 0.179384 | 0.432396 | 0 | 0.175246 | 45.929171 | 1.117923 | 10629.63 | 0 | 3.363697 | 65.197761 | 0 | 1.18985 | 35.564683 | 252.614214 | 106.967871 | 17.832013 | 6.438433 | 8.795887 | 3.053097 | 0.006909 | 62.649203 | 8.260253 | 20.726482 | 0 | 0 | 5.381526 | 0 | 0.122568 | 0.002332 | 0.176875 | 0 | 0.002601 | 0.249106 | 0.124952 | 0 | 2.452233 | 0 | 20.14276 | 0.38331 | 29.0676 | 0 | 0.4275 | 40.938 | 20.5346
环氧-配比方案-25.1.17-24 | 环氧-配比方案 | 环氧-配比方案 | 无标签 | 0.683295 | 0.135925 | 0.102759 | 0.050632 | 0.027389 | 0.198926 | 0 | 0 | 18.65636 | 10 | 1.125051 | 0 | 0.135925 | 0 | 0.200353 | 0.482941 | 0 | 0.18078 | 44.433873 | 1.12226 | 11543.04 | 0 | 2.903969 | 66.403425 | 0 | 1.125051 | 36.018078 | 248.039418 | 102.610439 | 17.831066 | 6.394468 | 8.754832 | 3.038168 | 0.007193 | 62.302365 | 8.253296 | 20.110031 | 0 | 0 | 6.010602 | 0 | 0.126793 | 0.002073 | 0.160375 | 0 | 0.002532 | 0.246147 | 0.127359 | 0 | 2.738888 | 0 | 18.65636 | 0.30501 | 23.5976 | 0 | 0.3725 | 36.218 | 18.7396
环氧-配比方案-25.1.17-25 | 环氧-配比方案 | 环氧-配比方案 | 无标签 | 0.733119 | 0.072918 | 0.110252 | 0.054324 | 0.029386 | 0.099463 | 0 | 0 | 17.08636 | 10 | 0.970104 | 0 | 0.072918 | 0 | 0.214963 | 0.518157 | 0 | 0.193962 | 43.66341 | 1.125707 | 12319.11 | 0 | 3.042803 | 51.812746 | 0 | 0.970104 | 33.576637 | 244.250547 | 101.342424 | 17.70937 | 6.350314 | 8.664037 | 3.004492 | 0.007718 | 61.449395 | 8.417602 | 20.263891 | 0 | 0 | 6.448884 | 0 | 0.124591 | 0.002078 | 0.17134 | 0 | 0.002716 | 0.220344 | 0.133 | 0 | 2.938603 | 0 | 17.08636 | 0.28501 | 23.4976 | 0 | 0.3725 | 30.218 | 18.2396
环氧-配比方案-25.1.17-1-26 | 环氧-配比方案 | 环氧-配比方案 | 无标签 | 0.773683 | 0.092374 | 0.075378 | 0.039952 | 0.018613 | 0.119396 | 11.331925 | 1.86774 | 21.16509 | 12 | 1.348575 | 0.205395 | 0.092374 | 0.069281 | 0.1708 | 0.328207 | 0 | 0.133943 | 43.990116 | 1.094287 | 9029.587659 | 492.947208 | 2.675512 | 56.771696 | 0 | 1.348575 | 42.844026 | 250.23888 | 104.600711 | 17.936174 | 6.352912 | 8.694693 | 3.033421 | 0.005276 | 64.305159 | 7.959817 | 20.037365 | 0 | 0 | 5.124013 | 0.008627 | 0.097756 | 0.002012 | 0.137094 | 0 | 0.001998 | 0.274796 | 0.126784 | 0 | 1.861346 | 1.86774 | 21.16509 | 0.43558 | 29.6823 | 0 | 0.4325 | 59.496 | 27.4501
环氧-配比方案-25.1.17-1-27 | 环氧-配比方案 | 环氧-配比方案 | 无标签 | 0.773683 | 0.092374 | 0.075378 | 0.039952 | 0.018613 | 0.119396 | 11.331925 | 0.662766 | 7.510411 | 12 | 1.348575 | 0.205395 | 0.092374 | 0.069281 | 0.1708 | 0.328207 | 0 | 0.133943 | 43.990116 | 1.094287 | 9029.587659 | 492.947208 | 2.675512 | 56.771696 | 0 | 1.348575 | 42.844026 | 250.23888 | 104.600711 | 17.936174 | 6.352912 | 8.694693 | 3.033421 | 0.005276 | 64.305159 | 7.959817 | 20.037365 | 0 | 0 | 5.124013 | 0.008627 | 0.097756 | 0.002012 | 0.137094 | 0 | 0.001998 | 0.274796 | 0.126784 | 0 | 1.861346 | 0.662766 | 7.510411 | 0.154565 | 10.532735 | 0 | 0.153472 | 21.112097 | 9.740641
环氧-配比方案-25.1.17-1-28 | 环氧-配比方案 | 环氧-配比方案 | 无标签 | 0.773683 | 0.092374 | 0.075378 | 0.039952 | 0.018613 | 0.119396 | 11.331925 | 6.627657 | 75.104113 | 12 | 1.348575 | 0.205395 | 0.092374 | 0.069281 | 0.1708 | 0.328207 | 0 | 0.133943 | 43.990116 | 1.094287 | 9029.587659 | 492.947208 | 2.675512 | 56.771696 | 0 | 1.348575 | 42.844026 | 250.23888 | 104.600711 | 17.936174 | 6.352912 | 8.694693 | 3.033421 | 0.005276 | 64.305159 | 7.959817 | 20.037365 | 0 | 0 | 5.124013 | 0.008627 | 0.097756 | 0.002012 | 0.137094 | 0 | 0.001998 | 0.274796 | 0.126784 | 0 | 1.861346 | 6.627657 | 75.104113 | 1.545651 | 105.327348 | 0 | 1.534722 | 211.120968 | 97.406409
环氧-配比方案-25.3.12-180KG配方确认-29 | 环氧-配比方案 | 环氧-配比方案 | 无标签 | 0.793529 | 0.068481 | 0.051772 | 0.024482 | 0.061736 | 0.0863 | 7.479545 | 2.97949 | 22.28523 | 15 | 1.421743 | 0.152268 | 0.068481 | 0.253381 | 0.152303 | 0.235576 | 0 | 0.13799 | 49.231296 | 1.133575 | 7676.107461 | 228.402671 | 3.548108 | 54.586715 | 0 | 1.421743 | 40.787605 | 261.458723 | 115.302517 | 17.984886 | 6.57458 | 8.6371 | 3.07486 | 0.003624 | 62.1371 | 7.627598 | 21.872488 | 0 | 0 | 4.569081 | 0.010202 | 0.076306 | 0.002489 | 0.1743 | 0 | 0.001224 | 0.270473 | 0.106529 | 0 | 3.091251 | 2.97949 | 22.28523 | 0.7268 | 50.9043 | 0 | 0.3575 | 78.9916 | 31.1118
环氧-配比方案-25.3.12-180KG配方确认-30 | 环氧-配比方案 | 环氧-配比方案 | 无标签 | 0.793529 | 0.068481 | 0.051772 | 0.024482 | 0.061736 | 0.0863 | 7.479545 | 0.963457 | 7.206218 | 15 | 1.421743 | 0.152268 | 0.068481 | 0.253381 | 0.152303 | 0.235576 | 0 | 0.13799 | 49.231296 | 1.133575 | 7676.107461 | 228.402671 | 3.548108 | 54.586715 | 0 | 1.421743 | 40.787605 | 261.458723 | 115.302517 | 17.984886 | 6.57458 | 8.6371 | 3.07486 | 0.003624 | 62.1371 | 7.627598 | 21.872488 | 0 | 0 | 4.569081 | 0.010202 | 0.076306 | 0.002489 | 0.1743 | 0 | 0.001224 | 0.270473 | 0.106529 | 0 | 3.091251 | 0.963457 | 7.206218 | 0.23502 | 16.460566 | 0 | 0.115602 | 25.542959 | 10.060404
环氧-配比方案-25.3.12-180KG配方确认-31 | 环氧-配比方案 | 环氧-配比方案 | 无标签 | 0.793529 | 0.068481 | 0.051772 | 0.024482 | 0.061736 | 0.0863 | 7.479545 | 9.634568 | 72.062183 | 15 | 1.421743 | 0.152268 | 0.068481 | 0.253381 | 0.152303 | 0.235576 | 0 | 0.13799 | 49.231296 | 1.133575 | 7676.107461 | 228.402671 | 3.548108 | 54.586715 | 0 | 1.421743 | 40.787605 | 261.458723 | 115.302517 | 17.984886 | 6.57458 | 8.6371 | 3.07486 | 0.003624 | 62.1371 | 7.627598 | 21.872488 | 0 | 0 | 4.569081 | 0.010202 | 0.076306 | 0.002489 | 0.1743 | 0 | 0.001224 | 0.270473 | 0.106529 | 0 | 3.091251 | 9.634568 | 72.062183 | 2.350202 | 164.605659 | 0 | 1.156023 | 255.429588 | 100.604042
环氧-配比方案-25.3.12-180KG配方确认-32 | 环氧-配比方案 | 环氧-配比方案 | 无标签 | 0.790063 | 0.080889 | 0.04704 | 0.022244 | 0.059764 | 0.102382 | 8.05649 | 2.97949 | 24.00423 | 15 | 1.490589 | 0.13835 | 0.080889 | 0.299288 | 0.138382 | 0.214043 | 0 | 0.129048 | 50.26911 | 1.140685 | 7199.213465 | 207.525744 | 3.794994 | 58.715895 | 0 | 1.490589 | 41.119435 | 265.71577 | 118.464673 | 18.02161 | 6.624478 | 8.685266 | 3.091164 | 0.003293 | 62.433936 | 7.594935 | 22.0784 | 0 | 0 | 4.151448 | 0.009269 | 0.074679 | 0.002644 | 0.182728 | 0 | 0.001112 | 0.279506 | 0.101178 | 0 | 3.175808 | 2.97949 | 24.00423 | 0.8498 | 58.7343 | 0 | 0.3575 | 89.8416 | 32.5218
环氧-配比方案-25.3.12-180KG配方确认-33 | 环氧-配比方案 | 环氧-配比方案 | 无标签 | 0.790063 | 0.080889 | 0.04704 | 0.022244 | 0.059764 | 0.102382 | 8.05649 | 0.879866 | 7.088631 | 15 | 1.490589 | 0.13835 | 0.080889 | 0.299288 | 0.138382 | 0.214043 | 0 | 0.129048 | 50.26911 | 1.140685 | 7199.213465 | 207.525744 | 3.794994 | 58.715895 | 0 | 1.490589 | 41.119435 | 265.71577 | 118.464673 | 18.02161 | 6.624478 | 8.685266 | 3.091164 | 0.003293 | 62.433936 | 7.594935 | 22.0784 | 0 | 0 | 4.151448 | 0.009269 | 0.074679 | 0.002644 | 0.182728 | 0 | 0.001112 | 0.279506 | 0.101178 | 0 | 3.175808 | 0.879866 | 7.088631 | 0.250952 | 17.344683 | 0 | 0.105572 | 26.530904 | 9.603933
环氧-配比方案-25.3.12-180KG配方确认-34 | 环氧-配比方案 | 环氧-配比方案 | 无标签 | 0.790063 | 0.080889 | 0.04704 | 0.022244 | 0.059764 | 0.102382 | 8.05649 | 8.798659 | 70.886307 | 15 | 1.490589 | 0.13835 | 0.080889 | 0.299288 | 0.138382 | 0.214043 | 0 | 0.129048 | 50.26911 | 1.140685 | 7199.213465 | 207.525744 | 3.794994 | 58.715895 | 0 | 1.490589 | 41.119435 | 265.71577 | 118.464673 | 18.02161 | 6.624478 | 8.685266 | 3.091164 | 0.003293 | 62.433936 | 7.594935 | 22.0784 | 0 | 0 | 4.151448 | 0.009269 | 0.074679 | 0.002644 | 0.182728 | 0 | 0.001112 | 0.279506 | 0.101178 | 0 | 3.175808 | 8.798659 | 70.886307 | 2.509524 | 173.44683 | 0 | 1.055725 | 265.309039 | 96.039335
环氧-配比方案-25.3.12-180KG配方确认-35 | 环氧-配比方案 | 环氧-配比方案 | 无标签 | 0.835868 | 0 | 0.060971 | 0.102889 | 0.000272 | 0 | 7.512036 | 13.4 | 100.661284 | 11 | 1.417989 | 0.152427 | 0 | 0.429693 | 0.190534 | 0.063214 | 0 | 0.164132 | 53.167328 | 1.060665 | 6546.810997 | 228.641145 | 4.439536 | 42.203451 | 0 | 1.417989 | 38.361736 | 262.353672 | 120.433964 | 17.764976 | 6.438 | 8.63964 | 3.069172 | 0.004268 | 64.180066 | 8.064848 | 21.129879 | 0 | 0 | 5.716029 | 0.010213 | 0.076718 | 0.00299 | 0.195269 | 0 | 0.005144 | 0.242401 | 0.114959 | 0 | 0.027208 | 13.4 | 100.661284 | 3.922828 | 256.21284 | 0 | 6.75 | 318.0542 | 150.83714
环氧-配比方案-25.3.12-180KG配方确认-36 | 环氧-配比方案 | 环氧-配比方案 | 无标签 | 0.797246 | 0 | 0.056808 | 0.145946 | 0 | 0 | 7.661428 | 2.378839 | 18.225305 | 9 | 1.339621 | 0.14202 | 0 | 0.400355 | 0.196074 | 0.058796 | 0 | 0.202754 | 54.978788 | 1.057241 | 6619.473508 | 213.030357 | 4.395599 | 41.691154 | 0 | 1.339621 | 37.759813 | 263.023496 | 121.12124 | 17.74622 | 6.40703 | 8.577368 | 3.060739 | 0.003977 | 64.064501 | 8.09388 | 21.024404 | 0 | 0 | 5.882229 | 0.009515 | 0.072901 | 0.002954 | 0.192294 | 0 | 0.007297 | 0.23757 | 0.112484 | 0 | 0 | 2.378839 | 18.225305 | 0.738524 | 48.073515 | 0 | 1.824324 | 59.39248 | 28.120943
环氧-配比方案-25.3.12-180KG配方确认-37 | 环氧-配比方案 | 环氧-配比方案 | 无标签 | 0.797246 | 0 | 0.056808 | 0.145946 | 0 | 0 | 7.661428 | 23.78839 | 182.253046 | 9 | 1.339621 | 0.14202 | 0 | 0.400355 | 0.196074 | 0.058796 | 0 | 0.202754 | 54.978788 | 1.057241 | 6619.473508 | 213.030357 | 4.395599 | 41.691154 | 0 | 1.339621 | 37.759813 | 263.023496 | 121.12124 | 17.74622 | 6.40703 | 8.577368 | 3.060739 | 0.003977 | 64.064501 | 8.09388 | 21.024404 | 0 | 0 | 5.882229 | 0.009515 | 0.072901 | 0.002954 | 0.192294 | 0 | 0.007297 | 0.23757 | 0.112484 | 0 | 0 | 23.78839 | 182.253046 | 7.385242 | 480.735147 | 0 | 18.243243 | 593.924796 | 281.209427
环氧-配比方案-25.3.12-180KG配方确认-38 | 环氧-配比方案 | 环氧-配比方案 | 无标签 | 0 | 0 | 0 | 0 | 0 | 0 | 0 | 0 | 0 | 0 | 0 | 0 | 0 | 0 | 0 | 0 | 0 | 0 | 0 | 0 | 0 | 0 | 0 | 0 | 0 | 0 | 0 | 0 | 0 | 0 | 0 | 0 | 0 | 0 | 0 | 0 | 0 | 0 | 0 | 0 | 0 | 0 | 0 | 0 | 0 | 0 | 0 | 0 | 0 | 0 | 0 | 0 | 0 | 0 | 0 | 0 | 0 | 0
环氧-配比方案-25.8.28-39 | 环氧-配比方案 | 环氧-配比方案 | 无标签 | 0.75052 | 0.065906 | 0.083954 | 0.033409 | 0.06621 | 0.087814 | 8.952922 | 1.93764 | 17.34754 | 18 | 1.33891 | 0.146616 | 0.065906 | 0.244056 | 0.132725 | 0.227123 | 0 | 0.183574 | 49.153061 | 1.171303 | 7145.787133 | 219.923954 | 3.460684 | 50.478074 | 0 | 1.33891 | 35.878428 | 263.410697 | 117.151128 | 17.939361 | 6.583422 | 8.748046 | 3.082961 | 0.010093 | 61.876248 | 7.675184 | 22.071736 | 0 | 0 | 3.981749 | 0.009823 | 0.087947 | 0.002413 | 0.180211 | 0 | 0.00167 | 0.268145 | 0.129215 | 0 | 4.402237 | 1.93764 | 17.34754 | 0.47597 | 35.5466 | 0 | 0.3295 | 52.8916 | 25.4876
环氧-配比方案-25.8.28-40 | 环氧-配比方案 | 环氧-配比方案 | 无标签 | 0.760154 | 0.066752 | 0.085032 | 0.021001 | 0.06706 | 0.087814 | 8.921957 | 1.93764 | 17.28754 | 17 | 1.356098 | 0.148498 | 0.066752 | 0.247189 | 0.134429 | 0.230039 | 0 | 0.173094 | 48.50034 | 1.173502 | 7199.00648 | 222.747112 | 3.440924 | 50.61258 | 0 | 1.356098 | 36.082259 | 262.941001 | 116.729448 | 17.945001 | 6.590911 | 8.757648 | 3.084026 | 0.010222 | 61.836149 | 7.658177 | 22.034146 | 0 | 0 | 4.032863 | 0.009949 | 0.088768 | 0.002405 | 0.179957 | 0 | 0.00105 | 0.26902 | 0.12959 | 0 | 4.458748 | 1.93764 | 17.28754 | 0.46847 | 35.0466 | 0 | 0.2045 | 52.3916 | 25.2376
环氧-配比方案-25.9.3-41 | 环氧-配比方案 | 环氧-配比方案 | 无标签 | 0.775606 | 0.068109 | 0.086761 | 0.021428 | 0.048096 | 0.087814 | 8.921957 | 1.93764 | 17.28754 | 17 | 1.383664 | 0.151517 | 0.068109 | 0.252214 | 0.137161 | 0.234715 | 0 | 0.156284 | 47.453456 | 1.116045 | 7341.282087 | 227.275109 | 3.510871 | 51.641431 | 0 | 1.383664 | 36.815738 | 258.122073 | 113.003929 | 17.903227 | 6.521612 | 8.77305 | 3.085734 | 0.01043 | 62.889873 | 7.813852 | 22.075496 | 0 | 0 | 4.114843 | 0.010152 | 0.090572 | 0.002454 | 0.183615 | 0 | 0.001071 | 0.264324 | 0.132224 | 0 | 2.516588 | 1.93764 | 17.28754 | 0.46847 | 35.0466 | 0 | 0.2045 | 50.4516 | 25.2376
环氧-配比方案-25.9.4-42 | 环氧-配比方案 | 环氧-配比方案 | 无标签 | 0.74134 | 0.105125 | 0.087043 | 0.021498 | 0.044993 | 0.141804 | 9.78641 | 1.93764 | 18.96254 | 17 | 1.514323 | 0.152011 | 0.105125 | 0.253035 | 0.100815 | 0.23548 | 0 | 0.153535 | 49.253305 | 1.10733 | 6679.140668 | 228.015769 | 3.54071 | 66.690145 | 0 | 1.514323 | 38.249777 | 261.013193 | 113.866281 | 17.969982 | 6.54707 | 8.88595 | 3.111769 | 0.010464 | 63.761314 | 7.802523 | 22.560578 | 0 | 0 | 3.024442 | 0.010185 | 0.099672 | 0.002499 | 0.183845 | 0 | 0.001075 | 0.285422 | 0.133759 | 0 | 2.198902 | 1.93764 | 18.96254 | 0.47547 | 34.9766 | 0 | 0.2045 | 54.3016 | 25.4476
环氧-配比方案-25.9.4-43 | 环氧-配比方案 | 环氧-配比方案 | 无标签 | 0.74134 | 0.105125 | 0.087043 | 0.021498 | 0.044993 | 0.141804 | 9.78641 | 1.93764 | 18.96254 | 17 | 1.514323 | 0.152011 | 0.105125 | 0.253035 | 0.100815 | 0.23548 | 0 | 0.153535 | 49.253305 | 1.10733 | 6679.140668 | 228.015769 | 3.54071 | 66.690145 | 0 | 1.514323 | 38.249777 | 261.013193 | 113.866281 | 17.969982 | 6.54707 | 8.88595 | 3.111769 | 0.010464 | 63.761314 | 7.802523 | 22.560578 | 0 | 0 | 3.024442 | 0.010185 | 0.099672 | 0.002499 | 0.183845 | 0 | 0.001075 | 0.285422 | 0.133759 | 0 | 2.198902 | 1.93764 | 18.96254 | 0.47547 | 34.9766 | 0 | 0.2045 | 54.3016 | 25.4476
环氧-配比方案-25.9.16-44 | 环氧-配比方案 | 环氧-配比方案 | 无标签 | 0.743831 | 0.104112 | 0.086205 | 0.021291 | 0.04456 | 0.139968 | 9.815053 | 1.93764 | 19.01804 | 17 | 1.50937 | 0.150547 | 0.104112 | 0.250599 | 0.099844 | 0.242842 | 0 | 0.152056 | 49.260496 | 1.106778 | 6759.273878 | 225.819885 | 3.554763 | 66.529412 | 0 | 1.50937 | 38.314784 | 260.907132 | 113.732743 | 17.968345 | 6.546616 | 8.882233 | 3.110692 | 0.010363 | 63.773243 | 7.814055 | 22.584071 | 0 | 0 | 2.995315 | 0.010087 | 0.099001 | 0.002504 | 0.184964 | 0 | 0.001065 | 0.285081 | 0.132952 | 0 | 2.177726 | 1.93764 | 19.01804 | 0.48102 | 35.5316 | 0 | 0.2045 | 54.7641 | 25.5401
环氧-配比方案-25.9.16-45 | 环氧-配比方案 | 环氧-配比方案 | 无标签 | 0.746259 | 0.103126 | 0.085388 | 0.021089 | 0.044138 | 0.13819 | 9.843511 | 1.93764 | 19.07318 | 17 | 1.504543 | 0.14912 | 0.103126 | 0.248224 | 0.098898 | 0.250018 | 0 | 0.150615 | 49.267504 | 1.10624 | 6837.373346 | 223.679733 | 3.56846 | 66.372758 | 0 | 1.504543 | 38.378141 | 260.803762 | 113.602595 | 17.966749 | 6.546175 | 8.878611 | 3.109643 | 0.010265 | 63.784869 | 7.825295 | 22.606967 | 0 | 0 | 2.966928 | 0.009991 | 0.098347 | 0.002509 | 0.186054 | 0 | 0.001054 | 0.284749 | 0.132166 | 0 | 2.157087 | 1.93764 | 19.07318 | 0.486534 | 36.083 | 0 | 0.2045 | 55.2236 | 25.632
环氧-配比方案-25.9.16-46 | 环氧-配比方案 | 环氧-配比方案 | 无标签 | 0.747224 | 0.102734 | 0.085064 | 0.021009 | 0.04397 | 0.137487 | 9.854968 | 1.93764 | 19.09538 | 17 | 1.502625 | 0.148553 | 0.102734 | 0.24728 | 0.098522 | 0.252869 | 0 | 0.150043 | 49.270288 | 1.106026 | 6868.400703 | 222.829493 | 3.573902 | 66.310523 | 0 | 1.502625 | 38.403312 | 260.762695 | 113.550889 | 17.966115 | 6.545999 | 8.877172 | 3.109227 | 0.010226 | 63.789488 | 7.82976 | 22.616063 | 0 | 0 | 2.95565 | 0.009953 | 0.098087 | 0.002511 | 0.186487 | 0 | 0.00105 | 0.284617 | 0.131854 | 0 | 2.148888 | 1.93764 | 19.09538 | 0.488754 | 36.305 | 0 | 0.2045 | 55.4086 | 25.669
环氧-配比方案-25.9.18-47 | 环氧-配比方案 | 环氧-配比方案 | 无标签 | 0.744677 | 0.105921 | 0.082936 | 0.021131 | 0.045334 | 0.142237 | 9.383704 | 1.93764 | 18.18224 | 16 | 1.523514 | 0.153162 | 0.105921 | 0.254952 | 0.101578 | 0.234986 | 0 | 0.149402 | 49.459492 | 1.108506 | 6693.412414 | 229.742612 | 3.55349 | 67.060163 | 0 | 1.523514 | 38.760036 | 261.446669 | 114.135473 | 17.980007 | 6.554364 | 8.871025 | 3.112139 | 0.01021 | 63.770999 | 7.779155 | 22.532571 | 0 | 0 | 3.047347 | 0.010262 | 0.096294 | 0.00251 | 0.184449 | 0 | 0.001057 | 0.286909 | 0.130553 | 0 | 2.215556 | 1.93764 | 18.18224 | 0.47388 | 34.8276 | 0 | 0.1995 | 54.1741 | 24.6511
环氧-配比方案-25.9.18-48 | 环氧-配比方案 | 环氧-配比方案 | 无标签 | 0.747139 | 0.1049 | 0.082137 | 0.020928 | 0.044897 | 0.140402 | 9.412161 | 1.93764 | 18.23738 | 16 | 1.518468 | 0.151685 | 0.1049 | 0.252494 | 0.100599 | 0.242361 | 0 | 0.147961 | 49.464702 | 1.107942 | 6773.490396 | 227.527825 | 3.567435 | 66.895698 | 0 | 1.518468 | 38.820191 | 261.336319 | 113.999203 | 17.978272 | 6.55384 | 8.867449 | 3.111057 | 0.010111 | 63.782847 | 7.790924 | 22.556357 | 0 | 0 | 3.017969 | 0.010163 | 0.095655 | 0.002514 | 0.185563 | 0 | 0.001046 | 0.286553 | 0.129777 | 0 | 2.194197 | 1.93764 | 18.23738 | 0.479394 | 35.379 | 0 | 0.1995 | 54.6336 | 24.743
环氧-配比方案-25.9.18-49 | 环氧-配比方案 | 环氧-配比方案 | 无标签 | 0.744677 | 0.105921 | 0.082936 | 0.021131 | 0.045334 | 0.142237 | 9.383704 | 1.93764 | 18.18224 | 16 | 1.523514 | 0.153162 | 0.105921 | 0.254952 | 0.101578 | 0.234986 | 0 | 0.149402 | 49.459492 | 1.108506 | 6693.412414 | 229.742612 | 3.55349 | 67.060163 | 0 | 1.523514 | 38.760036 | 261.446669 | 114.135473 | 17.980007 | 6.554364 | 8.871025 | 3.112139 | 0.01021 | 63.770999 | 7.779155 | 22.532571 | 0 | 0 | 3.047347 | 0.010262 | 0.096294 | 0.00251 | 0.184449 | 0 | 0.001057 | 0.286909 | 0.130553 | 0 | 2.215556 | 1.93764 | 18.18224 | 0.47388 | 34.8276 | 0 | 0.1995 | 54.1741 | 24.6511
环氧-配比方案-25.9.18-50 | 环氧-配比方案 | 环氧-配比方案 | 无标签 | 0.747139 | 0.1049 | 0.082137 | 0.020928 | 0.044897 | 0.140402 | 9.412161 | 1.93764 | 18.23738 | 16 | 1.518468 | 0.151685 | 0.1049 | 0.252494 | 0.100599 | 0.242361 | 0 | 0.147961 | 49.464702 | 1.107942 | 6773.490396 | 227.527825 | 3.567435 | 66.895698 | 0 | 1.518468 | 38.820191 | 261.336319 | 113.999203 | 17.978272 | 6.55384 | 8.867449 | 3.111057 | 0.010111 | 63.782847 | 7.790924 | 22.556357 | 0 | 0 | 3.017969 | 0.010163 | 0.095655 | 0.002514 | 0.185563 | 0 | 0.001046 | 0.286553 | 0.129777 | 0 | 2.194197 | 1.93764 | 18.23738 | 0.479394 | 35.379 | 0 | 0.1995 | 54.6336 | 24.743
环氧-配比方案-25.9.19-1-51 | 环氧-配比方案 | 环氧-配比方案 | 无标签 | 0.737882 | 0.104954 | 0.090256 | 0.021988 | 0.04492 | 0.142237 | 9.384323 | 1.93764 | 18.18344 | 17 | 1.509611 | 0.151764 | 0.104954 | 0.252625 | 0.100651 | 0.232841 | 0 | 0.157164 | 49.029126 | 1.107221 | 6664.883778 | 227.646031 | 3.523161 | 66.458682 | 0 | 1.509611 | 37.865176 | 260.50228 | 113.538054 | 17.960807 | 6.546074 | 8.877614 | 3.114346 | 0.012862 | 63.690957 | 7.788197 | 22.657571 | 0 | 0 | 3.019537 | 0.010168 | 0.095422 | 0.002488 | 0.189218 | 0 | 0.001047 | 0.28429 | 0.135815 | 0 | 2.195337 | 1.93764 | 18.18344 | 0.47408 | 36.05724 | 0 | 0.1995 | 54.1741 | 25.88074
环氧-配比方案-25.9.19-1-52 | 环氧-配比方案 | 环氧-配比方案 | 无标签 | 0.746356 | 0.10479 | 0.082051 | 0.021953 | 0.04485 | 0.140402 | 9.41278 | 1.93764 | 18.23858 | 17 | 1.516876 | 0.151526 | 0.10479 | 0.252229 | 0.100494 | 0.242107 | 0 | 0.148854 | 49.433826 | 1.107776 | 6797.829444 | 227.289398 | 3.565792 | 66.836077 | 0 | 1.516876 | 38.884301 | 261.32444 | 113.984533 | 17.978295 | 6.553259 | 8.86654 | 3.110941 | 0.010101 | 63.773643 | 7.790095 | 22.572541 | 0 | 0 | 3.014807 | 0.010152 | 0.095561 | 0.002513 | 0.185683 | 0 | 0.001045 | 0.286253 | 0.129955 | 0 | 2.191898 | 1.93764 | 18.23858 | 0.479594 | 35.439 | 0 | 0.1995 | 54.6336 | 24.803
环氧-配比方案-25.9.19-1-53 | 环氧-配比方案 | 环氧-配比方案 | 无标签 | 0.74389 | 0.105809 | 0.082848 | 0.022167 | 0.045286 | 0.142237 | 9.384323 | 1.93764 | 18.18344 | 17 | 1.521902 | 0.153 | 0.105809 | 0.254682 | 0.101471 | 0.234737 | 0 | 0.150302 | 49.428321 | 1.108338 | 6718.07286 | 229.499524 | 3.551846 | 66.999788 | 0 | 1.521902 | 38.824833 | 261.434557 | 114.120516 | 17.980029 | 6.553777 | 8.870104 | 3.11202 | 0.010199 | 63.761718 | 7.77833 | 22.548937 | 0 | 0 | 3.044122 | 0.010251 | 0.096198 | 0.002508 | 0.184571 | 0 | 0.001055 | 0.286605 | 0.130733 | 0 | 2.213211 | 1.93764 | 18.18344 | 0.47408 | 34.8876 | 0 | 0.1995 | 54.1741 | 24.7111
环氧-配比方案-25.9.19-1-54 | 环氧-配比方案 | 环氧-配比方案 | 无标签 | 0.746356 | 0.10479 | 0.082051 | 0.021953 | 0.04485 | 0.140402 | 9.41278 | 1.93764 | 18.23858 | 17 | 1.516876 | 0.151526 | 0.10479 | 0.252229 | 0.100494 | 0.242107 | 0 | 0.148854 | 49.433826 | 1.107776 | 6797.829444 | 227.289398 | 3.565792 | 66.836077 | 0 | 1.516876 | 38.884301 | 261.32444 | 113.984533 | 17.978295 | 6.553259 | 8.86654 | 3.110941 | 0.010101 | 63.773643 | 7.790095 | 22.572541 | 0 | 0 | 3.014807 | 0.010152 | 0.095561 | 0.002513 | 0.185683 | 0 | 0.001045 | 0.286253 | 0.129955 | 0 | 2.191898 | 1.93764 | 18.23858 | 0.479594 | 35.439 | 0 | 0.1995 | 54.6336 | 24.803
环氧-配比方案-25.9.30-55 | 环氧-配比方案 | 环氧-配比方案 | 无标签 | 0.770372 | 0.107832 | 0.085295 | 0.021728 | 0.014773 | 0.139974 | 9.419407 | 1.93764 | 18.25142 | 16 | 1.56326 | 0.155925 | 0.107832 | 0.259551 | 0.103411 | 0.251485 | 0 | 0.121796 | 49.866112 | 1.085947 | 6992.555744 | 233.887229 | 3.679977 | 68.891597 | 0 | 1.56326 | 39.9463 | 260.005284 | 112.782277 | 17.943637 | 6.507392 | 8.925801 | 3.114507 | 0.010687 | 65.152259 | 7.976784 | 22.026861 | 0 | 0 | 3.102322 | 0.010447 | 0.098404 | 0.002592 | 0.189015 | 0 | 0.001086 | 0.288917 | 0.131061 | 0 | 1.135292 | 1.93764 | 18.25142 | 0.480822 | 35.0574 | 0 | 0.2015 | 53.5866 | 24.3084
环氧-配比方案-25.9.30-56 | 环氧-配比方案 | 环氧-配比方案 | 无标签 | 0.770372 | 0.107832 | 0.085295 | 0.021728 | 0.014773 | 0.139974 | 9.419407 | 1.93764 | 18.25142 | 16 | 1.56326 | 0.155925 | 0.107832 | 0.259551 | 0.103411 | 0.251485 | 0 | 0.121796 | 49.866112 | 1.085947 | 6992.555744 | 233.887229 | 3.679977 | 68.891597 | 0 | 1.56326 | 39.9463 | 260.005284 | 112.782277 | 17.943637 | 6.507392 | 8.925801 | 3.114507 | 0.010687 | 65.152259 | 7.976784 | 22.026861 | 0 | 0 | 3.102322 | 0.010447 | 0.098404 | 0.002592 | 0.189015 | 0 | 0.001086 | 0.288917 | 0.131061 | 0 | 1.135292 | 1.93764 | 18.25142 | 0.480822 | 35.0574 | 0 | 0.2015 | 53.5866 | 24.3084
环氧-配比方案-25.9.30-57 | 环氧-配比方案 | 环氧-配比方案 | 无标签 | 0.770372 | 0.107832 | 0.085295 | 0.021728 | 0.014773 | 0.139974 | 9.419407 | 0.937326 | 8.829054 | 16 | 1.56326 | 0.155925 | 0.107832 | 0.259551 | 0.103411 | 0.251485 | 0 | 0.121796 | 49.866112 | 1.085947 | 6992.555744 | 233.887229 | 3.679977 | 68.891597 | 0 | 1.56326 | 39.9463 | 260.005284 | 112.782277 | 17.943637 | 6.507392 | 8.925801 | 3.114507 | 0.010687 | 65.152259 | 7.976784 | 22.026861 | 0 | 0 | 3.102322 | 0.010447 | 0.098404 | 0.002592 | 0.189015 | 0 | 0.001086 | 0.288917 | 0.131061 | 0 | 1.135292 | 0.937326 | 8.829054 | 0.232596 | 16.958882 | 0 | 0.097475 | 25.92231 | 11.759094
环氧-配比方案-25.9.30-58 | 环氧-配比方案 | 环氧-配比方案 | 无标签 | 0.770372 | 0.107832 | 0.085295 | 0.021728 | 0.014773 | 0.139974 | 9.419407 | 9.373259 | 88.290538 | 16 | 1.56326 | 0.155925 | 0.107832 | 0.259551 | 0.103411 | 0.251485 | 0 | 0.121796 | 49.866112 | 1.085947 | 6992.555744 | 233.887229 | 3.679977 | 68.891597 | 0 | 1.56326 | 39.9463 | 260.005284 | 112.782277 | 17.943637 | 6.507392 | 8.925801 | 3.114507 | 0.010687 | 65.152259 | 7.976784 | 22.026861 | 0 | 0 | 3.102322 | 0.010447 | 0.098404 | 0.002592 | 0.189015 | 0 | 0.001086 | 0.288917 | 0.131061 | 0 | 1.135292 | 9.373259 | 88.290538 | 2.325958 | 169.588816 | 0 | 0.974748 | 259.223104 | 117.590944
环氧-配比方案-25.11.18-59 | 环氧-配比方案 | 环氧-配比方案 | 无标签 | 0.580885 | 0.089987 | 0.132911 | 0.018132 | 0.178085 | 0.154914 | 7.083732 | 4.11648 | 29.16004 | 17 | 1.346315 | 0.27644 | 0.089987 | 0.174035 | 0.086298 | 0.044112 | 0 | 0.329128 | 56.127076 | 1.140275 | 3437.377901 | 414.660704 | 1.974858 | 51.770497 | 0 | 1.346315 | 29.51002 | 259.632403 | 114.357357 | 18.072306 | 6.603202 | 8.849263 | 3.10785 | 0.01324 | 63.229143 | 7.418206 | 21.185715 | 0 | 0 | 2.58893 | 0.018522 | 0.131201 | 0.0016 | 0.11115 | 0 | 0.000907 | 0.292225 | 0.191414 | 0 | 17.523047 | 4.11648 | 29.16004 | 0.355522 | 24.7036 | 0 | 0.2015 | 64.9482 | 42.5426
环氧-配比方案-25.11.18-60 | 环氧-配比方案 | 环氧-配比方案 | 无标签 | 0.584326 | 0.089248 | 0.13182 | 0.017984 | 0.176622 | 0.152737 | 4.760322 | 6.05412 | 28.81956 | 17 | 1.351683 | 0.403224 | 0.089248 | 0.051764 | 0.085589 | 0.043749 | 0 | 0.326426 | 56.158876 | 1.13091 | 3201.491285 | 604.835471 | 1.056432 | 48.611743 | 0 | 1.351683 | 32.951529 | 253.511205 | 108.197364 | 18.110428 | 6.503217 | 8.811784 | 3.095701 | 0.013131 | 63.897159 | 7.29393 | 20.57998 | 0 | 0 | 2.567672 | 0.027016 | 0.128605 | 0.001111 | 0.069233 | 0 | 0.000899 | 0.302613 | 0.204449 | 0 | 17.379168 | 6.05412 | 28.81956 | 0.249042 | 15.5148 | 0 | 0.2015 | 67.8138 | 45.8158
环氧-配比方案-25.11.18-61 | 环氧-配比方案 | 环氧-配比方案 | 无标签 | 0.433442 | 0.121644 | 0.179668 | 0.024511 | 0.240734 | 0.280647 | 12.639992 | 2.17884 | 27.54052 | 15 | 1.116353 | 0.197793 | 0.121644 | 0.059362 | 0.116657 | 0.05963 | 0 | 0.444913 | 54.764602 | 1.166756 | 3907.860571 | 296.690063 | 1.174474 | 53.272836 | 0 | 1.116353 | 21.246366 | 254.226161 | 110.61333 | 18.044973 | 6.604328 | 8.849003 | 3.093021 | 0.017898 | 61.374883 | 7.389432 | 20.371562 | 0 | 0 | 3.499702 | 0.013252 | 0.167507 | 0.001107 | 0.086929 | 0 | 0.001226 | 0.275418 | 0.221814 | 0 | 23.687564 | 2.17884 | 27.54052 | 0.182002 | 14.2924 | 0 | 0.2015 | 45.2826 | 36.4694
环氧-配比方案-25.11.18-62 | 环氧-配比方案 | 环氧-配比方案 | 无标签 | 0.42944 | 0.119715 | 0.100141 | 0.107983 | 0.242721 | 0.278769 | 29.846159 | 0.65392 | 19.517 | 15 | 0.941938 | 0.058421 | 0.119715 | 0.035076 | 0.114806 | 0.221137 | 0 | 0.450845 | 60.912697 | 1.173493 | 6292.597364 | 87.631087 | 2.132536 | 57.735957 | 0 | 0.941938 | 25.503041 | 263.942741 | 117.123378 | 18.094689 | 6.697798 | 8.503538 | 3.060665 | 0.007818 | 61.083836 | 7.489321 | 20.578521 | 0 | 0 | 3.444189 | 0.003914 | 0.116823 | 0.001575 | 0.129641 | 0 | 0.005399 | 0.272565 | 0.14814 | 0 | 23.39474 | 0.65392 | 19.517 | 0.263192 | 21.6584 | 0 | 0.902 | 45.5358 | 24.7489
环氧-配比方案-25.11.24-63 | 环氧-配比方案 | 环氧-配比方案 | 无标签 | 0.532313 | 0.10004 | 0.147759 | 0.021909 | 0.197979 | 0.187935 | 10.053004 | 2.84884 | 28.6394 | 17 | 1.269808 | 0.212685 | 0.10004 | 0.17467 | 0.095938 | 0.04902 | 0 | 0.367647 | 55.764642 | 1.151224 | 3656.347479 | 319.027611 | 2.006353 | 53.182273 | 0 | 1.269808 | 25.842437 | 259.855642 | 115.108443 | 18.05112 | 6.632843 | 8.859074 | 3.106673 | 0.014719 | 62.444678 | 7.44958 | 21.119348 | 0 | 0 | 2.878151 | 0.01425 | 0.143254 | 0.001595 | 0.116383 | 0 | 0.001095 | 0.283611 | 0.19689 | 0 | 19.480628 | 2.84884 | 28.6394 | 0.31884 | 23.2672 | 0 | 0.219 | 56.6996 | 39.3622
环氧-配比方案-25.11.24-64 | 环氧-配比方案 | 环氧-配比方案 | 无标签 | 0.532313 | 0.10004 | 0.147759 | 0.021909 | 0.197979 | 0.187935 | 10.053004 | 2.84884 | 28.6394 | 17 | 1.269808 | 0.212685 | 0.10004 | 0.17467 | 0.095938 | 0.04902 | 0 | 0.367647 | 55.764642 | 1.151224 | 3656.347479 | 319.027611 | 2.006353 | 53.182273 | 0 | 1.269808 | 25.842437 | 259.855642 | 115.108443 | 18.05112 | 6.632843 | 8.859074 | 3.106673 | 0.014719 | 62.444678 | 7.44958 | 21.119348 | 0 | 0 | 2.878151 | 0.01425 | 0.143254 | 0.001595 | 0.116383 | 0 | 0.001095 | 0.283611 | 0.19689 | 0 | 19.480628 | 2.84884 | 28.6394 | 0.31884 | 23.2672 | 0 | 0.219 | 56.6996 | 39.3622
环氧-配比方案-25.11.24-65 | 环氧-配比方案 | 环氧-配比方案 | 无标签 | 0.560341 | 0.052654 | 0.155539 | 0.023062 | 0.208404 | 0.093967 | 9.431699 | 2.84884 | 26.8694 | 17 | 1.15238 | 0.223884 | 0.052654 | 0.183867 | 0.10099 | 0.051601 | 0 | 0.387005 | 55.541634 | 1.154975 | 3796.214132 | 335.825611 | 2.059341 | 40.186394 | 0 | 1.15238 | 23.306761 | 257.741891 | 114.850885 | 17.974832 | 6.613511 | 8.799 | 3.085963 | 0.015494 | 61.836247 | 7.525906 | 21.283593 | 0 | 0 | 3.029697 | 0.015 | 0.141477 | 0.001574 | 0.121984 | 0 | 0.001153 | 0.265899 | 0.204624 | 0 | 20.506356 | 2.84884 | 26.8694 | 0.29884 | 23.1672 | 0 | 0.219 | 50.4996 | 38.8622
环氧-配比方案-25.11.24-66 | 环氧-配比方案 | 环氧-配比方案 | 无标签 | 0.532313 | 0.10004 | 0.147759 | 0.021909 | 0.197979 | 0.187935 | 10.053004 | 2.84884 | 28.6394 | 17 | 1.269808 | 0.212685 | 0.10004 | 0.17467 | 0.095938 | 0.04902 | 0 | 0.367647 | 55.764642 | 1.151224 | 3656.347479 | 319.027611 | 2.006353 | 53.182273 | 0 | 1.269808 | 25.842437 | 259.855642 | 115.108443 | 18.05112 | 6.632843 | 8.859074 | 3.106673 | 0.014719 | 62.444678 | 7.44958 | 21.119348 | 0 | 0 | 2.878151 | 0.01425 | 0.143254 | 0.001595 | 0.116383 | 0 | 0.001095 | 0.283611 | 0.19689 | 0 | 19.480628 | 2.84884 | 28.6394 | 0.31884 | 23.2672 | 0 | 0.219 | 56.6996 | 39.3622
环氧-配比方案-25.11.24-67 | 环氧-配比方案 | 环氧-配比方案 | 无标签 | 0.537692 | 0.101051 | 0.149252 | 0.02213 | 0.189875 | 0.187935 | 10.053004 | 2.84884 | 28.6394 | 16 | 1.282639 | 0.214834 | 0.101051 | 0.176435 | 0.096908 | 0.049515 | 0 | 0.361257 | 55.317639 | 1.122437 | 3691.274192 | 322.251415 | 2.026627 | 53.719685 | 0 | 1.282639 | 26.103577 | 257.428961 | 113.240097 | 18.031427 | 6.598818 | 8.867755 | 3.107751 | 0.014868 | 62.974636 | 7.524859 | 21.130659 | 0 | 0 | 2.907235 | 0.014394 | 0.144702 | 0.001611 | 0.117559 | 0 | 0.001107 | 0.281425 | 0.198879 | 0 | 18.666973 | 2.84884 | 28.6394 | 0.31884 | 23.2672 | 0 | 0.219 | 55.6996 | 39.3622
环氧-配比方案-25.11.24-68 | 环氧-配比方案 | 环氧-配比方案 | 无标签 | 0.475547 | 0.06435 | 0.19009 | 0.028185 | 0.241828 | 0.135318 | 39.084299 | 0.67 | 26.18648 | 15 | 0.989833 | 0.06435 | 0.06435 | 0.22471 | 0.123423 | 0.063063 | 0 | 0.460103 | 54.036468 | 1.144512 | 4385.797864 | 96.525097 | 2.412162 | 41.788932 | 0 | 0.989833 | 14.672458 | 256.244144 | 115.575804 | 17.880721 | 6.656461 | 8.83 | 3.084131 | 0.018936 | 60.585714 | 7.732819 | 21.359459 | 0 | 0 | 3.702703 | 0.004311 | 0.16851 | 0.001714 | 0.146988 | 0 | 0.001409 | 0.239009 | 0.216596 | 0 | 23.774564 | 0.67 | 26.18648 | 0.26632 | 22.842 | 0 | 0.219 | 37.142 | 33.659
环氧-配比方案-25.11.24-1-69 | 环氧-配比方案 | 环氧-配比方案 | 无标签 | 0.691749 | 0.09657 | 0.142634 | 0.027716 | 0.041332 | 0.139602 | 10.438045 | 2.84884 | 29.73632 | 19 | 1.403662 | 0.205307 | 0.09657 | 0.168611 | 0.09261 | 0.22522 | 0 | 0.211681 | 45.796176 | 1.088415 | 6163.500406 | 307.961218 | 2.817811 | 60.164941 | 0 | 1.403662 | 32.504925 | 250.701773 | 106.185202 | 17.864832 | 6.416795 | 9.084518 | 3.102972 | 0.018337 | 63.400272 | 7.943864 | 22.771313 | 0 | 0 | 2.778314 | 0.013756 | 0.143582 | 0.002068 | 0.1504 | 0 | 0.000973 | 0.270167 | 0.183808 | 0 | 2.019957 | 2.84884 | 29.73632 | 0.428322 | 31.1484 | 0 | 0.2015 | 55.9526 | 38.0674
环氧-配比方案-25.11.24-1-70 | 环氧-配比方案 | 环氧-配比方案 | 无标签 | 0.697508 | 0.097374 | 0.143821 | 0.019621 | 0.041676 | 0.139602 | 10.438045 | 2.84884 | 29.73632 | 18 | 1.415348 | 0.207017 | 0.097374 | 0.170015 | 0.093382 | 0.227095 | 0 | 0.205118 | 46.152474 | 1.089151 | 6214.314868 | 310.525137 | 2.841271 | 60.665842 | 0 | 1.415348 | 33.191817 | 251.956435 | 107.069243 | 17.863707 | 6.403615 | 9.076896 | 3.10383 | 0.014327 | 63.928109 | 8.01 | 22.544622 | 0 | 0 | 2.801445 | 0.01387 | 0.144777 | 0.002085 | 0.151652 | 0 | 0.000981 | 0.272416 | 0.185338 | 0 | 2.036774 | 2.84884 | 29.73632 | 0.428322 | 31.1484 | 0 | 0.2015 | 55.9526 | 38.0674
环氧-配比方案-25.11.24-2-71 | 环氧-配比方案 | 环氧-配比方案 | 无标签 | 0.513867 | 0.09657 | 0.142634 | 0.027716 | 0.219214 | 0.187928 | 10.050098 | 2.84884 | 28.63112 | 19 | 1.22578 | 0.205307 | 0.09657 | 0.168611 | 0.09261 | 0.047339 | 0 | 0.389563 | 54.690258 | 1.168461 | 3530.852074 | 307.961218 | 1.928403 | 51.270859 | 0 | 1.22578 | 24.500251 | 259.595855 | 115.079284 | 18.07829 | 6.683618 | 8.817695 | 3.102972 | 0.018337 | 60.732048 | 7.232337 | 21.881905 | 0 | 0 | 2.778314 | 0.013756 | 0.138245 | 0.001535 | 0.114823 | 0 | 0.000973 | 0.279061 | 0.192702 | 0 | 19.808122 | 2.84884 | 28.63112 | 0.317802 | 23.7804 | 0 | 0.2015 | 57.7946 | 39.9094
环氧-配比方案-25.11.24-2-72 | 环氧-配比方案 | 环氧-配比方案 | 无标签 | 0.518146 | 0.097374 | 0.143821 | 0.019621 | 0.221039 | 0.187928 | 10.050098 | 2.84884 | 28.63112 | 18 | 1.235985 | 0.207017 | 0.097374 | 0.170015 | 0.093382 | 0.047733 | 0 | 0.384481 | 55.120603 | 1.169864 | 3559.748522 | 310.525137 | 1.944458 | 51.697713 | 0 | 1.235985 | 25.1205 | 260.924564 | 116.037372 | 18.078942 | 6.672658 | 8.807852 | 3.10383 | 0.014327 | 61.23767 | 7.29255 | 21.647809 | 0 | 0 | 2.801445 | 0.01387 | 0.139396 | 0.001547 | 0.115779 | 0 | 0.000981 | 0.281384 | 0.194307 | 0 | 19.973033 | 2.84884 | 28.63112 | 0.317802 | 23.7804 | 0 | 0.2015 | 57.7946 | 39.9094
环氧-配比方案-25.11.25-73 | 环氧-配比方案 | 环氧-配比方案 | 无标签 | 0.50393 | 0.142059 | 0.139881 | 0.020741 | 0.19339 | 0.281902 | 10.712922 | 2.84884 | 30.5194 | 18 | 1.391514 | 0.201345 | 0.142059 | 0.165357 | 0.090823 | 0.046406 | 0 | 0.354011 | 56.529501 | 1.17466 | 3514.674628 | 302.017236 | 1.946728 | 65.499574 | 0 | 1.391514 | 28.158064 | 263.890236 | 116.968842 | 18.134861 | 6.677327 | 8.911478 | 3.124661 | 0.013934 | 62.433658 | 7.329482 | 21 | 0 | 0 | 2.72469 | 0.01349 | 0.144518 | 0.001605 | 0.1103 | 0 | 0.001037 | 0.302252 | 0.188759 | 0 | 19.338953 | 2.84884 | 30.5194 | 0.33884 | 23.2932 | 0 | 0.219 | 63.8296 | 39.8622
环氧-配比方案-25.11.25-74 | 环氧-配比方案 | 环氧-配比方案 | 无标签 | 0.50393 | 0.142059 | 0.139881 | 0.020741 | 0.19339 | 0.281902 | 10.712922 | 2.84884 | 30.5194 | 18 | 1.391514 | 0.201345 | 0.142059 | 0.165357 | 0.090823 | 0.046406 | 0 | 0.354011 | 56.529501 | 1.17466 | 3514.674628 | 302.017236 | 1.946728 | 65.499574 | 0 | 1.391514 | 28.158064 | 263.890236 | 116.968842 | 18.134861 | 6.677327 | 8.911478 | 3.124661 | 0.013934 | 62.433658 | 7.329482 | 21 | 0 | 0 | 2.72469 | 0.01349 | 0.144518 | 0.001605 | 0.1103 | 0 | 0.001037 | 0.302252 | 0.188759 | 0 | 19.338953 | 2.84884 | 30.5194 | 0.33884 | 23.2932 | 0 | 0.219 | 63.8296 | 39.8622
环氧-配比方案-25.11.25-75 | 环氧-配比方案 | 环氧-配比方案 | 无标签 | 0.556648 | 0.052307 | 0.154514 | 0.02291 | 0.213621 | 0.093967 | 9.431699 | 2.84884 | 26.8694 | 17 | 1.144785 | 0.222408 | 0.052307 | 0.182655 | 0.100324 | 0.051261 | 0 | 0.391045 | 56.16644 | 1.184563 | 3772.512752 | 333.612303 | 2.045768 | 39.92154 | 0 | 1.144785 | 23.153154 | 260.112669 | 116.651742 | 17.992049 | 6.643572 | 8.797604 | 3.085396 | 0.015392 | 61.223664 | 7.468564 | 21.31384 | 0 | 0 | 3.009729 | 0.014901 | 0.140545 | 0.001563 | 0.120793 | 0 | 0.001146 | 0.267442 | 0.203275 | 0 | 21.362067 | 2.84884 | 26.8694 | 0.29884 | 23.0932 | 0 | 0.219 | 51.1296 | 38.8622
环氧-配比方案-25.11.25-76 | 环氧-配比方案 | 环氧-配比方案 | 无标签 | 0.528979 | 0.099413 | 0.146834 | 0.021772 | 0.203002 | 0.187935 | 10.053004 | 2.84884 | 28.6394 | 17 | 1.261855 | 0.211353 | 0.099413 | 0.173576 | 0.095338 | 0.048713 | 0 | 0.371608 | 56.356994 | 1.179366 | 3634.700209 | 317.029526 | 1.993787 | 52.84919 | 0 | 1.261855 | 25.680585 | 262.095338 | 116.818173 | 18.067005 | 6.661288 | 8.857372 | 3.106005 | 0.014627 | 61.858733 | 7.395566 | 21.14912 | 0 | 0 | 2.860125 | 0.014161 | 0.142357 | 0.001585 | 0.115286 | 0 | 0.001089 | 0.284967 | 0.195657 | 0 | 20.300229 | 2.84884 | 28.6394 | 0.31884 | 23.1932 | 0 | 0.219 | 57.3296 | 39.3622
环氧-配比方案-25.11.25-77 | 环氧-配比方案 | 环氧-配比方案 | 无标签 | 0.53971 | 0.10143 | 0.149812 | 0.022213 | 0.186834 | 0.187935 | 10.053004 | 2.84884 | 28.6394 | 15 | 1.287453 | 0.215641 | 0.10143 | 0.177097 | 0.097272 | 0.049701 | 0 | 0.35886 | 55.47165 | 1.122146 | 3704.376651 | 323.460797 | 2.034233 | 53.92129 | 0 | 1.287453 | 26.201542 | 257.269196 | 113.10214 | 18.027792 | 6.593559 | 8.874764 | 3.108155 | 0.014923 | 62.910741 | 7.545593 | 21.172431 | 0 | 0 | 2.918146 | 0.014448 | 0.145245 | 0.001617 | 0.117625 | 0 | 0.001111 | 0.280605 | 0.199626 | 0 | 18.683436 | 2.84884 | 28.6394 | 0.31884 | 23.1932 | 0 | 0.219 | 55.3296 | 39.3622
环氧-配比方案-25.11.25-78 | 环氧-配比方案 | 环氧-配比方案 | 无标签 | 0.477822 | 0.064658 | 0.191 | 0.02832 | 0.2382 | 0.135318 | 39.084299 | 0.67 | 26.18648 | 14 | 0.994569 | 0.064658 | 0.064658 | 0.225786 | 0.124014 | 0.063365 | 0 | 0.45752 | 54.226691 | 1.144247 | 4405.825605 | 96.986939 | 2.423704 | 41.988879 | 0 | 0.994569 | 14.742661 | 256.034786 | 115.411095 | 17.875365 | 6.650032 | 8.838756 | 3.084534 | 0.019026 | 60.492823 | 7.760248 | 21.413811 | 0 | 0 | 3.720419 | 0.004332 | 0.169316 | 0.001722 | 0.147213 | 0 | 0.001416 | 0.23776 | 0.217632 | 0 | 23.819992 | 0.67 | 26.18648 | 0.26632 | 22.768 | 0 | 0.219 | 36.772 | 33.659
环氧-配比方案-25.11.26-79 | 环氧-配比方案 | 环氧-配比方案 | 无标签 | 0.719255 | 0.10041 | 0.148305 | 0.02199 | 0.010041 | 0.139602 | 10.440994 | 2.84884 | 29.74472 | 16 | 1.459475 | 0.213471 | 0.10041 | 0.175315 | 0.096293 | 0.234175 | 0 | 0.180336 | 46.670917 | 1.067812 | 6406.744457 | 320.206442 | 2.93864 | 62.62752 | 0 | 1.459475 | 34.261788 | 250.458571 | 105.730782 | 17.825645 | 6.350329 | 9.143405 | 3.107067 | 0.014773 | 65.153828 | 8.209675 | 22.085509 | 0 | 0 | 2.888786 | 0.014303 | 0.149333 | 0.002156 | 0.153438 | 0 | 0.001099 | 0.273559 | 0.188371 | 0 | 1.004097 | 2.84884 | 29.74472 | 0.429372 | 30.5624 | 0 | 0.219 | 54.4886 | 37.5204
环氧-配比方案-25.11.26-80 | 环氧-配比方案 | 环氧-配比方案 | 无标签 | 0.719255 | 0.10041 | 0.148305 | 0.02199 | 0.010041 | 0.139602 | 10.440994 | 2.84884 | 29.74472 | 16 | 1.459475 | 0.213471 | 0.10041 | 0.175315 | 0.096293 | 0.234175 | 0 | 0.180336 | 46.670917 | 1.067812 | 6406.744457 | 320.206442 | 2.93864 | 62.62752 | 0 | 1.459475 | 34.261788 | 250.458571 | 105.730782 | 17.825645 | 6.350329 | 9.143405 | 3.107067 | 0.014773 | 65.153828 | 8.209675 | 22.085509 | 0 | 0 | 2.888786 | 0.014303 | 0.149333 | 0.002156 | 0.153438 | 0 | 0.001099 | 0.273559 | 0.188371 | 0 | 1.004097 | 2.84884 | 29.74472 | 0.429372 | 30.5624 | 0 | 0.219 | 54.4886 | 37.5204
环氧-配比方案-25.11.26-1-81 | 环氧-配比方案 | 环氧-配比方案 | 无标签 | 0.552514 | 0.099177 | 0.12169 | 0.030348 | 0.196271 | 0.179501 | 7.80775 | 2.60764 | 20.3598 | 19 | 1.30844 | 0.192998 | 0.099177 | 0.191015 | 0.119905 | 0.048597 | 0 | 0.348309 | 55.929223 | 1.157368 | 4155.709551 | 289.497173 | 2.135327 | 54.657344 | 0 | 1.30844 | 27.773579 | 259.468115 | 115.057423 | 18.072597 | 6.693633 | 8.680879 | 3.107537 | 0.023865 | 61.519092 | 7.2048 | 21.135476 | 0 | 0 | 3.597144 | 0.012931 | 0.100961 | 0.001677 | 0.140787 | 0 | 0.001086 | 0.283703 | 0.170417 | 0 | 19.312542 | 2.60764 | 20.3598 | 0.33824 | 28.3912 | 0 | 0.219 | 57.2116 | 34.3662
环氧-配比方案-25.11.26-1-82 | 环氧-配比方案 | 环氧-配比方案 | 无标签 | 0.552514 | 0.099177 | 0.12169 | 0.030348 | 0.196271 | 0.179501 | 7.80775 | 2.60764 | 20.3598 | 19 | 1.30844 | 0.192998 | 0.099177 | 0.191015 | 0.119905 | 0.048597 | 0 | 0.348309 | 55.929223 | 1.157368 | 4155.709551 | 289.497173 | 2.135327 | 54.657344 | 0 | 1.30844 | 27.773579 | 259.468115 | 115.057423 | 18.072597 | 6.693633 | 8.680879 | 3.107537 | 0.023865 | 61.519092 | 7.2048 | 21.135476 | 0 | 0 | 3.597144 | 0.012931 | 0.100961 | 0.001677 | 0.140787 | 0 | 0.001086 | 0.283703 | 0.170417 | 0 | 19.312542 | 2.60764 | 20.3598 | 0.33824 | 28.3912 | 0 | 0.219 | 57.2116 | 34.3662
环氧-配比方案-25.11.26-1-83 | 环氧-配比方案 | 环氧-配比方案 | 无标签 | 0.550364 | 0.10247 | 0.12573 | 0.022441 | 0.198996 | 0.186185 | 10.507525 | 1.93764 | 20.3598 | 16 | 1.310893 | 0.148171 | 0.10247 | 0.228097 | 0.123886 | 0.05021 | 0 | 0.347167 | 56.475561 | 1.163371 | 4323.127308 | 222.256379 | 2.426529 | 56.523209 | 0 | 1.310893 | 26.989548 | 262.467159 | 117.796291 | 18.055846 | 6.711743 | 8.684322 | 3.112132 | 0.0202 | 61.649452 | 7.323701 | 21.076852 | 0 | 0 | 3.716569 | 0.009927 | 0.104313 | 0.001835 | 0.155329 | 0 | 0.001122 | 0.28098 | 0.169414 | 0 | 19.89958 | 1.93764 | 20.3598 | 0.35824 | 30.3172 | 0 | 0.219 | 54.8416 | 33.0662
环氧-配比方案-25.11.28-84 | 环氧-配比方案 | 环氧-配比方案 | 无标签 | 0.551803 | 0.099049 | 0.121533 | 0.030309 | 0.197306 | 0.179501 | 10.523007 | 1.93764 | 20.3898 | 17 | 1.281993 | 0.143225 | 0.099049 | 0.240293 | 0.11975 | 0.048534 | 0 | 0.349148 | 55.875594 | 1.160889 | 4234.807785 | 214.837559 | 2.504011 | 54.834588 | 0 | 1.281993 | 26.25208 | 261.996533 | 117.578645 | 18.058934 | 6.734935 | 8.693572 | 3.112351 | 0.023834 | 61.295265 | 7.247623 | 21.36876 | 0 | 0 | 3.592512 | 0.009596 | 0.10098 | 0.001873 | 0.157573 | 0 | 0.001085 | 0.278534 | 0.164749 | 0 | 19.306062 | 1.93764 | 20.3898 | 0.37824 | 31.8172 | 0 | 0.219 | 56.2416 | 33.2662
环氧-配比方案-25.11.28-1-85 | 环氧-配比方案 | 环氧-配比方案 | 无标签 | 0.581342 | 0.052176 | 0.128039 | 0.031932 | 0.206512 | 0.08975 | 7.107883 | 2.60764 | 18.5348 | 19 | 1.18105 | 0.203068 | 0.052176 | 0.200981 | 0.126161 | 0.051132 | 0 | 0.366482 | 55.716828 | 1.161405 | 4317.752207 | 304.601899 | 2.194563 | 41.334655 | 0 | 1.18105 | 25.257331 | 257.353334 | 114.799541 | 17.998122 | 6.677648 | 8.612053 | 3.08706 | 0.02511 | 60.867891 | 7.267661 | 21.299071 | 0 | 0 | 3.784827 | 0.013606 | 0.096707 | 0.00166 | 0.147611 | 0 | 0.001143 | 0.265374 | 0.176699 | 0 | 20.320188 | 2.60764 | 18.5348 | 0.31824 | 28.2912 | 0 | 0.219 | 50.8616 | 33.8662
环氧-配比方案-25.11.28-1-86 | 环氧-配比方案 | 环氧-配比方案 | 无标签 | 0.558296 | 0.055048 | 0.135088 | 0.033689 | 0.21788 | 0.0986 | 9.457278 | 1.93764 | 18.3248 | 18 | 1.135968 | 0.159199 | 0.055048 | 0.212044 | 0.133106 | 0.053947 | 0 | 0.386656 | 55.481048 | 1.168638 | 4489.377893 | 238.797754 | 2.287845 | 41.683365 | 0 | 1.135968 | 23.014533 | 257.75812 | 115.614224 | 17.981504 | 6.703941 | 8.607211 | 3.086348 | 0.026492 | 60.31014 | 7.282396 | 21.315535 | 0 | 0 | 3.993174 | 0.010666 | 0.100874 | 0.001697 | 0.155187 | 0 | 0.001206 | 0.259064 | 0.177619 | 0 | 21.438771 | 1.93764 | 18.3248 | 0.30824 | 28.1912 | 0 | 0.219 | 47.0616 | 32.2662
环氧-配比方案-25.11.28-1-87 | 环氧-配比方案 | 环氧-配比方案 | 无标签 | 0.572418 | 0.053288 | 0.130768 | 0.032612 | 0.210913 | 0.093093 | 9.565657 | 1.93764 | 18.5348 | 18 | 1.163594 | 0.154108 | 0.053288 | 0.237238 | 0.12885 | 0.052222 | 0 | 0.374294 | 55.625531 | 1.166444 | 4441.758435 | 231.162741 | 2.470479 | 42.268997 | 0 | 1.163594 | 23.557604 | 259.108707 | 116.713631 | 17.982095 | 6.713407 | 8.61977 | 3.089982 | 0.025645 | 60.49206 | 7.305339 | 21.46531 | 0 | 0 | 3.865501 | 0.010325 | 0.098768 | 0.001802 | 0.161415 | 0 | 0.001167 | 0.260373 | 0.173538 | 0 | 20.753316 | 1.93764 | 18.5348 | 0.33824 | 30.2912 | 0 | 0.219 | 48.8616 | 32.5662
环氧-配比方案-25.11.28-2-88 | 环氧-配比方案 | 环氧-配比方案 | 无标签 | 0.675167 | 0.040222 | 0.118816 | 0.017617 | 0.148178 | 0.059573 | 5.97828 | 4.78648 | 28.61492 | 15 | 1.374548 | 0.287346 | 0.040222 | 0.271257 | 0.077146 | 0.039418 | 0 | 0.284611 | 56.408575 | 1.110226 | 3429.703918 | 431.019226 | 2.677701 | 42.617649 | 0 | 1.374548 | 30.713297 | 260.294184 | 116.126941 | 17.996605 | 6.584595 | 8.825557 | 3.103459 | 0.011836 | 63.80975 | 7.603733 | 21.911431 | 0 | 0 | 2.314375 | 0.019252 | 0.115095 | 0.001972 | 0.139829 | 0 | 0.000881 | 0.281052 | 0.181463 | 0 | 14.817794 | 4.78648 | 28.61492 | 0.49036 | 34.7644 | 0 | 0.219 | 69.8752 | 45.1154
环氧-配比方案-25.11.28-2-89 | 环氧-配比方案 | 环氧-配比方案 | 无标签 | 0.568544 | 0.053425 | 0.157816 | 0.0234 | 0.196816 | 0.093967 | 9.431699 | 2.84884 | 26.8694 | 15 | 1.169249 | 0.227161 | 0.053425 | 0.186558 | 0.102468 | 0.052356 | 0 | 0.378032 | 55.229725 | 1.124398 | 3848.856651 | 340.741532 | 2.089486 | 40.774655 | 0 | 1.169249 | 23.647932 | 254.986323 | 112.733625 | 17.94914 | 6.571845 | 8.814649 | 3.087221 | 0.015721 | 62.318303 | 7.628165 | 21.341917 | 0 | 0 | 3.074046 | 0.01522 | 0.143548 | 0.001597 | 0.123374 | 0 | 0.00117 | 0.262472 | 0.207619 | 0 | 19.68159 | 2.84884 | 26.8694 | 0.29884 | 23.0932 | 0 | 0.219 | 49.1296 | 38.8622
环氧-配比方案-25.11.28-2-90 | 环氧-配比方案 | 环氧-配比方案 | 无标签 | 0.568544 | 0.053425 | 0.157816 | 0.0234 | 0.196816 | 0.093967 | 9.431699 | 2.84884 | 26.8694 | 15 | 1.169249 | 0.227161 | 0.053425 | 0.186558 | 0.102468 | 0.052356 | 0 | 0.378032 | 55.229725 | 1.124398 | 3848.856651 | 340.741532 | 2.089486 | 40.774655 | 0 | 1.169249 | 23.647932 | 254.986323 | 112.733625 | 17.94914 | 6.571845 | 8.814649 | 3.087221 | 0.015721 | 62.318303 | 7.628165 | 21.341917 | 0 | 0 | 3.074046 | 0.01522 | 0.143548 | 0.001597 | 0.123374 | 0 | 0.00117 | 0.262472 | 0.207619 | 0 | 19.68159 | 2.84884 | 26.8694 | 0.29884 | 23.0932 | 0 | 0.219 | 49.1296 | 38.8622
环氧-配比方案-25.11.28-2-91 | 环氧-配比方案 | 环氧-配比方案 | 无标签 | 0.357722 | 0.079529 | 0.234929 | 0.034834 | 0.292986 | 0.222321 | 37.573552 | 0.67 | 25.17428 | 13 | 0.763321 | 0.079529 | 0.079529 | 0.047718 | 0.152537 | 0.077939 | 0 | 0.562749 | 52.898839 | 1.154423 | 4729.163258 | 119.293781 | 1.141164 | 37.84635 | 0 | 0.763321 | 8.933514 | 245.922857 | 107.455702 | 17.8467 | 6.56954 | 8.80167 | 3.057977 | 0.023402 | 59.226181 | 7.705106 | 20.358995 | 0 | 0 | 4.576109 | 0.005328 | 0.200209 | 0.000968 | 0.100573 | 0 | 0.001742 | 0.223445 | 0.256187 | 0 | 29.298553 | 0.67 | 25.17428 | 0.12172 | 12.646 | 0 | 0.219 | 28.096 | 32.213
环氧-配比方案-25.12.2-92 | 环氧-配比方案 | 环氧-配比方案 | 无标签 | 0.514404 | 0.145012 | 0.141338 | 0.006671 | 0.192575 | 0.281902 | 13.486922 | 1.93764 | 26.1328 | 18 | 1.420437 | 0.139791 | 0.145012 | 0.234532 | 0.092711 | 0.04737 | 0 | 0.340584 | 55.356632 | 1.156694 | 3661.753326 | 209.686775 | 2.407724 | 67.924401 | 0 | 1.420437 | 26.603925 | 264.075986 | 117.814578 | 18.103925 | 6.728384 | 8.878654 | 3.140932 | 0.020648 | 62.516628 | 7.336814 | 21.436002 | 0 | 0 | 2.781323 | 0.009366 | 0.126319 | 0.001857 | 0.150895 | 0 | 0.000334 | 0.297958 | 0.180594 | 0 | 18.843194 | 1.93764 | 26.1328 | 0.38424 | 31.2172 | 0 | 0.069 | 61.6416 | 37.3612
环氧-配比方案-25.12.2-93 | 环氧-配比方案 | 环氧-配比方案 | 无标签 | 0.540532 | 0.101585 | 0.148517 | 0.007009 | 0.202357 | 0.187935 | 12.57344 | 1.93764 | 24.3628 | 18 | 1.314811 | 0.146892 | 0.101585 | 0.246445 | 0.09742 | 0.049777 | 0 | 0.357883 | 55.120784 | 1.160589 | 3796.950061 | 220.337261 | 2.479226 | 56.136733 | 0 | 1.314811 | 24.196566 | 262.251321 | 117.703576 | 18.033015 | 6.714588 | 8.821698 | 3.122694 | 0.021696 | 61.93336 | 7.404714 | 21.610524 | 0 | 0 | 2.922592 | 0.009842 | 0.123744 | 0.00185 | 0.158052 | 0 | 0.00035 | 0.281601 | 0.187227 | 0 | 19.800284 | 1.93764 | 24.3628 | 0.36424 | 31.1172 | 0 | 0.069 | 55.4416 | 36.8612
环氧-配比方案-25.12.2-94 | 环氧-配比方案 | 环氧-配比方案 | 无标签 | 0.555173 | 0.098348 | 0.143784 | 0.006786 | 0.195909 | 0.177148 | 12.633719 | 1.93764 | 24.4796 | 16 | 1.312057 | 0.142211 | 0.098348 | 0.270456 | 0.094315 | 0.04819 | 0 | 0.346479 | 55.276259 | 1.158659 | 3766.63812 | 213.316286 | 2.655144 | 55.276357 | 0 | 1.312057 | 24.503442 | 263.45417 | 118.732691 | 18.031963 | 6.723682 | 8.82738 | 3.125157 | 0.021005 | 62.062943 | 7.423682 | 21.750393 | 0 | 0 | 2.829465 | 0.009528 | 0.120376 | 0.00195 | 0.164168 | 0 | 0.000339 | 0.280712 | 0.182854 | 0 | 19.169355 | 1.93764 | 24.4796 | 0.39664 | 33.3852 | 0 | 0.069 | 57.0856 | 37.1852
环氧-配比方案-25.12.2-95 | 环氧-配比方案 | 环氧-配比方案 | 无标签 | 0.583885 | 0.051717 | 0.151221 | 0.007137 | 0.206041 | 0.088574 | 11.720237 | 1.93764 | 22.7096 | 16 | 1.198904 | 0.149566 | 0.051717 | 0.284444 | 0.099193 | 0.050683 | 0 | 0.364398 | 55.031961 | 1.162727 | 3909.720356 | 224.348366 | 2.740743 | 42.619983 | 0 | 1.198904 | 21.943628 | 261.564129 | 118.667149 | 17.956041 | 6.709392 | 8.766736 | 3.105772 | 0.022091 | 61.445594 | 7.497311 | 21.944353 | 0 | 0 | 2.975796 | 0.010021 | 0.117447 | 0.001948 | 0.172141 | 0 | 0.000357 | 0.263165 | 0.189725 | 0 | 20.160736 | 1.93764 | 22.7096 | 0.37664 | 33.2852 | 0 | 0.069 | 50.8856 | 36.6852
环氧-配比方案-25.12.3-96 | 环氧-配比方案 | 环氧-配比方案 | 无标签 | 0.64217 | 0.049058 | 0.084576 | 0.030024 | 0.194172 | 0.076394 | 6.633121 | 1.93764 | 12.8526 | 18 | 1.237834 | 0.141876 | 0.049058 | 0.269819 | 0.182398 | 0.048077 | 0 | 0.308772 | 55.88936 | 1.167057 | 5514.705298 | 212.813972 | 2.717573 | 43.274137 | 0 | 1.237834 | 29.758732 | 260.596743 | 118.1146 | 18.023254 | 6.740424 | 8.404219 | 3.076786 | 0.021103 | 60.40679 | 7.153454 | 20.450157 | 0 | 0 | 5.471939 | 0.009506 | 0.063052 | 0.00198 | 0.167873 | 0 | 0.001074 | 0.261507 | 0.133169 | 0 | 19.106001 | 1.93764 | 12.8526 | 0.40364 | 34.2192 | 0 | 0.219 | 53.3056 | 27.1452
环氧-配比方案-25.12.3-97 | 环氧-配比方案 | 环氧-配比方案 | 无标签 | 0.64217 | 0.049058 | 0.084576 | 0.030024 | 0.194172 | 0.076394 | 6.633121 | 1.93764 | 12.8526 | 18 | 1.237834 | 0.141876 | 0.049058 | 0.269819 | 0.182398 | 0.048077 | 0 | 0.308772 | 55.88936 | 1.167057 | 5514.705298 | 212.813972 | 2.717573 | 43.274137 | 0 | 1.237834 | 29.758732 | 260.596743 | 118.1146 | 18.023254 | 6.740424 | 8.404219 | 3.076786 | 0.021103 | 60.40679 | 7.153454 | 20.450157 | 0 | 0 | 5.471939 | 0.009506 | 0.063052 | 0.00198 | 0.167873 | 0 | 0.001074 | 0.261507 | 0.133169 | 0 | 19.106001 | 1.93764 | 12.8526 | 0.40364 | 34.2192 | 0 | 0.219 | 53.3056 | 27.1452
环氧-配比方案-25.12.3-2-98 | 环氧-配比方案 | 环氧-配比方案 | 无标签 | 0.631793 | 0.052258 | 0.090092 | 0.022889 | 0.202968 | 0.082713 | 6.57119 | 1.93764 | 12.7326 | 16 | 1.266304 | 0.151129 | 0.052258 | 0.287416 | 0.142036 | 0.051212 | 0 | 0.315949 | 58.14538 | 1.172997 | 4827.89051 | 226.693144 | 2.868677 | 45.051212 | 0 | 1.266304 | 29.279996 | 265.071279 | 121.057065 | 18.047032 | 6.762793 | 8.46852 | 3.092245 | 0.017933 | 61.162834 | 7.246446 | 21.029264 | 0 | 0 | 4.261079 | 0.010126 | 0.066537 | 0.002057 | 0.177389 | 0 | 0.001144 | 0.271403 | 0.140809 | 0 | 20.296823 | 1.93764 | 12.7326 | 0.39364 | 33.9452 | 0 | 0.219 | 51.9356 | 26.9452
环氧-配比方案-25.12.3-2-99 | 环氧-配比方案 | 环氧-配比方案 | 无标签 | 0.638466 | 0.052809 | 0.091044 | 0.023131 | 0.19455 | 0.082713 | 6.57119 | 1.93764 | 12.7326 | 15 | 1.279679 | 0.152725 | 0.052809 | 0.290452 | 0.143536 | 0.051753 | 0 | 0.308724 | 57.703316 | 1.143139 | 4876.769793 | 229.087452 | 2.898975 | 45.527038 | 0 | 1.279679 | 29.589248 | 262.589987 | 119.167089 | 18.026405 | 6.728602 | 8.473469 | 3.093219 | 0.018122 | 61.703211 | 7.322983 | 21.040135 | 0 | 0 | 4.306084 | 0.010233 | 0.06724 | 0.002079 | 0.179263 | 0 | 0.001157 | 0.268988 | 0.142296 | 0 | 19.455006 | 1.93764 | 12.7326 | 0.39364 | 33.9452 | 0 | 0.219 | 50.9356 | 26.9452
环氧-配比方案-25.12.3-2-100 | 环氧-配比方案 | 环氧-配比方案 | 无标签 | 0.638466 | 0.052809 | 0.091044 | 0.023131 | 0.19455 | 0.082713 | 6.57119 | 1.93764 | 12.7326 | 15 | 1.279679 | 0.152725 | 0.052809 | 0.290452 | 0.143536 | 0.051753 | 0 | 0.308724 | 57.703316 | 1.143139 | 4876.769793 | 229.087452 | 2.898975 | 45.527038 | 0 | 1.279679 | 29.589248 | 262.589987 | 119.167089 | 18.026405 | 6.728602 | 8.473469 | 3.093219 | 0.018122 | 61.703211 | 7.322983 | 21.040135 | 0 | 0 | 4.306084 | 0.010233 | 0.06724 | 0.002079 | 0.179263 | 0 | 0.001157 | 0.268988 | 0.142296 | 0 | 19.455006 | 1.93764 | 12.7326 | 0.39364 | 33.9452 | 0 | 0.219 | 50.9356 | 26.9452
环氧-配比方案-25.12.31-1-101 | 环氧-配比方案 | 环氧-配比方案 | 无标签 | 0.640536 | 0.048933 | 0.084361 | 0.031219 | 0.19495 | 0.076394 | 6.633121 | 1.93764 | 12.8526 | 18 | 1.234684 | 0.141515 | 0.048933 | 0.269133 | 0.181934 | 0.047955 | 0 | 0.31053 | 55.769133 | 1.166886 | 5501.003758 | 212.27246 | 2.710658 | 43.164024 | 0 | 1.234684 | 29.619397 | 260.442552 | 118.004893 | 18.024467 | 6.743629 | 8.404463 | 3.07659 | 0.021685 | 60.354864 | 7.137796 | 20.474457 | 0 | 0 | 5.458015 | 0.009482 | 0.062892 | 0.001975 | 0.167573 | 0 | 0.001072 | 0.261478 | 0.13283 | 0 | 19.075553 | 1.93764 | 12.8526 | 0.40364 | 34.2452 | 0 | 0.219 | 53.4356 | 27.1452
环氧-配比方案-25.12.31-1-102 | 环氧-配比方案 | 环氧-配比方案 | 无标签 | 0.655684 | 0.047205 | 0.081382 | 0.02889 | 0.186839 | 0.071994 | 6.777626 | 1.93764 | 13.1326 | 18 | 1.266616 | 0.136518 | 0.047205 | 0.297394 | 0.17551 | 0.046261 | 0 | 0.297111 | 56.044596 | 1.164524 | 5419.739086 | 204.77719 | 2.91706 | 43.905778 | 0 | 1.266616 | 30.145487 | 262.084781 | 119.318731 | 18.022375 | 6.750227 | 8.426718 | 3.081439 | 0.020306 | 60.618014 | 7.185423 | 20.659743 | 0 | 0 | 5.265295 | 0.009147 | 0.061993 | 0.002094 | 0.174751 | 0 | 0.001034 | 0.262961 | 0.130028 | 0 | 18.384475 | 1.93764 | 13.1326 | 0.44364 | 37.0192 | 0 | 0.219 | 55.7056 | 27.5452
环氧-配比方案-25.12.31-103 | 环氧-配比方案 | 环氧-配比方案 | 无标签 | 0.638151 | 0.045943 | 0.079206 | 0.028117 | 0.208582 | 0.071994 | 6.777626 | 1.93764 | 13.1326 | 19 | 1.232748 | 0.132868 | 0.045943 | 0.289442 | 0.170817 | 0.045024 | 0 | 0.315906 | 55.500603 | 1.181516 | 5280.16874 | 199.301663 | 2.839061 | 42.731784 | 0 | 1.232748 | 29.339428 | 263.098594 | 120.139116 | 18.048516 | 6.783644 | 8.388569 | 3.079261 | 0.019763 | 59.531931 | 7.04677 | 21.176881 | 0 | 0 | 5.124506 | 0.008902 | 0.060335 | 0.002038 | 0.172752 | 0 | 0.001006 | 0.261277 | 0.129225 | 0 | 18.847474 | 1.93764 | 13.1326 | 0.44364 | 37.6012 | 0 | 0.219 | 56.8696 | 28.1272
环氧-配比方案-25.12.31-104 | 环氧-配比方案 | 环氧-配比方案 | 无标签 | 0.636615 | 0.046138 | 0.079542 | 0.028237 | 0.209468 | 0.072474 | 9.869612 | 1.34 | 13.22528 | 19 | 1.229492 | 0.092276 | 0.046138 | 0.327581 | 0.171542 | 0.045215 | 0 | 0.317246 | 55.481504 | 1.184743 | 5363.926954 | 138.41469 | 3.125819 | 43.687367 | 0 | 1.229492 | 28.22414 | 264.999723 | 122.07013 | 18.036375 | 6.81565 | 8.398321 | 3.082864 | 0.019847 | 59.298699 | 7.083879 | 21.362185 | 0 | 0 | 5.146258 | 0.006183 | 0.061019 | 0.00219 | 0.185992 | 0 | 0.00101 | 0.25782 | 0.125035 | 0 | 18.927476 | 1.34 | 13.22528 | 0.47472 | 40.312 | 0 | 0.219 | 55.88 | 27.1
环氧-配比方案-25.12.31-1KG验证-107 | 环氧-配比方案 | 环氧-配比方案 | 无标签 | 0.602233 | 0.044314 | 0.125144 | 0.02712 | 0.201188 | 0.073584 | 10.268471 | 1.93764 | 19.8966 | 19 | 1.175751 | 0.128157 | 0.044314 | 0.279181 | 0.151467 | 0.043428 | 0 | 0.353452 | 53.200661 | 1.170074 | 4833.039653 | 192.236107 | 2.731765 | 40.950988 | 0 | 1.175751 | 24.022955 | 259.115661 | 117.501906 | 17.950634 | 6.718639 | 8.56446 | 3.087973 | 0.026064 | 59.583976 | 7.248959 | 21.795444 | 0 | 0 | 4.544004 | 0.008587 | 0.088171 | 0.001953 | 0.176465 | 0 | 0.00097 | 0.250685 | 0.164616 | 0 | 18.179302 | 1.93764 | 19.8966 | 0.44064 | 39.8212 | 0 | 0.219 | 56.5696 | 37.1472
环氧-配比方案-25.12.31-1KG验证-108 | 环氧-配比方案 | 环氧-配比方案 | 无标签 | 0.602233 | 0.044314 | 0.125144 | 0.02712 | 0.201188 | 0.073584 | 10.268471 | 0.858655 | 8.81707 | 19 | 1.175751 | 0.128157 | 0.044314 | 0.279181 | 0.151467 | 0.043428 | 0 | 0.353452 | 53.200661 | 1.170074 | 4833.039653 | 192.236107 | 2.731765 | 40.950988 | 0 | 1.175751 | 24.022955 | 259.115661 | 117.501906 | 17.950634 | 6.718639 | 8.56446 | 3.087973 | 0.026064 | 59.583976 | 7.248959 | 21.795444 | 0 | 0 | 4.544004 | 0.008587 | 0.088171 | 0.001953 | 0.176465 | 0 | 0.00097 | 0.250685 | 0.164616 | 0 | 18.179302 | 0.858655 | 8.81707 | 0.195267 | 17.646548 | 0 | 0.097049 | 25.06851 | 16.461579
环氧-配比方案-25.12.31-1KG验证-109 | 环氧-配比方案 | 环氧-配比方案 | 无标签 | 0.602233 | 0.044314 | 0.125144 | 0.02712 | 0.201188 | 0.073584 | 10.268471 | 8.586546 | 88.170699 | 19 | 1.175751 | 0.128157 | 0.044314 | 0.279181 | 0.151467 | 0.043428 | 0 | 0.353452 | 53.200661 | 1.170074 | 4833.039653 | 192.236107 | 2.731765 | 40.950988 | 0 | 1.175751 | 24.022955 | 259.115661 | 117.501906 | 17.950634 | 6.718639 | 8.56446 | 3.087973 | 0.026064 | 59.583976 | 7.248959 | 21.795444 | 0 | 0 | 4.544004 | 0.008587 | 0.088171 | 0.001953 | 0.176465 | 0 | 0.00097 | 0.250685 | 0.164616 | 0 | 18.179302 | 8.586546 | 88.170699 | 1.952672 | 176.465479 | 0 | 0.970487 | 250.685101 | 164.615794
环氧-配比方案-26.1.4-110 | 环氧-配比方案 | 环氧-配比方案 | 无标签 | 0.654078 | 0.04709 | 0.081183 | 0.030043 | 0.187606 | 0.071994 | 6.777626 | 1.93764 | 13.1326 | 18 | 1.263515 | 0.136184 | 0.04709 | 0.296666 | 0.17508 | 0.046148 | 0 | 0.298832 | 55.928518 | 1.164366 | 5406.78625 | 204.275758 | 2.909917 | 43.798267 | 0 | 1.263515 | 30.010454 | 261.932756 | 119.210209 | 18.023545 | 6.753287 | 8.426898 | 3.081239 | 0.020868 | 60.567527 | 7.170277 | 20.682614 | 0 | 0 | 5.252402 | 0.009124 | 0.061841 | 0.002089 | 0.174445 | 0 | 0.001031 | 0.262929 | 0.12971 | 0 | 18.356941 | 1.93764 | 13.1326 | 0.44364 | 37.0452 | 0 | 0.219 | 55.8356 | 27.5452
环氧-配比方案-26.1.4-111 | 环氧-配比方案 | 环氧-配比方案 | 无标签 | 0.654182 | 0.047411 | 0.081737 | 0.029016 | 0.187654 | 0.072474 | 9.869612 | 1.34 | 13.22528 | 18 | 1.263417 | 0.094823 | 0.047411 | 0.336621 | 0.176275 | 0.046463 | 0 | 0.298407 | 56.027343 | 1.167766 | 5506.417258 | 142.234022 | 3.212071 | 44.89285 | 0 | 1.263417 | 29.00294 | 264.033947 | 121.29945 | 18.009786 | 6.78297 | 8.436905 | 3.085151 | 0.020394 | 60.383084 | 7.224161 | 20.847904 | 0 | 0 | 5.288261 | 0.006353 | 0.062703 | 0.002251 | 0.188365 | 0 | 0.001038 | 0.259416 | 0.125725 | 0 | 18.464665 | 1.34 | 13.22528 | 0.47472 | 39.73 | 0 | 0.219 | 54.716 | 26.518
环氧-配比方案-26.1.5-1-112 | 环氧-配比方案 | 环氧-配比方案 | 无标签 | 0.602233 | 0.044314 | 0.125144 | 0.02712 | 0.201188 | 0.073584 | 10.268471 | 1.93764 | 19.8966 | 19 | 1.175751 | 0.128157 | 0.044314 | 0.279181 | 0.151467 | 0.043428 | 0 | 0.353452 | 53.200661 | 1.170074 | 4833.039653 | 192.236107 | 2.731765 | 40.950988 | 0 | 1.175751 | 24.022955 | 259.115661 | 117.501906 | 17.950634 | 6.718639 | 8.56446 | 3.087973 | 0.026064 | 59.583976 | 7.248959 | 21.795444 | 0 | 0 | 4.544004 | 0.008587 | 0.088171 | 0.001953 | 0.176465 | 0 | 0.00097 | 0.250685 | 0.164616 | 0 | 18.179302 | 1.93764 | 19.8966 | 0.44064 | 39.8212 | 0 | 0.219 | 56.5696 | 37.1472
环氧-配比方案-26.1.5-1-113 | 环氧-配比方案 | 环氧-配比方案 | 无标签 | 0.602233 | 0.044314 | 0.125144 | 0.02712 | 0.201188 | 0.073584 | 10.268471 | 0.858655 | 8.81707 | 19 | 1.175751 | 0.128157 | 0.044314 | 0.279181 | 0.151467 | 0.043428 | 0 | 0.353452 | 53.200661 | 1.170074 | 4833.039653 | 192.236107 | 2.731765 | 40.950988 | 0 | 1.175751 | 24.022955 | 259.115661 | 117.501906 | 17.950634 | 6.718639 | 8.56446 | 3.087973 | 0.026064 | 59.583976 | 7.248959 | 21.795444 | 0 | 0 | 4.544004 | 0.008587 | 0.088171 | 0.001953 | 0.176465 | 0 | 0.00097 | 0.250685 | 0.164616 | 0 | 18.179302 | 0.858655 | 8.81707 | 0.195267 | 17.646548 | 0 | 0.097049 | 25.06851 | 16.461579
环氧-配比方案-26.1.5-1-114 | 环氧-配比方案 | 环氧-配比方案 | 无标签 | 0.602233 | 0.044314 | 0.125144 | 0.02712 | 0.201188 | 0.073584 | 10.268471 | 8.586546 | 88.170699 | 19 | 1.175751 | 0.128157 | 0.044314 | 0.279181 | 0.151467 | 0.043428 | 0 | 0.353452 | 53.200661 | 1.170074 | 4833.039653 | 192.236107 | 2.731765 | 40.950988 | 0 | 1.175751 | 24.022955 | 259.115661 | 117.501906 | 17.950634 | 6.718639 | 8.56446 | 3.087973 | 0.026064 | 59.583976 | 7.248959 | 21.795444 | 0 | 0 | 4.544004 | 0.008587 | 0.088171 | 0.001953 | 0.176465 | 0 | 0.00097 | 0.250685 | 0.164616 | 0 | 18.179302 | 8.586546 | 88.170699 | 1.952672 | 176.465479 | 0 | 0.970487 | 250.685101 | 164.615794
聚酯金黄-25.8.20-1 | 聚酯金黄 | 聚酯金黄 | 无标签 | 0.856101 | 0.049281 | 0.039917 | 0.005421 | 0.049281 | 0.057564 | 0 | 0 | 5.41325 | 11 | 1.646659 | 0 | 0.049281 | 0.642716 | 0.210428 | 0.002957 | 0 | 0.094619 | 51.905677 | 1.231362 | 6251.935837 | 0 | 5.338114 | 54.618569 | 0 | 1.646659 | 38.080524 | 284.092746 | 138.034693 | 17.991524 | 6.87537 | 8.633008 | 3.113611 | 0.002055 | 60.949241 | 7.390893 | 21.159176 | 0 | 0 | 6.312833 | 0 | 0.053354 | 0.003548 | 0.240789 | 0 | 0.000271 | 0.268904 | 0.070028 | 0 | 4.92805 | 0 | 5.41325 | 0.35995 | 24.4305 | 0 | 0.0275 | 27.283 | 7.105
聚酯金黄-25.8.20-2 | 聚酯金黄 | 聚酯金黄 | 无标签 | 0.900477 | 0 | 0.041986 | 0.005702 | 0.051835 | 0 | 0 | 0 | 4.72825 | 10 | 1.576508 | 0 | 0 | 0.676032 | 0.221335 | 0.00311 | 0 | 0.099523 | 52.004458 | 1.239726 | 6534.536699 | 0 | 5.562979 | 45.372175 | 0 | 1.576508 | 36.685154 | 283.268194 | 138.969521 | 17.913332 | 6.868909 | 8.56215 | 3.093583 | 0.002162 | 60.272756 | 7.46299 | 21.322932 | 0 | 0 | 6.640058 | 0 | 0.049018 | 0.003628 | 0.252752 | 0 | 0.000285 | 0.252778 | 0.071066 | 0 | 5.183496 | 0 | 4.72825 | 0.34995 | 24.3805 | 0 | 0.0275 | 24.383 | 6.855
聚酯金黄-25.8.28-3 | 聚酯金黄 | 聚酯金黄 | 无标签 | 0.874178 | 0.046948 | 0.026761 | 0.005164 | 0.046948 | 0.053706 | 1.599556 | 2.47967 | 3.96637 | 12 | 1.627324 | 0.347512 | 0.046948 | 0.264789 | 0.250516 | 0.011362 | 0 | 0.078873 | 51.1277 | 1.201645 | 6458.324601 | 521.267606 | 2.546901 | 44.774178 | 0 | 1.627324 | 49.239531 | 263.491549 | 118.30892 | 18.091981 | 6.570347 | 8.404573 | 3.062347 | 0.001169 | 62.423099 | 6.985634 | 18.579906 | 0 | 0 | 7.515493 | 0.023283 | 0.037243 | 0.002065 | 0.114805 | 0 | 0.000258 | 0.29112 | 0.096791 | 0 | 4.694836 | 2.47967 | 3.96637 | 0.21997 | 12.2267 | 0 | 0.0275 | 31.0043 | 10.3082
聚酯金黄-25.8.28-4 | 聚酯金黄 | 聚酯金黄 | 无标签 | 0.917241 | 0 | 0.028079 | 0.005419 | 0.049261 | 0 | 1.323309 | 2.47967 | 3.28137 | 11 | 1.559704 | 0.364631 | 0 | 0.277833 | 0.262857 | 0.011921 | 0 | 0.082759 | 51.183251 | 1.20813 | 6737.059803 | 546.945813 | 2.623103 | 35.50197 | 0 | 1.559704 | 48.463153 | 261.693103 | 118.225616 | 18.022621 | 6.549182 | 8.32598 | 3.040788 | 0.001227 | 61.852808 | 7.034187 | 18.608473 | 0 | 0 | 7.885714 | 0.02443 | 0.032329 | 0.002069 | 0.119967 | 0 | 0.000271 | 0.27689 | 0.099096 | 0 | 4.926108 | 2.47967 | 3.28137 | 0.20997 | 12.1767 | 0 | 0.0275 | 28.1043 | 10.0582
聚酯金黄-25.8.28-1-5 | 聚酯金黄 | 聚酯金黄 | 无标签 | 0.874178 | 0.046948 | 0.026761 | 0.005164 | 0.046948 | 0.053706 | 0 | 0 | 4.48451 | 12 | 1.627324 | 0 | 0.046948 | 0.6123 | 0.250516 | 0.011362 | 0 | 0.078873 | 51.1277 | 1.225971 | 7083.845728 | 0 | 5.153239 | 53.461972 | 0 | 1.627324 | 40.204225 | 280.867136 | 135.684507 | 17.987728 | 6.848357 | 8.508826 | 3.097099 | 0.001169 | 60.68554 | 7.333146 | 20.317465 | 0 | 0 | 7.515493 | 0 | 0.042108 | 0.003455 | 0.232959 | 0 | 0.000258 | 0.263319 | 0.058564 | 0 | 4.694836 | 0 | 4.48451 | 0.36801 | 24.8101 | 0 | 0.0275 | 28.0435 | 6.2371
聚酯金黄-25.8.28-1-6 | 聚酯金黄 | 聚酯金黄 | 无标签 | 0.834978 | 0.089686 | 0.025561 | 0.004933 | 0.044843 | 0.107411 | 0 | 0 | 5.16951 | 12 | 1.688879 | 0 | 0.089686 | 0.584843 | 0.239283 | 0.010852 | 0 | 0.075336 | 51.07713 | 1.218977 | 6802.058924 | 0 | 4.966996 | 61.513004 | 0 | 1.688879 | 41.316143 | 281.725112 | 134.981166 | 18.055543 | 6.855157 | 8.575695 | 3.115166 | 0.001117 | 61.282601 | 7.273363 | 20.213543 | 0 | 0 | 7.178475 | 0 | 0.046363 | 0.00339 | 0.222961 | 0 | 0.000247 | 0.27752 | 0.05818 | 0 | 4.484305 | 0 | 5.16951 | 0.37801 | 24.8601 | 0 | 0.0275 | 30.9435 | 6.4871
聚酯金黄-25.8.28-1-7 | 聚酯金黄 | 聚酯金黄 | 无标签 | 0.834978 | 0.089686 | 0.025561 | 0.004933 | 0.044843 | 0.107411 | 0 | 0 | 5.16951 | 12 | 1.688879 | 0 | 0.089686 | 0.584843 | 0.239283 | 0.010852 | 0 | 0.075336 | 51.07713 | 1.218977 | 6802.058924 | 0 | 4.966996 | 61.513004 | 0 | 1.688879 | 41.316143 | 281.725112 | 134.981166 | 18.055543 | 6.855157 | 8.575695 | 3.115166 | 0.001117 | 61.282601 | 7.273363 | 20.213543 | 0 | 0 | 7.178475 | 0 | 0.046363 | 0.00339 | 0.222961 | 0 | 0.000247 | 0.27752 | 0.05818 | 0 | 4.484305 | 0 | 5.16951 | 0.37801 | 24.8601 | 0 | 0.0275 | 30.9435 | 6.4871
聚酯金黄-25.9.17-8 | 聚酯金黄 | 聚酯金黄 | 无标签 | 0.917315 | 0.044938 | 0.012807 | 0.002472 | 0.022469 | 0.048988 | 1.008352 | 7.43901 | 7.50114 | 15 | 1.844111 | 0.498944 | 0.044938 | 0.293039 | 0.119894 | 0.005437 | 0 | 0.037748 | 55.529142 | 1.124688 | 4006.945446 | 748.415944 | 2.738215 | 48.284501 | 0 | 1.844111 | 53.632005 | 265.896059 | 117.527524 | 18.177513 | 6.52827 | 8.637716 | 3.107599 | 0.000559 | 66.131039 | 7.13697 | 20.605941 | 0 | 0 | 3.596818 | 0.033429 | 0.033708 | 0.002198 | 0.116705 | 0 | 0.000124 | 0.328652 | 0.108983 | 0 | 2.246888 | 7.43901 | 7.50114 | 0.48904 | 25.9704 | 0 | 0.0275 | 73.1349 | 24.2519
聚酯金黄-25.9.17-9 | 聚酯金黄 | 聚酯金黄 | 无标签 | 0.752987 | 0.134246 | 0.03826 | 0.007384 | 0.067123 | 0.178285 | 0 | 0 | 3.87416 | 11 | 1.5343 | 0 | 0.134246 | 0.378574 | 0.358169 | 0.016244 | 0 | 0.112767 | 46.643845 | 1.27809 | 8691.093704 | 0 | 3.460062 | 62.264734 | 0 | 1.5343 | 41.970063 | 272.645322 | 127.51913 | 18.083139 | 6.783192 | 8.364881 | 3.073017 | 0.001671 | 58.938784 | 6.912337 | 17.338569 | 0 | 0 | 10.745066 | 0 | 0.052009 | 0.00259 | 0.159842 | 0 | 0.000369 | 0.266351 | 0.062245 | 0 | 6.71231 | 0 | 3.87416 | 0.19296 | 11.9066 | 0 | 0.0275 | 19.8405 | 4.6366
聚酯金黄-25.9.17-10 | 聚酯金黄 | 聚酯金黄 | 无标签 | 0.752987 | 0.134246 | 0.03826 | 0.007384 | 0.067123 | 0.178285 | 0 | 0 | 3.87416 | 11 | 1.5343 | 0 | 0.134246 | 0.378574 | 0.358169 | 0.016244 | 0 | 0.112767 | 46.643845 | 1.27809 | 8691.093704 | 0 | 3.460062 | 62.264734 | 0 | 1.5343 | 41.970063 | 272.645322 | 127.51913 | 18.083139 | 6.783192 | 8.364881 | 3.073017 | 0.001671 | 58.938784 | 6.912337 | 17.338569 | 0 | 0 | 10.745066 | 0 | 0.052009 | 0.00259 | 0.159842 | 0 | 0.000369 | 0.266351 | 0.062245 | 0 | 6.71231 | 0 | 3.87416 | 0.19296 | 11.9066 | 0 | 0.0275 | 19.8405 | 4.6366
聚酯金黄-25.9.17-11 | 聚酯金黄 | 聚酯金黄 | 无标签 | 0.752987 | 0.134246 | 0.03826 | 0.007384 | 0.067123 | 0.178285 | 0 | 0 | 3.87416 | 11 | 1.5343 | 0 | 0.134246 | 0.378574 | 0.358169 | 0.016244 | 0 | 0.112767 | 46.643845 | 1.27809 | 8691.093704 | 0 | 3.460062 | 62.264734 | 0 | 1.5343 | 41.970063 | 272.645322 | 127.51913 | 18.083139 | 6.783192 | 8.364881 | 3.073017 | 0.001671 | 58.938784 | 6.912337 | 17.338569 | 0 | 0 | 10.745066 | 0 | 0.052009 | 0.00259 | 0.159842 | 0 | 0.000369 | 0.266351 | 0.062245 | 0 | 6.71231 | 0 | 3.87416 | 0.19296 | 11.9066 | 0 | 0.0275 | 19.8405 | 4.6366
聚酯金黄-25.9.18-12 | 聚酯金黄 | 聚酯金黄 | 无标签 | 0.876103 | 0.067336 | 0.019191 | 0.003703 | 0.033668 | 0.076858 | 1.175273 | 4.95934 | 5.82858 | 13 | 1.800081 | 0.498418 | 0.067336 | 0.189886 | 0.179651 | 0.008148 | 0 | 0.056562 | 53.974143 | 1.155111 | 4970.867753 | 747.626422 | 1.984715 | 53.186991 | 0 | 1.800081 | 54.553027 | 261.358494 | 113.803111 | 18.191226 | 6.492519 | 8.53191 | 3.086466 | 0.000838 | 64.950306 | 6.95603 | 19.163491 | 0 | 0 | 5.389536 | 0.033394 | 0.039247 | 0.001798 | 0.085158 | 0 | 0.000185 | 0.325689 | 0.110968 | 0 | 3.366777 | 4.95934 | 5.82858 | 0.26698 | 12.6468 | 0 | 0.0275 | 48.3681 | 16.4798
聚酯金黄-25.9.18-13 | 聚酯金黄 | 聚酯金黄 | 无标签 | 0.874702 | 0.068097 | 0.019408 | 0.003745 | 0.034048 | 0.077851 | 1.19504 | 4.552248 | 5.44012 | 13 | 1.797821 | 0.492749 | 0.068097 | 0.192032 | 0.181682 | 0.00824 | 0 | 0.057201 | 53.906041 | 1.156525 | 5013.484521 | 739.123411 | 2.001494 | 53.392533 | 0 | 1.797821 | 54.423658 | 261.486863 | 113.959108 | 18.189997 | 6.495825 | 8.530011 | 3.086313 | 0.000848 | 64.881935 | 6.955533 | 19.142735 | 0 | 0 | 5.450446 | 0.033014 | 0.039453 | 0.001807 | 0.086007 | 0 | 0.000187 | 0.325075 | 0.110413 | 0 | 3.404827 | 4.552248 | 5.44012 | 0.249127 | 11.859346 | 0 | 0.025822 | 44.823884 | 15.224655
聚酯金黄-25.9.18-14 | 聚酯金黄 | 聚酯金黄 | 无标签 | 0.874702 | 0.068097 | 0.019408 | 0.003745 | 0.034048 | 0.077851 | 1.19504 | 22.76124 | 27.200599 | 13 | 1.797821 | 0.492749 | 0.068097 | 0.192032 | 0.181682 | 0.00824 | 0 | 0.057201 | 53.906041 | 1.156525 | 5013.484521 | 739.123411 | 2.001494 | 53.392533 | 0 | 1.797821 | 54.423658 | 261.486863 | 113.959108 | 18.189997 | 6.495825 | 8.530011 | 3.086313 | 0.000848 | 64.881935 | 6.955533 | 19.142735 | 0 | 0 | 5.450446 | 0.033014 | 0.039453 | 0.001807 | 0.086007 | 0 | 0.000187 | 0.325075 | 0.110413 | 0 | 3.404827 | 22.76124 | 27.200599 | 1.245635 | 59.29673 | 0 | 0.129108 | 224.119419 | 76.123274
聚酯金黄-25.9.18-15 | 聚酯金黄 | 聚酯金黄 | 无标签 | 0.752987 | 0.134246 | 0.03826 | 0.007384 | 0.067123 | 0.178285 | 0 | 0 | 4.27416 | 11 | 1.601423 | 0 | 0.134246 | 0.378574 | 0.358169 | 0.016244 | 0 | 0.112767 | 47.986307 | 1.279432 | 8717.942945 | 0 | 3.460062 | 71.259229 | 0 | 1.601423 | 43.178279 | 272.645322 | 127.51913 | 18.083139 | 6.783192 | 8.364881 | 3.073017 | 0.001671 | 58.938784 | 6.912337 | 17.338569 | 0 | 0 | 10.745066 | 0 | 0.057379 | 0.00259 | 0.159842 | 0 | 0.000369 | 0.271721 | 0.062245 | 0 | 6.71231 | 0 | 4.27416 | 0.19296 | 11.9066 | 0 | 0.0275 | 20.2405 | 4.6366
聚酯金黄-25.9.18-16 | 聚酯金黄 | 聚酯金黄 | 无标签 | 0.752987 | 0.134246 | 0.03826 | 0.007384 | 0.067123 | 0.178285 | 0 | 0 | 3.833327 | 11 | 1.601423 | 0 | 0.134246 | 0.378574 | 0.358169 | 0.016244 | 0 | 0.112767 | 47.986307 | 1.279432 | 8717.942945 | 0 | 3.460062 | 71.259229 | 0 | 1.601423 | 43.178279 | 272.645322 | 127.51913 | 18.083139 | 6.783192 | 8.364881 | 3.073017 | 0.001671 | 58.938784 | 6.912337 | 17.338569 | 0 | 0 | 10.745066 | 0 | 0.057379 | 0.00259 | 0.159842 | 0 | 0.000369 | 0.271721 | 0.062245 | 0 | 6.71231 | 0 | 3.833327 | 0.173058 | 10.678565 | 0 | 0.024664 | 18.152915 | 4.158386
聚酯金黄-25.9.18-17 | 聚酯金黄 | 聚酯金黄 | 无标签 | 0.752987 | 0.134246 | 0.03826 | 0.007384 | 0.067123 | 0.178285 | 0 | 0 | 19.166637 | 11 | 1.601423 | 0 | 0.134246 | 0.378574 | 0.358169 | 0.016244 | 0 | 0.112767 | 47.986307 | 1.279432 | 8717.942945 | 0 | 3.460062 | 71.259229 | 0 | 1.601423 | 43.178279 | 272.645322 | 127.51913 | 18.083139 | 6.783192 | 8.364881 | 3.073017 | 0.001671 | 58.938784 | 6.912337 | 17.338569 | 0 | 0 | 10.745066 | 0 | 0.057379 | 0.00259 | 0.159842 | 0 | 0.000369 | 0.271721 | 0.062245 | 0 | 6.71231 | 0 | 19.166637 | 0.865291 | 53.392825 | 0 | 0.123318 | 90.764574 | 20.791928
聚酯金黄-25.9.19-18 | 聚酯金黄 | 聚酯金黄 | 无标签 | 0.911248 | 0.044938 | 0.012807 | 0.008538 | 0.022469 | 0.049315 | 1.01053 | 7.43901 | 7.51734 | 15 | 1.838044 | 0.498944 | 0.044938 | 0.293039 | 0.113827 | 0.005437 | 0 | 0.043814 | 55.984137 | 1.124203 | 3903.813284 | 748.415944 | 2.765515 | 48.405833 | 0 | 1.838044 | 53.419674 | 266.502719 | 117.952186 | 18.177513 | 6.52827 | 8.643783 | 3.108812 | 0.000559 | 66.191704 | 7.149103 | 20.727273 | 0 | 0 | 3.41482 | 0.033429 | 0.033781 | 0.00221 | 0.117797 | 0 | 0.000427 | 0.329259 | 0.109468 | 0 | 2.246888 | 7.43901 | 7.51734 | 0.49174 | 26.2134 | 0 | 0.095 | 73.2699 | 24.3599
聚酯金黄-25.9.19-19 | 聚酯金黄 | 聚酯金黄 | 无标签 | 0.734864 | 0.134246 | 0.03826 | 0.025507 | 0.067123 | 0.182682 | 0 | 0 | 3.89036 | 11 | 1.516177 | 0 | 0.134246 | 0.378574 | 0.340046 | 0.016244 | 0 | 0.13089 | 48.003088 | 1.27664 | 8382.998658 | 0 | 3.541616 | 62.627198 | 0 | 1.516177 | 41.33575 | 274.457645 | 128.787757 | 18.083139 | 6.783192 | 8.383004 | 3.076641 | 0.001671 | 59.120016 | 6.948584 | 17.701034 | 0 | 0 | 10.201369 | 0 | 0.052227 | 0.002627 | 0.163104 | 0 | 0.001275 | 0.268164 | 0.063694 | 0 | 6.71231 | 0 | 3.89036 | 0.19566 | 12.1496 | 0 | 0.095 | 19.9755 | 4.7446
聚酯金黄-25.9.19-20 | 聚酯金黄 | 聚酯金黄 | 无标签 | 0.734864 | 0.134246 | 0.03826 | 0.025507 | 0.067123 | 0.182682 | 0 | 0 | 3.89036 | 11 | 1.516177 | 0 | 0.134246 | 0.378574 | 0.340046 | 0.016244 | 0 | 0.13089 | 48.003088 | 1.27664 | 8382.998658 | 0 | 3.541616 | 62.627198 | 0 | 1.516177 | 41.33575 | 274.457645 | 128.787757 | 18.083139 | 6.783192 | 8.383004 | 3.076641 | 0.001671 | 59.120016 | 6.948584 | 17.701034 | 0 | 0 | 10.201369 | 0 | 0.052227 | 0.002627 | 0.163104 | 0 | 0.001275 | 0.268164 | 0.063694 | 0 | 6.71231 | 0 | 3.89036 | 0.19566 | 12.1496 | 0 | 0.095 | 19.9755 | 4.7446
聚酯金黄-25.9.28-21 | 聚酯金黄 | 聚酯金黄 | 无标签 | 0.834091 | 0.090909 | 0.025909 | 0.003636 | 0.045455 | 0.108992 | 2.029129 | 2.47967 | 5.03157 | 11 | 1.745091 | 0.336455 | 0.090909 | 0.256364 | 0.230273 | 0.011 | 0 | 0.075 | 52.239545 | 1.198338 | 6057.832455 | 504.681818 | 2.498364 | 59.731364 | 0 | 1.745091 | 50.743273 | 265.880455 | 118.812727 | 18.164055 | 6.597655 | 8.494882 | 3.085545 | 0.001132 | 63.036909 | 6.937909 | 18.711455 | 0 | 0 | 6.908182 | 0.022542 | 0.045742 | 0.002074 | 0.111088 | 0 | 0.000182 | 0.310357 | 0.095602 | 0 | 4.545455 | 2.47967 | 5.03157 | 0.22817 | 12.2197 | 0 | 0.02 | 34.1393 | 10.5162
聚酯金黄-25.9.28-22 | 聚酯金黄 | 聚酯金黄 | 无标签 | 0.834091 | 0.090909 | 0.025909 | 0.003636 | 0.045455 | 0.108992 | 2.029129 | 2.254245 | 4.574155 | 11 | 1.745091 | 0.336455 | 0.090909 | 0.256364 | 0.230273 | 0.011 | 0 | 0.075 | 52.239545 | 1.198338 | 6057.832455 | 504.681818 | 2.498364 | 59.731364 | 0 | 1.745091 | 50.743273 | 265.880455 | 118.812727 | 18.164055 | 6.597655 | 8.494882 | 3.085545 | 0.001132 | 63.036909 | 6.937909 | 18.711455 | 0 | 0 | 6.908182 | 0.022542 | 0.045742 | 0.002074 | 0.111088 | 0 | 0.000182 | 0.310357 | 0.095602 | 0 | 4.545455 | 2.254245 | 4.574155 | 0.207427 | 11.108818 | 0 | 0.018182 | 31.035727 | 9.560182
聚酯金黄-25.9.28-23 | 聚酯金黄 | 聚酯金黄 | 无标签 | 0.834091 | 0.090909 | 0.025909 | 0.003636 | 0.045455 | 0.108992 | 2.029129 | 11.271227 | 22.870773 | 11 | 1.745091 | 0.336455 | 0.090909 | 0.256364 | 0.230273 | 0.011 | 0 | 0.075 | 52.239545 | 1.198338 | 6057.832455 | 504.681818 | 2.498364 | 59.731364 | 0 | 1.745091 | 50.743273 | 265.880455 | 118.812727 | 18.164055 | 6.597655 | 8.494882 | 3.085545 | 0.001132 | 63.036909 | 6.937909 | 18.711455 | 0 | 0 | 6.908182 | 0.022542 | 0.045742 | 0.002074 | 0.111088 | 0 | 0.000182 | 0.310357 | 0.095602 | 0 | 4.545455 | 11.271227 | 22.870773 | 1.037136 | 55.544091 | 0 | 0.090909 | 155.178636 | 47.800909
聚酯金黄-25.10.13-24 | 聚酯金黄 | 聚酯金黄 | 无标签 | 0.834978 | 0.089686 | 0.025561 | 0.004933 | 0.044843 | 0.107411 | 2.037114 | 2.47967 | 5.05137 | 12 | 1.733722 | 0.331928 | 0.089686 | 0.252915 | 0.239283 | 0.010852 | 0 | 0.075336 | 51.973991 | 1.196639 | 6222.525291 | 497.892377 | 2.477534 | 59.223767 | 0 | 1.733722 | 50.753453 | 265.1287 | 118.384753 | 18.155121 | 6.589614 | 8.476117 | 3.081973 | 0.001117 | 62.942242 | 6.941435 | 18.553901 | 0 | 0 | 7.178475 | 0.022239 | 0.045304 | 0.002063 | 0.110105 | 0 | 0.000247 | 0.307662 | 0.094692 | 0 | 4.484305 | 2.47967 | 5.05137 | 0.22997 | 12.2767 | 0 | 0.0275 | 34.3043 | 10.5582
聚酯金黄-25.10.13-25 | 聚酯金黄 | 聚酯金黄 | 无标签 | 0.834978 | 0.089686 | 0.025561 | 0.004933 | 0.044843 | 0.107411 | 2.037114 | 2.328329 | 4.74307 | 12 | 1.733722 | 0.331928 | 0.089686 | 0.252915 | 0.239283 | 0.010852 | 0 | 0.075336 | 51.973991 | 1.196639 | 6222.525291 | 497.892377 | 2.477534 | 59.223767 | 0 | 1.733722 | 50.753453 | 265.1287 | 118.384753 | 18.155121 | 6.589614 | 8.476117 | 3.081973 | 0.001117 | 62.942242 | 6.941435 | 18.553901 | 0 | 0 | 7.178475 | 0.022239 | 0.045304 | 0.002063 | 0.110105 | 0 | 0.000247 | 0.307662 | 0.094692 | 0 | 4.484305 | 2.328329 | 4.74307 | 0.215934 | 11.527418 | 0 | 0.025822 | 32.21061 | 9.913803
聚酯金黄-25.10.13-26 | 聚酯金黄 | 聚酯金黄 | 无标签 | 0.834978 | 0.089686 | 0.025561 | 0.004933 | 0.044843 | 0.107411 | 2.037114 | 11.641643 | 23.715352 | 12 | 1.733722 | 0.331928 | 0.089686 | 0.252915 | 0.239283 | 0.010852 | 0 | 0.075336 | 51.973991 | 1.196639 | 6222.525291 | 497.892377 | 2.477534 | 59.223767 | 0 | 1.733722 | 50.753453 | 265.1287 | 118.384753 | 18.155121 | 6.589614 | 8.476117 | 3.081973 | 0.001117 | 62.942242 | 6.941435 | 18.553901 | 0 | 0 | 7.178475 | 0.022239 | 0.045304 | 0.002063 | 0.110105 | 0 | 0.000247 | 0.307662 | 0.094692 | 0 | 4.484305 | 11.641643 | 23.715352 | 1.079671 | 57.637089 | 0 | 0.129108 | 161.053052 | 49.569014
聚酯金黄-25.11.11-27 | 聚酯金黄 | 聚酯金黄 | 无标签 | 0.8252 | 0.086 | 0.0245 | 0.0043 | 0.06 | 0.104217 | 1.577731 | 3.015 | 4.75686 | 14 | 1.8262 | 0.45 | 0.086 | 0.25 | 0.1132 | 0.012 | 0 | 0.0888 | 57.02 | 1.234486 | 3848.2139 | 675 | 2.4491 | 59.586 | 0 | 1.8262 | 51.301 | 274.8095 | 123.591 | 18.27885 | 6.66395 | 8.68715 | 3.11681 | 0.001215 | 64.084 | 6.8491 | 20.493 | 0 | 0 | 3.396 | 0.03015 | 0.047569 | 0.002034 | 0.105784 | 0 | 0.000215 | 0.3445 | 0.110619 | 0 | 6 | 3.015 | 4.75686 | 0.20341 | 10.5784 | 0 | 0.0215 | 34.45 | 11.0619
聚酯金黄-25.11.11-28 | 聚酯金黄 | 聚酯金黄 | 无标签 | 0.791926 | 0.066337 | 0.078743 | 0.01382 | 0.049174 | 0.083766 | 4.371451 | 1.206 | 5.27197 | 14 | 1.448351 | 0.231407 | 0.066337 | 0.192839 | 0.363823 | 0.003857 | 0 | 0.141737 | 45.022819 | 1.206586 | 8318.807932 | 347.110625 | 1.99505 | 47.592724 | 0 | 1.448351 | 43.165006 | 252.78492 | 112.353924 | 17.936267 | 6.478209 | 8.309925 | 3.026773 | 0.003905 | 60.166999 | 7.050652 | 16.95224 | 0 | 0 | 10.914701 | 0.015504 | 0.067776 | 0.001745 | 0.101595 | 0 | 0.000691 | 0.251613 | 0.118374 | 0 | 4.917401 | 1.206 | 5.27197 | 0.135745 | 7.9026 | 0 | 0.05375 | 19.5717 | 9.20775
聚酯金黄-25.11.11-29 | 聚酯金黄 | 聚酯金黄 | 无标签 | 0.829837 | 0.100233 | 0 | 0 | 0.06993 | 0.120787 | 1.120464 | 7.5375 | 8.4455 | 7 | 1.996503 | 0.524476 | 0.100233 | 0.291375 | 0 | 0.013986 | 0 | 0.06993 | 62.657343 | 1.26338 | 1827.505828 | 786.713287 | 2.763403 | 66.608392 | 0 | 1.996503 | 54.317016 | 287.062937 | 130.559441 | 18.444755 | 6.783217 | 8.865967 | 3.160839 | 0 | 65.494172 | 6.729604 | 22.142191 | 0 | 0 | 0 | 0.03514 | 0.039373 | 0.002224 | 0.112424 | 0 | 0 | 0.387319 | 0.104196 | 0 | 6.993007 | 7.5375 | 8.4455 | 0.477 | 24.115 | 0 | 0 | 83.08 | 22.35
含 AI 生成

## 建模输入
样本ID | 系列 | 体系 | 标签状态 | T弯实测 | MEK实测 | 水煮实测 | resin_frac | xlink_frac | solvent_frac | additive_frac | pigment_frac | xlink_resin_ratio | oh_epoxy_eq_ratio | epoxy_eq_100g | oh_eq_100g | n_components | avg_func | rtype_环氧 | rtype_酚醛 | rtype_聚酯 | rtype_乙烯基 | rtype_丙烯酸 | rtype_聚氨酯 | rtype_其他 | w_NV | w_density | w_Mw | w_EEW | w_AV | w_OHV | w_amine | w_func | w_Tg | w_bp | w_fp | w_dD | w_dP | w_dH | w_pol | w_evap | w_C | w_H | w_O | w_N | w_S | w_Cl | w_fg_epoxy | w_fg_oh | w_fg_cooh | w_fg_ester | w_fg_amine | w_fg_amide | w_fg_arom | w_fg_ether | w_wax | w_pig | s_fg_epoxy | s_fg_oh | s_fg_cooh | s_fg_ester | s_fg_amine | s_fg_amide | s_fg_arom | s_fg_ether
D1-1 | D1 | 环氧酚醛 | 实测 | 17.415 | 9 | 4 | 0.894673 | 0.056527 | 0.037278 | 0.011522 | 0 | 0.063182 | 1.854306 | 2.508 | 4.6506 | 7 | 1.97682 | 0.894673 | 0.056527 | 0 | 0 | 0 | 0 | 0.0488 | 36.052596 | 0.997953 | 1317.760634 | 2361.935746 | 0.511997 | 43.884913 | 0 | 1.97682 | 63.704622 | 249.734255 | 100.042836 | 18.442063 | 5.95242 | 8.657625 | 3.017988 | 0.013648 | 72.088925 | 7.24007 | 19.682527 | 0.000813 | 0 | 0 | 0.033998 | 0.063042 | 0.001013 | 0.009675 | 0 | 4.1e-05 | 0.398345 | 0.146922 | 0.267724 | 0 | 2.508 | 4.6506 | 0.0747 | 0.7137 | 0 | 0.003 | 29.3859 | 10.8384
D1-2 | D1 | 环氧酚醛 | 实测 | 19.22 | 161 | 2 | 0.712327 | 0.154011 | 0.075399 | 0.058263 | 0 | 0.216208 | 4.611418 | 2.55552 | 11.78457 | 11 | 1.96637 | 0.712327 | 0.154011 | 0 | 0 | 0 | 0 | 0.133662 | 35.973975 | 0.99813 | 1149.036296 | 1872.942058 | 15.167088 | 63.131841 | 0 | 1.96637 | 52.278248 | 248.020488 | 99.273321 | 18.423187 | 6.154311 | 9.210785 | 3.100011 | 0.038231 | 70.44404 | 7.477777 | 20.293456 | 0.000643 | 0 | 0 | 0.02737 | 0.126214 | 0.015676 | 0.008792 | 0 | 3.2e-05 | 0.38179 | 0.124076 | 0.797901 | 0 | 2.55552 | 11.78457 | 1.46363 | 0.8209 | 0 | 0.003 | 35.6477 | 11.585
D1-3 | D1 | 环氧酚醛 | 实测 | 15.69 | 10 | 4 | 0.83109 | 0.100491 | 0.040875 | 0.027544 | 0 | 0.120914 | 1.727328 | 2.51104 | 4.33739 | 8 | 1.980254 | 0.83109 | 0.100491 | 0 | 0 | 0 | 0 | 0.068419 | 36.16564 | 1.000284 | 1270.543856 | 2194.078732 | 0.523582 | 51.271161 | 0 | 1.980254 | 62.180858 | 254.019821 | 102.587851 | 18.454295 | 5.861527 | 8.471677 | 2.980342 | 0.011606 | 72.497044 | 7.281851 | 19.189284 | 0.000755 | 0 | 0 | 0.031581 | 0.054552 | 0.001037 | 0.009467 | 0 | 3.8e-05 | 0.405472 | 0.152489 | 0.669727 | 0 | 2.51104 | 4.33739 | 0.08242 | 0.7527 | 0 | 0.003 | 32.2391 | 12.1244
D1-4 | D1 | 环氧酚醛 | 实测 | 18.05 | 98 | 3 | 0.704403 | 0.133568 | 0.110329 | 0.0517 | 0 | 0.189619 | 5.025878 | 2.51104 | 12.62018 | 9 | 1.991792 | 0.704403 | 0.133568 | 0 | 0 | 0 | 0 | 0.16203 | 34.377785 | 0.992751 | 1159.594702 | 1859.622642 | 11.368404 | 63.321394 | 0 | 1.991792 | 50.238994 | 245.263266 | 97.686494 | 18.336926 | 5.963597 | 9.030338 | 3.057904 | 0.043626 | 70.931351 | 7.619977 | 19.909711 | 0.00064 | 0 | 0 | 0.026767 | 0.134529 | 0.011852 | 0.008508 | 0 | 3.2e-05 | 0.390134 | 0.150318 | 0.799488 | 0 | 2.51104 | 12.62018 | 1.1118 | 0.7981 | 0 | 0.003 | 36.5985 | 14.1013
D1-5 | D1 | 环氧酚醛 | 实测 | 20.8 | 300 | 3 | 0.623105 | 0.187985 | 0.131331 | 0.057579 | 0 | 0.301691 | 7.157337 | 2.64102 | 18.90267 | 12 | 1.919409 | 0.623105 | 0.187985 | 0 | 0 | 0 | 0 | 0.188909 | 35.993438 | 0.995323 | 1070.709547 | 1626.567468 | 14.041719 | 75.089094 | 0 | 1.919409 | 45.160351 | 244.910471 | 97.531516 | 18.336765 | 6.059122 | 9.346691 | 3.116368 | 0.05527 | 70.547597 | 7.722828 | 20.040943 | 0.000555 | 0 | 0 | 0.024409 | 0.174701 | 0.014541 | 0.008222 | 0 | 2.8e-05 | 0.383275 | 0.137268 | 0.831793 | 0 | 2.64102 | 18.90267 | 1.57336 | 0.8896 | 0 | 0.003 | 41.4704 | 14.8524
D1-6 | D1 | 环氧酚醛 | 实测 | 14.365 | 5 | 4 | 0.814527 | 0.094216 | 0.076952 | 0.014305 | 0 | 0.11567 | 2.577182 | 2.5099 | 6.46847 | 10 | 1.938093 | 0.814527 | 0.094216 | 0 | 0 | 0 | 0 | 0.091257 | 35.963127 | 0.998951 | 1243.226415 | 2150.351461 | 2.758232 | 54.358491 | 0 | 1.938093 | 58.36293 | 247.993908 | 98.426193 | 18.425392 | 5.909582 | 8.694549 | 3.028092 | 0.02348 | 71.919102 | 7.290295 | 19.66531 | 0.00074 | 0 | 0 | 0.030952 | 0.079769 | 0.003257 | 0.009235 | 0 | 3.7e-05 | 0.407007 | 0.168155 | 0.240474 | 0 | 2.5099 | 6.46847 | 0.26409 | 0.7489 | 0 | 0.003 | 33.0042 | 13.6357
D1-7 | D1 | 环氧酚醛 | 实测 | 16.535 | 32 | 4 | 0.892658 | 0.038574 | 0.040702 | 0.028066 | 0 | 0.043213 | 1.484466 | 2.61048 | 3.87517 | 8 | 1.901038 | 0.892658 | 0.038574 | 0 | 0 | 0 | 0 | 0.068768 | 36.05959 | 0.997212 | 1299.179276 | 2336.384677 | 0.490489 | 38.105879 | 0 | 1.901038 | 62.231179 | 251.326922 | 101.926842 | 18.390117 | 5.80975 | 8.412024 | 2.954389 | 0.012546 | 72.354217 | 7.365523 | 19.31684 | 0.000798 | 0 | 0 | 0.034723 | 0.051545 | 0.000975 | 0.009472 | 0 | 4e-05 | 0.391668 | 0.155013 | 0.681697 | 0 | 2.61048 | 3.87517 | 0.07327 | 0.7121 | 0 | 0.003 | 29.4456 | 11.6539
D1-8 | D1 | 环氧酚醛 | 实测 | 15.225 | 4 | 4 | 0.806306 | 0.104212 | 0.080351 | 0.009131 | 0 | 0.129247 | 4.337651 | 2.51674 | 10.91674 | 8 | 1.93925 | 0.806306 | 0.104212 | 0 | 0 | 0 | 0 | 0.089481 | 35.85683 | 0.99378 | 1233.781933 | 2128.648649 | 0.51467 | 55.292549 | 0 | 1.93925 | 56.624787 | 245.909959 | 97.877283 | 18.374105 | 6.012844 | 9.104967 | 3.092854 | 0.03364 | 71.814341 | 7.494765 | 19.745069 | 0.00073 | 0 | 0 | 0.03064 | 0.132904 | 0.001019 | 0.009251 | 0 | 3.7e-05 | 0.389222 | 0.132336 | 0.210007 | 0 | 2.51674 | 10.91674 | 0.08371 | 0.7599 | 0 | 0.003 | 31.9707 | 10.8701
D1-9 | D1 | 环氧酚醛 | 实测 | 22.32 | 172 | 2 | 0.711855 | 0.161839 | 0.081189 | 0.045117 | 0 | 0.227348 | 4.602983 | 2.52022 | 11.60053 | 10 | 1.993647 | 0.711855 | 0.161839 | 0 | 0 | 0 | 0 | 0.126306 | 35.705718 | 0.9975 | 1165.475514 | 1877.114246 | 9.975891 | 65.073544 | 0 | 1.993647 | 53.52482 | 249.010757 | 99.574782 | 18.421385 | 6.074007 | 9.105782 | 3.087736 | 0.035925 | 71.099709 | 7.475073 | 19.909766 | 0.000646 | 0 | 0 | 0.027137 | 0.124911 | 0.010491 | 0.008866 | 0 | 3.2e-05 | 0.391947 | 0.131936 | 0.697211 | 0 | 2.52022 | 11.60053 | 0.97433 | 0.8234 | 0 | 0.003 | 36.4001 | 12.2529
D1-10 | D1 | 环氧酚醛 | 实测 | 16.09 | 95 | 4 | 0.755545 | 0.113652 | 0.070318 | 0.060485 | 0 | 0.150424 | 4.477531 | 2.51104 | 11.24326 | 9 | 1.935742 | 0.755545 | 0.113652 | 0 | 0 | 0 | 0 | 0.130803 | 35.804139 | 0.995061 | 1181.852733 | 1994.639835 | 16.400412 | 57.475074 | 0 | 1.935742 | 52.695747 | 245.443288 | 98.144295 | 18.385662 | 6.167391 | 9.245655 | 3.095724 | 0.039218 | 70.139721 | 7.521839 | 20.5319 | 0.000686 | 0 | 0 | 0.028711 | 0.128553 | 0.016889 | 0.008829 | 0 | 3.4e-05 | 0.370735 | 0.119409 | 0.797507 | 0 | 2.51104 | 11.24326 | 1.47712 | 0.7722 | 0 | 0.003 | 32.4245 | 10.4435
D1-11 | D1 | 环氧酚醛 | 实测 | 17.145 | 33 | 2 | 0.696317 | 0.177693 | 0.114804 | 0.011185 | 0 | 0.25519 | 6.884233 | 2.50762 | 17.26304 | 9 | 1.986019 | 0.696317 | 0.177693 | 0 | 0 | 0 | 0 | 0.125989 | 35.72428 | 0.992751 | 1156.54207 | 1838.277936 | 0.532183 | 71.496887 | 0 | 1.986019 | 51.432415 | 245.604179 | 97.430833 | 18.356241 | 6.046703 | 9.392054 | 3.146502 | 0.047407 | 71.800992 | 7.653371 | 19.588688 | 0.000633 | 0 | 0 | 0.02646 | 0.182157 | 0.001056 | 0.008867 | 0 | 3.2e-05 | 0.393368 | 0.124462 | 0.263797 | 0 | 2.50762 | 17.26304 | 0.10003 | 0.8403 | 0 | 0.003 | 37.2795 | 11.7953
D1-12 | D1 | 环氧酚醛 | 实测 | 14.46 | 11 | 4 | 0.808901 | 0.119575 | 0.059054 | 0.012471 | 0 | 0.147823 | 3.350112 | 2.51408 | 8.42245 | 9 | 1.984045 | 0.808901 | 0.119575 | 0 | 0 | 0 | 0 | 0.071525 | 36.000856 | 0.997613 | 1245.319733 | 2135.498227 | 0.531361 | 54.950361 | 0 | 1.984045 | 59.499694 | 249.883176 | 99.919183 | 18.439638 | 6.013706 | 8.937474 | 3.071757 | 0.024067 | 72.045116 | 7.353222 | 19.599951 | 0.000734 | 0 | 0 | 0.030738 | 0.102977 | 0.001052 | 0.009431 | 0 | 3.7e-05 | 0.398144 | 0.134217 | 0.293434 | 0 | 2.51408 | 8.42245 | 0.08608 | 0.7714 | 0 | 0.003 | 32.5642 | 10.9776
D1-13 | D1 | 环氧酚醛 | 实测 | 15.5 | 20 | 4 | 0.798475 | 0.112079 | 0.080126 | 0.00932 | 0 | 0.140367 | 2.889794 | 2.50686 | 7.24431 | 7 | 1.973796 | 0.798475 | 0.112079 | 0 | 0 | 0 | 0 | 0.089446 | 36.220286 | 0.999204 | 1244.265686 | 2107.973856 | 0.518579 | 59.143065 | 0 | 1.973796 | 58.705761 | 248.914561 | 98.855846 | 18.430562 | 5.89856 | 8.713774 | 3.035524 | 0.023849 | 72.197652 | 7.305132 | 19.482692 | 0.000726 | 0 | 0 | 0.030342 | 0.087682 | 0.001027 | 0.009251 | 0 | 3.6e-05 | 0.411933 | 0.166083 | 0.214839 | 0 | 2.50686 | 7.24431 | 0.08485 | 0.7643 | 0 | 0.003 | 34.0339 | 13.7218
D1-14 | D1 | 环氧酚醛 | 实测 | 18.25 | 87 | 2 | 0.836396 | 0.075384 | 0.042411 | 0.045809 | 0 | 0.090129 | 1.844484 | 2.55362 | 4.71011 | 10 | 1.968034 | 0.836396 | 0.075384 | 0 | 0 | 0 | 0 | 0.08822 | 35.805311 | 1.000449 | 1252.755047 | 2199.151774 | 13.627435 | 46.153411 | 0 | 1.968034 | 59.411276 | 248.586786 | 99.376038 | 18.467267 | 6.083992 | 8.794626 | 3.03442 | 0.020355 | 70.677574 | 7.209288 | 20.398062 | 0.000755 | 0 | 0 | 0.032137 | 0.059276 | 0.014119 | 0.009269 | 0 | 3.8e-05 | 0.390457 | 0.147883 | 0.550591 | 0 | 2.55362 | 4.71011 | 1.1219 | 0.7365 | 0 | 0.003 | 31.0257 | 11.7508
D1-15 | D1 | 环氧酚醛 | 实测 | 15.5 | 80 | 3 | 0.786711 | 0.117858 | 0.084576 | 0.010855 | 0 | 0.14981 | 3.884035 | 2.5061 | 9.73378 | 9 | 2.007515 | 0.786711 | 0.117858 | 0 | 0 | 0 | 0 | 0.095431 | 35.74496 | 0.996191 | 1237.459979 | 2076.917571 | 1.742276 | 59.861625 | 0 | 2.007515 | 57.29035 | 247.038005 | 98.039843 | 18.406477 | 5.982083 | 8.970726 | 3.07644 | 0.030967 | 71.846356 | 7.401765 | 19.701539 | 0.000716 | 0 | 0 | 0.029895 | 0.116113 | 0.002251 | 0.009189 | 0 | 3.6e-05 | 0.403059 | 0.148517 | 0.199809 | 0 | 2.5061 | 9.73378 | 0.18867 | 0.7703 | 0 | 0.003 | 33.7884 | 12.4502
D1-16 | D1 | 环氧酚醛 | 实测 | 14.45 | 32 | 1 | 0.887242 | 0.043806 | 0.049762 | 0.01919 | 0 | 0.049374 | 2.061112 | 2.62256 | 5.40539 | 10 | 1.949709 | 0.887242 | 0.043806 | 0 | 0 | 0 | 0 | 0.068952 | 36.043145 | 0.997002 | 1297.387877 | 2317.268396 | 2.302885 | 40.582186 | 0 | 1.949709 | 61.412255 | 248.508047 | 99.95712 | 18.400146 | 5.923332 | 8.671585 | 3.009741 | 0.018782 | 71.870169 | 7.338936 | 19.737957 | 0.000794 | 0 | 0 | 0.034708 | 0.071538 | 0.00279 | 0.009469 | 0 | 4e-05 | 0.391648 | 0.14984 | 0.380492 | 0 | 2.62256 | 5.40539 | 0.21082 | 0.7155 | 0 | 0.003 | 29.5929 | 11.3219
D1-17 | D1 | 环氧酚醛 | 实测 | 21.705 | 160 | 3 | 0.676841 | 0.148919 | 0.118895 | 0.055344 | 0 | 0.220021 | 7.35201 | 2.67245 | 19.64788 | 12 | 1.938201 | 0.676841 | 0.148919 | 0 | 0 | 0 | 0 | 0.174239 | 35.848179 | 0.990578 | 1117.835418 | 1760.983787 | 13.439642 | 67.191753 | 0 | 1.938201 | 46.41293 | 242.505574 | 97.03773 | 18.289672 | 6.132466 | 9.560729 | 3.142254 | 0.058377 | 70.285528 | 7.835769 | 20.290633 | 0.0006 | 0 | 0 | 0.026746 | 0.196636 | 0.013928 | 0.008378 | 0 | 3e-05 | 0.365234 | 0.111713 | 0.800641 | 0 | 2.67245 | 19.64788 | 1.39165 | 0.8371 | 0 | 0.003 | 36.4942 | 11.1624
D1-18 | D1 | 环氧酚醛 | 实测 | 17.665 | 49 | 2 | 0.67201 | 0.176918 | 0.136245 | 0.014827 | 0 | 0.263268 | 8.192841 | 2.61537 | 21.42731 | 11 | 1.897365 | 0.67201 | 0.176918 | 0 | 0 | 0 | 0 | 0.151072 | 36.078842 | 0.990101 | 1115.271589 | 1757.34422 | 0.516951 | 71.721899 | 0 | 1.897365 | 47.386496 | 243.404829 | 96.826287 | 18.287888 | 6.02805 | 9.544009 | 3.160609 | 0.057544 | 71.680926 | 7.846724 | 19.567121 | 0.000601 | 0 | 0 | 0.026201 | 0.214659 | 0.001029 | 0.008609 | 0 | 3e-05 | 0.380345 | 0.118273 | 0.35564 | 0 | 2.61537 | 21.42731 | 0.10276 | 0.8594 | 0 | 0.003 | 37.966 | 11.806
D1-19 | D1 | 环氧酚醛 | 实测 | 19.735 | 92 | 4 | 0.615636 | 0.203217 | 0.130553 | 0.050594 | 0 | 0.330093 | 7.602845 | 2.50154 | 19.01882 | 11 | 1.987562 | 0.615636 | 0.203217 | 0 | 0 | 0 | 0 | 0.181147 | 35.260264 | 0.994054 | 1087.206481 | 1625.28009 | 11.870803 | 78.360516 | 0 | 1.987562 | 46.273076 | 245.365108 | 97.371084 | 18.350622 | 6.063331 | 9.36767 | 3.126447 | 0.054247 | 70.789863 | 7.701019 | 19.922286 | 0.000561 | 0 | 0 | 0.023394 | 0.177862 | 0.01238 | 0.008301 | 0 | 2.8e-05 | 0.390259 | 0.135239 | 0.752829 | 0 | 2.50154 | 19.01882 | 1.32375 | 0.8876 | 0 | 0.003 | 41.7304 | 14.4611
D1-20 | D1 | 环氧酚醛 | 实测 | 18.835 | 103 | 2 | 0.768073 | 0.113911 | 0.071266 | 0.04675 | 0 | 0.148308 | 2.616906 | 2.6441 | 6.91936 | 10 | 1.955872 | 0.768073 | 0.113911 | 0 | 0 | 0 | 0 | 0.118016 | 36.167047 | 1.002229 | 1189.870296 | 2003.432155 | 15.320616 | 54.765792 | 0 | 1.955872 | 55.347777 | 247.827879 | 98.63569 | 18.465029 | 6.088769 | 8.903786 | 3.059202 | 0.02894 | 70.510718 | 7.251311 | 20.416876 | 0.000684 | 0 | 0 | 0.030149 | 0.078898 | 0.015819 | 0.008957 | 0 | 3.4e-05 | 0.395927 | 0.157372 | 0.50171 | 0 | 2.6441 | 6.91936 | 1.3873 | 0.7855 | 0 | 0.003 | 34.7228 | 13.8015
D1-21 | D1 | 环氧酚醛 | 实测 | 16.155 | 82 | 2 | 0.880352 | 0.051484 | 0.046625 | 0.021539 | 0 | 0.058481 | 1.564836 | 2.61012 | 4.08441 | 10 | 1.940373 | 0.880352 | 0.051484 | 0 | 0 | 0 | 0 | 0.068164 | 36.11098 | 0.999894 | 1288.455556 | 2303.265038 | 5.288245 | 41.286052 | 0 | 1.940373 | 61.697794 | 248.875072 | 99.61492 | 18.445035 | 5.958695 | 8.624862 | 3.010336 | 0.016081 | 71.599553 | 7.21119 | 19.939322 | 0.000788 | 0 | 0 | 0.034281 | 0.053643 | 0.005779 | 0.009476 | 0 | 3.9e-05 | 0.397614 | 0.159485 | 0.308642 | 0 | 2.61012 | 4.08441 | 0.44003 | 0.7215 | 0 | 0.003 | 30.2743 | 12.1432
D1-22 | D1 | 环氧酚醛 | 实测 | 18.92 | 75 | 4 | 0.654087 | 0.172761 | 0.130622 | 0.04253 | 0 | 0.264126 | 6.183604 | 2.59379 | 16.03897 | 11 | 1.989441 | 0.654087 | 0.172761 | 0 | 0 | 0 | 0 | 0.173152 | 35.026203 | 0.995777 | 1108.722761 | 1714.066289 | 13.934943 | 71.195248 | 0 | 1.989441 | 47.459718 | 243.407861 | 95.879351 | 18.374345 | 6.08684 | 9.312955 | 3.126232 | 0.051903 | 70.451017 | 7.558565 | 20.287837 | 0.000587 | 0 | 0 | 0.02536 | 0.156814 | 0.014434 | 0.008386 | 0 | 2.9e-05 | 0.395354 | 0.151839 | 0.459523 | 0 | 2.59379 | 16.03897 | 1.4763 | 0.8577 | 0 | 0.003 | 40.4368 | 15.5301
D1-23 | D1 | 环氧酚醛 | 实测 | 19.015 | 142 | 3 | 0.657048 | 0.175893 | 0.132607 | 0.034452 | 0 | 0.267702 | 6.083087 | 2.60268 | 15.83233 | 13 | 1.960247 | 0.657048 | 0.175893 | 0 | 0 | 0 | 0 | 0.167059 | 35.675402 | 0.996398 | 1111.828465 | 1720.007852 | 9.124598 | 73.077051 | 0 | 1.960247 | 48.202395 | 244.944111 | 96.836867 | 18.364213 | 5.997958 | 9.187583 | 3.105084 | 0.049172 | 71.097566 | 7.585984 | 19.870239 | 0.000589 | 0 | 0 | 0.025547 | 0.155402 | 0.009628 | 0.008447 | 0 | 2.9e-05 | 0.399937 | 0.156253 | 0.468689 | 0 | 2.60268 | 15.83233 | 0.98094 | 0.8606 | 0 | 0.003 | 40.7456 | 15.9191
D1-24 | D1 | 环氧酚醛 | 实测 | 19.0758 | 120.6667 | 3 | 0.660449 | 0.172554 | 0.132864 | 0.034134 | 0 | 0.261268 | 6.09981 | 2.57819 | 15.72647 | 13 | 1.953165 | 0.660449 | 0.172554 | 0 | 0 | 0 | 0 | 0.166997 | 35.465172 | 0.995677 | 1113.395614 | 1731.342528 | 8.821433 | 71.935106 | 0 | 1.953165 | 48.138123 | 244.720937 | 96.741218 | 18.357452 | 5.991149 | 9.185374 | 3.103324 | 0.049325 | 71.120957 | 7.598631 | 19.855924 | 0.000595 | 0 | 0 | 0.025582 | 0.156048 | 0.009323 | 0.008449 | 0 | 3e-05 | 0.39873 | 0.155886 | 0.473804 | 0 | 2.57819 | 15.72647 | 0.9396 | 0.8515 | 0 | 0.003 | 40.184 | 15.7102
D2-1 | D2 | 环氧酚醛 | 实测 | 19.32 | 68 | 4 | 0.655734 | 0.175471 | 0.134918 | 0.033877 | 0 | 0.267595 | 6.124006 | 2.58923 | 15.85646 | 13 | 1.952818 | 0.655734 | 0.175471 | 0 | 0 | 0 | 0 | 0.168794 | 35.409564 | 0.995978 | 1108.239562 | 1718.361155 | 9.239061 | 72.240868 | 0 | 1.952818 | 47.869894 | 244.581373 | 96.565102 | 18.361862 | 5.996985 | 9.193028 | 3.106324 | 0.049772 | 71.072663 | 7.586606 | 19.889533 | 0.000589 | 0 | 0 | 0.025424 | 0.1557 | 0.009742 | 0.00843 | 0 | 2.9e-05 | 0.39979 | 0.157734 | 0.449234 | 0 | 2.58923 | 15.85646 | 0.99208 | 0.8585 | 0 | 0.003 | 40.7146 | 16.0636
D2-2 | D2 | 环氧酚醛 | 实测 | 18.95 | 76 | 2 | 0.646782 | 0.188755 | 0.112058 | 0.052405 | 0 | 0.291837 | 6.530337 | 2.50914 | 16.38553 | 11 | 1.948624 | 0.646782 | 0.188755 | 0 | 0 | 0 | 0 | 0.164463 | 35.832403 | 0.995595 | 1103.172475 | 1707.505143 | 11.349642 | 74.226173 | 0 | 1.948624 | 48.266921 | 246.953962 | 98.479969 | 18.367656 | 6.057038 | 9.263669 | 3.106847 | 0.047891 | 70.914193 | 7.649917 | 19.870506 | 0.000588 | 0 | 0 | 0.024578 | 0.160501 | 0.011859 | 0.008473 | 0 | 2.9e-05 | 0.387288 | 0.131862 | 0.820355 | 0 | 2.50914 | 16.38553 | 1.21073 | 0.865 | 0 | 0.003 | 39.5382 | 13.4618
D2-3 | D2 | 环氧酚醛 | 实测 | 20.57 | 60 |  | 0.680198 | 0.151431 | 0.110422 | 0.057949 | 0 | 0.222627 | 4.256628 | 2.5023 | 10.65136 | 9 | 2.006611 | 0.680198 | 0.151431 | 0 | 0 | 0 | 0 | 0.168371 | 34.617808 | 0.997425 | 1139.02351 | 1795.723582 | 15.335038 | 67.086251 | 0 | 2.006611 | 50.184588 | 246.487801 | 97.720897 | 18.394205 | 5.978907 | 8.916124 | 3.048115 | 0.040248 | 70.663774 | 7.466274 | 20.062803 | 0.00062 | 0 | 0 | 0.025848 | 0.110023 | 0.015824 | 0.00844 | 0 | 3.1e-05 | 0.401726 | 0.167187 | 0.78246 | 0 | 2.5023 | 10.65136 | 1.53193 | 0.8171 | 0 | 0.003 | 38.8911 | 16.1854
D2-4 | D2 | 环氧酚醛 | 实测 | 14.695 | 9 |  | 0.855737 | 0.095442 | 0.033411 | 0.015411 | 0 | 0.111531 | 2.203665 | 2.51104 | 5.53349 | 8 | 2.000842 | 0.855737 | 0.095442 | 0 | 0 | 0 | 0 | 0.048822 | 36.097255 | 0.999172 | 1288.073038 | 2259.145299 | 0.53108 | 48.408055 | 0 | 2.000842 | 63.10632 | 251.974514 | 101.276353 | 18.47015 | 5.999624 | 8.751191 | 3.038513 | 0.014245 | 72.158897 | 7.248511 | 19.575758 | 0.000777 | 0 | 0 | 0.032518 | 0.071659 | 0.001051 | 0.009667 | 0 | 3.9e-05 | 0.399018 | 0.134834 | 0.365838 | 0 | 2.51104 | 5.53349 | 0.08118 | 0.7465 | 0 | 0.003 | 30.8122 | 10.4119
D2-5 | D2 | 环氧酚醛 | 实测 | 14.215 | 40 | 3 | 0.754958 | 0.120242 | 0.085594 | 0.039207 | 0 | 0.159269 | 5.082631 | 2.52449 | 12.83105 | 10 | 1.894917 | 0.754958 | 0.120242 | 0 | 0 | 0 | 0 | 0.124801 | 35.663665 | 0.991938 | 1182.456234 | 1990.969911 | 5.1168 | 57.62765 | 0 | 1.894917 | 52.775815 | 246.802188 | 99.22977 | 18.328448 | 5.991475 | 9.125097 | 3.072954 | 0.039378 | 71.477433 | 7.678026 | 19.670618 | 0.000684 | 0 | 0 | 0.028772 | 0.146239 | 0.005612 | 0.008889 | 0 | 3.4e-05 | 0.375527 | 0.121858 | 0.76077 | 0 | 2.52449 | 12.83105 | 0.4924 | 0.7799 | 0 | 0.003 | 32.9487 | 10.6918
D2-6 | D2 | 环氧酚醛 | 实测 | 20.335 | 112 |  | 0.673128 | 0.161192 | 0.117323 | 0.048357 | 0 | 0.239467 | 7.325725 | 2.50724 | 18.36735 | 10 | 1.991073 | 0.673128 | 0.161192 | 0 | 0 | 0 | 0 | 0.16568 | 35.01816 | 0.989558 | 1137.608539 | 1777.057743 | 9.284738 | 70.368292 | 0 | 1.991073 | 48.120078 | 244.17779 | 97.53285 | 18.299041 | 6.054632 | 9.40962 | 3.120047 | 0.053648 | 70.905427 | 7.809733 | 19.896858 | 0.000612 | 0 | 0 | 0.025579 | 0.187384 | 0.00978 | 0.008466 | 0 | 3.1e-05 | 0.376855 | 0.118336 | 0.808508 | 0 | 2.50724 | 18.36735 | 0.95864 | 0.8298 | 0 | 0.003 | 36.9393 | 11.5993
D2-7 | D2 | 环氧酚醛 | 实测 | 12.485 | 79 | 2 | 0.860065 | 0.056938 | 0.04899 | 0.034007 | 0 | 0.066202 | 2.508065 | 2.50838 | 6.29118 | 8 | 1.965993 | 0.860065 | 0.056938 | 0 | 0 | 0 | 0 | 0.082997 | 35.316743 | 0.997259 | 1270.480469 | 2270.571987 | 14.754072 | 43.656026 | 0 | 1.965993 | 58.815635 | 244.02413 | 96.482085 | 18.451309 | 6.196573 | 9.079062 | 3.089199 | 0.026976 | 70.149186 | 7.214072 | 20.897459 | 0.000782 | 0 | 0 | 0.032682 | 0.08197 | 0.015238 | 0.009326 | 0 | 3.9e-05 | 0.382645 | 0.139362 | 0.205212 | 0 | 2.50838 | 6.29118 | 1.16951 | 0.7158 | 0 | 0.003 | 29.368 | 10.696
D2-8 | D2 | 环氧酚醛 | 实测 | 20.9 | 131 |  | 0.658074 | 0.185951 | 0.102818 | 0.053157 | 0 | 0.282569 | 6.997559 | 2.50268 | 17.51265 | 11 | 2.017836 | 0.658074 | 0.185951 | 0 | 0 | 0 | 0 | 0.155975 | 35.332334 | 0.993371 | 1124.054496 | 1737.314149 | 12.481415 | 72.358213 | 0 | 2.017836 | 49.013389 | 246.094005 | 98.235412 | 18.367076 | 6.153607 | 9.46215 | 3.140168 | 0.050176 | 70.598621 | 7.678157 | 20.115508 | 0.0006 | 0 | 0 | 0.025007 | 0.174987 | 0.012994 | 0.00856 | 0 | 3e-05 | 0.380171 | 0.11291 | 0.789369 | 0 | 2.50268 | 17.51265 | 1.30044 | 0.8567 | 0 | 0.003 | 38.0475 | 11.3
D2-9 | D2 | 环氧酚醛 | 实测 | 15.53 | 5 |  | 0.779801 | 0.123226 | 0.088103 | 0.008869 | 0 | 0.158022 | 4.068483 | 2.50572 | 10.19448 | 7 | 1.953997 | 0.779801 | 0.123226 | 0 | 0 | 0 | 0 | 0.096973 | 36.110336 | 0.99656 | 1218.983172 | 2058.675497 | 0.520222 | 60.604541 | 0 | 1.953997 | 56.453169 | 247.217609 | 98.161187 | 18.399432 | 5.964286 | 8.972363 | 3.076656 | 0.031727 | 71.994797 | 7.428217 | 19.594134 | 0.00071 | 0 | 0 | 0.029632 | 0.120559 | 0.001031 | 0.009172 | 0 | 3.5e-05 | 0.401504 | 0.148278 | 0.203997 | 0 | 2.50572 | 10.19448 | 0.08714 | 0.7756 | 0 | 0.003 | 33.9512 | 12.5384
D2-10 | D2 | 环氧酚醛 | 实测 | 14.995 | 60 | 2 | 0.722405 | 0.133596 | 0.131406 | 0.012593 | 0 | 0.184933 | 7.377444 | 2.50686 | 18.49422 | 8 | 1.979961 | 0.722405 | 0.133596 | 0 | 0 | 0 | 0 | 0.143999 | 34.358519 | 0.986129 | 1175.256362 | 1907.148489 | 1.562473 | 64.24989 | 0 | 1.979961 | 49.389509 | 240.755289 | 95.199628 | 18.268977 | 6.022777 | 9.491338 | 3.147197 | 0.055731 | 71.438896 | 7.811104 | 19.815046 | 0.000657 | 0 | 0 | 0.027451 | 0.202521 | 0.002055 | 0.008691 | 0 | 3.3e-05 | 0.381147 | 0.124531 | 0.251862 | 0 | 2.50686 | 18.49422 | 0.18763 | 0.7937 | 0 | 0.003 | 34.8063 | 11.3722
D2-11 | D2 | 环氧酚醛 | 实测 | 17.04 | 65 | 2 | 0.70885 | 0.160966 | 0.084117 | 0.046067 | 0 | 0.227081 | 5.552085 | 2.53892 | 14.0963 | 11 | 1.962537 | 0.70885 | 0.160966 | 0 | 0 | 0 | 0 | 0.130184 | 36.04628 | 0.99518 | 1153.023814 | 1866.306114 | 8.684951 | 65.666631 | 0 | 1.962537 | 52.054938 | 248.158209 | 99.640658 | 18.379628 | 6.089397 | 9.255676 | 3.104959 | 0.040949 | 71.118213 | 7.613938 | 19.859983 | 0.000641 | 0 | 0 | 0.027137 | 0.150666 | 0.009198 | 0.008826 | 0 | 3.2e-05 | 0.380627 | 0.115719 | 0.777576 | 0 | 2.53892 | 14.0963 | 0.8606 | 0.8258 | 0 | 0.003 | 35.6115 | 10.8267
D2-12 | D2 | 环氧酚醛 | 实测 | 17.89 | 50 | 2 | 0.661878 | 0.184413 | 0.142885 | 0.010825 | 0 | 0.27862 | 5.704635 | 2.63762 | 15.04666 | 12 | 1.885456 | 0.661878 | 0.184413 | 0 | 0 | 0 | 0 | 0.15371 | 36.02283 | 0.998239 | 1101.261474 | 1727.067506 | 1.865046 | 72.027947 | 0 | 1.885456 | 48.844224 | 246.120852 | 97.038673 | 18.375162 | 5.895631 | 9.040504 | 3.093879 | 0.045645 | 71.981303 | 7.534245 | 19.408384 | 0.00059 | 0 | 0 | 0.025956 | 0.148068 | 0.00238 | 0.008581 | 0 | 3e-05 | 0.411509 | 0.172449 | 0.196812 | 0 | 2.63762 | 15.04666 | 0.2419 | 0.872 | 0 | 0.003 | 41.8175 | 17.5243
D2-13 | D2 | 环氧酚醛 | 实测 | 16.31 | 45 | 2 | 0.606972 | 0.208701 | 0.143948 | 0.040379 | 0 | 0.34384 | 7.617135 | 2.50762 | 19.10088 | 12 | 1.93566 | 0.606972 | 0.208701 | 0 | 0 | 0 | 0 | 0.184327 | 35.434051 | 0.993928 | 1075.504268 | 1602.406181 | 5.393534 | 80.072572 | 0 | 1.93566 | 45.87638 | 246.838135 | 98.215784 | 18.321762 | 5.90172 | 9.154167 | 3.088411 | 0.052379 | 71.703734 | 7.762417 | 19.29461 | 0.000552 | 0 | 0 | 0.023065 | 0.175689 | 0.005904 | 0.008267 | 0 | 2.8e-05 | 0.398327 | 0.149718 | 0.781825 | 0 | 2.50762 | 19.10088 | 0.64183 | 0.8988 | 0 | 0.003 | 43.3061 | 16.2773
D2-14 | D2 | 环氧酚醛 | 实测 | 16.98 | 80 |  | 0.664289 | 0.153893 | 0.127675 | 0.054144 | 0 | 0.231665 | 8.305634 | 2.51294 | 20.87156 | 9 | 1.968659 | 0.664289 | 0.153893 | 0 | 0 | 0 | 0 | 0.181818 | 34.67333 | 0.986873 | 1120.644309 | 1753.723757 | 12.57343 | 69.703666 | 0 | 1.968659 | 45.464992 | 241.101125 | 95.989453 | 18.263516 | 6.118704 | 9.614696 | 3.148478 | 0.061732 | 70.334405 | 7.89995 | 20.237368 | 0.000603 | 0 | 0 | 0.025243 | 0.209659 | 0.013057 | 0.008302 | 0 | 3e-05 | 0.36557 | 0.110261 | 0.808639 | 0 | 2.51294 | 20.87156 | 1.29983 | 0.8265 | 0 | 0.003 | 36.3925 | 10.9765
D2-15 | D2 | 环氧酚醛 | 实测 | 19.41 | 76 | 4 | 0.631257 | 0.179826 | 0.138291 | 0.050627 | 0 | 0.28487 | 5.230076 | 2.50648 | 13.10908 | 10 | 1.966169 | 0.631257 | 0.179826 | 0 | 0 | 0 | 0 | 0.188918 | 34.968514 | 0.997083 | 1102.914968 | 1666.51737 | 10.265767 | 75.693368 | 0 | 1.966169 | 47.726864 | 247.195186 | 97.982104 | 18.357977 | 5.839937 | 8.815963 | 3.030548 | 0.044243 | 71.39755 | 7.576514 | 19.488659 | 0.000574 | 0 | 0 | 0.023988 | 0.125458 | 0.010759 | 0.008226 | 0 | 2.9e-05 | 0.41071 | 0.181199 | 0.823045 | 0 | 2.50648 | 13.10908 | 1.1242 | 0.8595 | 0 | 0.003 | 42.9151 | 18.9335
D2-16 | D2 | 环氧酚醛 | 实测 | 18.62 | 60 |  | 0.653314 | 0.166271 | 0.132641 | 0.047774 | 0 | 0.254504 | 5.552102 | 2.5099 | 13.93522 | 10 | 1.948566 | 0.653314 | 0.166271 | 0 | 0 | 0 | 0 | 0.180415 | 34.977745 | 0.9964 | 1106.761286 | 1724.747774 | 13.748121 | 71.855786 | 0 | 1.948566 | 47.43452 | 244.241464 | 96.197824 | 18.368427 | 5.989683 | 9.085193 | 3.081958 | 0.048164 | 70.681405 | 7.53996 | 20.073689 | 0.000593 | 0 | 0 | 0.024826 | 0.137836 | 0.014239 | 0.008315 | 0 | 3e-05 | 0.400292 | 0.167542 | 0.598417 | 0 | 2.5099 | 13.93522 | 1.43953 | 0.8406 | 0 | 0.003 | 40.4695 | 16.9385
D2-17 | D2 | 环氧酚醛 | 实测 | 18.81 | 120 |  | 0.653043 | 0.182985 | 0.109282 | 0.05469 | 0 | 0.280204 | 5.365927 | 2.57415 | 13.8127 | 12 | 1.955993 | 0.653043 | 0.182985 | 0 | 0 | 0 | 0 | 0.163971 | 36.289327 | 0.999154 | 1107.19852 | 1713.598941 | 13.028119 | 73.788004 | 0 | 1.955993 | 49.241498 | 247.977507 | 98.843967 | 18.39899 | 6.028178 | 9.093463 | 3.081956 | 0.043223 | 70.869548 | 7.537881 | 19.908164 | 0.000588 | 0 | 0 | 0.025229 | 0.135379 | 0.013537 | 0.008478 | 0 | 2.9e-05 | 0.395673 | 0.147947 | 0.803685 | 0 | 2.57415 | 13.8127 | 1.38113 | 0.865 | 0 | 0.003 | 40.3705 | 15.095
D2-18 | D2 | 环氧酚醛 | 实测 | 15.825 | 45 | 4 | 0.699459 | 0.137814 | 0.124351 | 0.038376 | 0 | 0.197029 | 4.737281 | 2.50724 | 11.8775 | 9 | 1.957066 | 0.699459 | 0.137814 | 0 | 0 | 0 | 0 | 0.162727 | 34.489876 | 0.993029 | 1158.44956 | 1846.57267 | 4.1799 | 65.211492 | 0 | 1.957066 | 50.584544 | 246.995897 | 98.528252 | 18.315552 | 5.780515 | 8.757182 | 3.012446 | 0.040134 | 71.9612 | 7.648468 | 19.228771 | 0.000636 | 0 | 0 | 0.026579 | 0.125914 | 0.004665 | 0.0085 | 0 | 3.2e-05 | 0.402939 | 0.170728 | 0.78183 | 0 | 2.50724 | 11.8775 | 0.44004 | 0.8018 | 0 | 0.003 | 38.0092 | 16.1048
D2-19 | D2 | 环氧酚醛 | 实测 | 19.77 | 67 |  | 0.676049 | 0.172569 | 0.096418 | 0.054964 | 0 | 0.255261 | 6.216953 | 2.5099 | 15.60393 | 9 | 1.983419 | 0.676049 | 0.172569 | 0 | 0 | 0 | 0 | 0.151382 | 35.527124 | 0.994618 | 1127.907318 | 1784.769703 | 13.118577 | 69.286796 | 0 | 1.983419 | 49.657114 | 246.430123 | 98.418526 | 18.375896 | 6.136325 | 9.362416 | 3.12216 | 0.046714 | 70.581064 | 7.629171 | 20.142272 | 0.000614 | 0 | 0 | 0.02569 | 0.159713 | 0.013627 | 0.008609 | 0 | 3.1e-05 | 0.380105 | 0.11844 | 0.806039 | 0 | 2.5099 | 15.60393 | 1.33133 | 0.8411 | 0 | 0.003 | 37.1363 | 11.5716
D2-20 | D2 | 环氧酚醛 | 实测 | 16.595 | 40 | 3 | 0.758153 | 0.114492 | 0.075218 | 0.052136 | 0 | 0.151015 | 3.000929 | 2.50876 | 7.52861 | 9 | 1.925586 | 0.758153 | 0.114492 | 0 | 0 | 0 | 0 | 0.127354 | 35.476229 | 0.998628 | 1185.462506 | 2001.525034 | 13.002756 | 56.135852 | 0 | 1.925586 | 54.425701 | 248.092042 | 98.999196 | 18.419442 | 6.00333 | 8.827687 | 3.033153 | 0.029754 | 70.874139 | 7.375746 | 20.07361 | 0.000689 | 0 | 0 | 0.02881 | 0.086456 | 0.013494 | 0.008864 | 0 | 3.4e-05 | 0.3924 | 0.154863 | 0.737827 | 0 | 2.50876 | 7.52861 | 1.17502 | 0.7719 | 0 | 0.003 | 34.1702 | 13.4855
D2-21 | D2 | 环氧酚醛 | 实测 | 20.49 | 85 |  | 0.612721 | 0.185237 | 0.14299 | 0.059053 | 0 | 0.302319 | 9.38978 | 2.50762 | 23.546 | 10 | 1.983844 | 0.612721 | 0.185237 | 0 | 0 | 0 | 0 | 0.202043 | 34.691643 | 0.98821 | 1081.038032 | 1617.582173 | 15.10441 | 77.097493 | 0 | 1.983844 | 43.087465 | 240.899053 | 95.495636 | 18.275376 | 6.141226 | 9.684299 | 3.164875 | 0.066503 | 70.101578 | 7.900371 | 20.311606 | 0.000557 | 0 | 0 | 0.023283 | 0.218626 | 0.015594 | 0.008091 | 0 | 2.8e-05 | 0.370817 | 0.115833 | 0.821727 | 0 | 2.50762 | 23.546 | 1.67945 | 0.8714 | 0 | 0.003 | 39.937 | 12.4752
D2-22 | D2 | 环氧酚醛 | 实测 | 20.255 | 183 | 2 | 0.698053 | 0.177423 | 0.082311 | 0.042213 | 0 | 0.254168 | 4.792972 | 2.50724 | 12.01713 | 9 | 1.993705 | 0.698053 | 0.177423 | 0 | 0 | 0 | 0 | 0.124524 | 35.954613 | 0.997663 | 1160.311839 | 1842.86077 | 6.322048 | 68.408485 | 0 | 1.993705 | 53.80766 | 250.961035 | 100.765023 | 18.416367 | 6.008792 | 9.025042 | 3.073254 | 0.034236 | 71.63997 | 7.516504 | 19.51587 | 0.000635 | 0 | 0 | 0.026526 | 0.127138 | 0.006846 | 0.008882 | 0 | 3.2e-05 | 0.396023 | 0.131553 | 0.785548 | 0 | 2.50724 | 12.01713 | 0.64708 | 0.8395 | 0 | 0.003 | 37.4321 | 12.4344
D2-23 | D2 | 环氧酚醛 | 实测 | 16.445 | 16 |  | 0.674504 | 0.175015 | 0.136986 | 0.013494 | 0 | 0.259473 | 8.310608 | 2.50724 | 20.83669 | 9 | 1.989573 | 0.674504 | 0.175015 | 0 | 0 | 0 | 0 | 0.15048 | 34.660397 | 0.987635 | 1138.962564 | 1780.691065 | 0.518401 | 71.500204 | 0 | 1.989573 | 48.1835 | 242.715948 | 96.151503 | 18.286894 | 6.026988 | 9.539378 | 3.160519 | 0.057363 | 71.663464 | 7.833572 | 19.596606 | 0.000613 | 0 | 0 | 0.025631 | 0.213011 | 0.001028 | 0.008618 | 0 | 3.1e-05 | 0.385675 | 0.12036 | 0.32202 | 0 | 2.50724 | 20.83669 | 0.10058 | 0.843 | 0 | 0.003 | 37.7267 | 11.7736
D2-24 | D2 | 环氧酚醛 | 实测 | 16.9289 | 67 | 2.6667 | 0.751286 | 0.139102 | 0.072465 | 0.037147 | 0 | 0.185151 | 3.311113 | 2.49774 | 8.2703 | 10 | 1.980455 | 0.751286 | 0.139102 | 0 | 0 | 0 | 0 | 0.109613 | 35.818722 | 1.000185 | 1191.260864 | 1983.394674 | 10.033547 | 60.476169 | 0 | 1.980455 | 55.842039 | 248.998914 | 99.066979 | 18.458498 | 6.058784 | 8.940199 | 3.068671 | 0.028863 | 71.122757 | 7.310435 | 20.024917 | 0.000686 | 0 | 0 | 0.028549 | 0.094529 | 0.010546 | 0.009041 | 0 | 3.4e-05 | 0.399969 | 0.148318 | 0.494342 | 0 | 2.49774 | 8.2703 | 0.92263 | 0.791 | 0 | 0.003 | 34.9933 | 12.9763
D3-1 | D3 | 环氧酚醛 | 实测 | 15.67 | 8 |  | 0.764087 | 0.128775 | 0.093949 | 0.01319 | 0 | 0.168534 | 3.55678 | 2.50952 | 8.92581 | 7 | 1.940703 | 0.764087 | 0.128775 | 0 | 0 | 0 | 0 | 0.107139 | 35.997223 | 0.99814 | 1205.567037 | 2017.188476 | 0.51776 | 61.804929 | 0 | 1.940703 | 56.074395 | 248.557966 | 98.756335 | 18.404917 | 5.877866 | 8.769686 | 3.040669 | 0.02899 | 72.220525 | 7.398704 | 19.375217 | 0.000694 | 0 | 0 | 0.029035 | 0.103272 | 0.001026 | 0.009067 | 0 | 3.5e-05 | 0.409553 | 0.165109 | 0.312392 | 0 | 2.50952 | 8.92581 | 0.08866 | 0.7837 | 0 | 0.003 | 35.3977 | 14.2704
D3-2 | D3 | 环氧酚醛 | 实测 | 13.9 | 152 | 2 | 0.881553 | 0.051754 | 0.031212 | 0.035481 | 0 | 0.058708 | 1.9553 | 2.51142 | 4.91058 | 8 | 2 | 0.881553 | 0.051754 | 0 | 0 | 0 | 0 | 0.066693 | 35.716153 | 0.999474 | 1293.943351 | 2327.29892 | 16.010738 | 42.530345 | 0 | 2 | 61.171535 | 245.270842 | 97.105109 | 18.49085 | 6.241537 | 9.041923 | 3.087342 | 0.021491 | 70.032546 | 7.111645 | 21.027878 | 0.0008 | 0 | 0 | 0.033499 | 0.065501 | 0.0165 | 0.009493 | 0 | 4e-05 | 0.38467 | 0.136345 | 0.186741 | 0 | 2.51142 | 4.91058 | 1.23701 | 0.7117 | 0 | 0.003 | 28.8387 | 10.2218
D3-3 | D3 | 环氧酚醛 | 实测 | 19.65 | 97 | 4 | 0.677653 | 0.157653 | 0.122143 | 0.042551 | 0 | 0.232646 | 4.641285 | 2.54904 | 11.83082 | 11 | 1.955918 | 0.677653 | 0.157653 | 0 | 0 | 0 | 0 | 0.164694 | 35.095714 | 0.996127 | 1138.045939 | 1782.45102 | 6.43448 | 68.567449 | 0 | 1.955918 | 50.364388 | 248.136367 | 98.963265 | 18.352143 | 5.824224 | 8.777163 | 3.022194 | 0.039478 | 71.772449 | 7.583163 | 19.331224 | 0.000612 | 0 | 0 | 0.026011 | 0.120723 | 0.006929 | 0.008476 | 0 | 3.1e-05 | 0.406234 | 0.171536 | 0.788265 | 0 | 2.54904 | 11.83082 | 0.67907 | 0.8306 | 0 | 0.003 | 39.8109 | 16.8105
D3-4 | D3 | 环氧酚醛 | 实测 | 18.025 | 25 | 3 | 0.670794 | 0.181043 | 0.121068 | 0.027096 | 0 | 0.269894 | 7.928414 | 2.5118 | 19.91459 | 10 | 1.902679 | 0.670794 | 0.181043 | 0 | 0 | 0 | 0 | 0.148163 | 35.828598 | 0.990783 | 1115.132738 | 1770.895068 | 3.935356 | 71.651106 | 0 | 1.902679 | 47.934341 | 244.418936 | 97.295109 | 18.3151 | 6.076629 | 9.52874 | 3.155561 | 0.054303 | 71.374366 | 7.793383 | 19.723463 | 0.000609 | 0 | 0 | 0.02549 | 0.202097 | 0.004449 | 0.00864 | 0 | 3e-05 | 0.377446 | 0.112451 | 0.512482 | 0 | 2.5118 | 19.91459 | 0.43844 | 0.8514 | 0 | 0.003 | 37.1935 | 11.0809
D3-5 | D3 | 环氧酚醛 | 实测 | 15.815 | 10 | 4 | 0.713999 | 0.138091 | 0.130068 | 0.017842 | 0 | 0.193405 | 7.277559 | 2.67446 | 19.46354 | 10 | 1.865921 | 0.713999 | 0.138091 | 0 | 0 | 0 | 0 | 0.14791 | 36.228568 | 0.989114 | 1139.168201 | 1857.124155 | 0.498131 | 64.415857 | 0 | 1.865921 | 48.13239 | 242.719215 | 97.020693 | 18.256641 | 5.983625 | 9.444341 | 3.132654 | 0.055541 | 71.664802 | 7.879645 | 19.584248 | 0.000633 | 0 | 0 | 0.028235 | 0.205485 | 0.000994 | 0.008648 | 0 | 3.2e-05 | 0.373264 | 0.120086 | 0.430215 | 0 | 2.67446 | 19.46354 | 0.09415 | 0.8191 | 0 | 0.003 | 35.3556 | 11.3745
D3-6 | D3 | 环氧酚醛 | 实测 | 19.88 | 114 | 2 | 0.694424 | 0.150703 | 0.129651 | 0.025221 | 0 | 0.217019 | 7.849365 | 2.56946 | 20.16863 | 11 | 1.990672 | 0.694424 | 0.150703 | 0 | 0 | 0 | 0 | 0.154872 | 34.903804 | 0.98889 | 1142.922585 | 1823.416363 | 9.829734 | 67.393121 | 0 | 1.990672 | 47.577071 | 239.330089 | 94.175508 | 18.310568 | 6.202011 | 9.753163 | 3.19826 | 0.060988 | 70.3605 | 7.740386 | 20.502658 | 0.000625 | 0 | 0 | 0.026779 | 0.210199 | 0.010326 | 0.008576 | 0 | 3.1e-05 | 0.375343 | 0.115207 | 0.205836 | 0 | 2.56946 | 20.16863 | 0.99081 | 0.8229 | 0 | 0.003 | 36.0142 | 11.0541
D3-7 | D3 | 环氧酚醛 | 实测 | 15.055 | 12 | 4 | 0.671954 | 0.182428 | 0.116026 | 0.029591 | 0 | 0.271489 | 5.14854 | 2.51104 | 12.92819 | 10 | 1.911633 | 0.671954 | 0.182428 | 0 | 0 | 0 | 0 | 0.145617 | 36.003966 | 0.99777 | 1124.176703 | 1773.959732 | 2.553183 | 72.236831 | 0 | 1.911633 | 50.911226 | 249.492017 | 99.455257 | 18.379967 | 5.866046 | 8.883689 | 3.052278 | 0.038192 | 72.144905 | 7.558979 | 19.173785 | 0.00061 | 0 | 0 | 0.025534 | 0.131464 | 0.003069 | 0.008666 | 0 | 3.1e-05 | 0.40616 | 0.159591 | 0.63555 | 0 | 2.51104 | 12.92819 | 0.30182 | 0.8522 | 0 | 0.003 | 39.9418 | 15.6942
D3-8 | D3 | 环氧酚醛 | 实测 | 14.8 | 70 | 2 | 0.691324 | 0.159158 | 0.138307 | 0.011211 | 0 | 0.230221 | 4.858063 | 2.50724 | 12.18033 | 8 | 1.978521 | 0.691324 | 0.159158 | 0 | 0 | 0 | 0 | 0.149518 | 34.499476 | 0.995366 | 1154.879935 | 1825.096396 | 0.511106 | 68.812762 | 0 | 1.978521 | 51.261735 | 246.16118 | 96.946039 | 18.360991 | 5.803908 | 8.819352 | 3.04979 | 0.040386 | 72.250943 | 7.511106 | 19.238055 | 0.000629 | 0 | 0 | 0.02627 | 0.127623 | 0.001013 | 0.008631 | 0 | 3.1e-05 | 0.419758 | 0.184642 | 0.264564 | 0 | 2.50724 | 12.18033 | 0.09672 | 0.8237 | 0 | 0.003 | 40.0617 | 17.6222
D3-9 | D3 | 环氧酚醛 | 实测 | 18.05 | 67 | 3 | 0.6062 | 0.213133 | 0.148844 | 0.031823 | 0 | 0.351589 | 6.927375 | 2.5118 | 17.40018 | 9 | 1.974367 | 0.6062 | 0.213133 | 0 | 0 | 0 | 0 | 0.180668 | 34.728999 | 0.993977 | 1088.650743 | 1600.366838 | 0.521735 | 79.403155 | 0 | 1.974367 | 47.332172 | 248.906392 | 99.213775 | 18.323056 | 5.770415 | 8.909162 | 3.049285 | 0.047384 | 72.466067 | 7.740554 | 18.796038 | 0.00055 | 0 | 0 | 0.023036 | 0.159576 | 0.001036 | 0.008303 | 0 | 2.8e-05 | 0.412366 | 0.166148 | 0.781823 | 0 | 2.5118 | 17.40018 | 0.11294 | 0.9054 | 0 | 0.003 | 44.9644 | 18.1168
D3-10 | D3 | 环氧酚醛 | 实测 | 21.4 | 177 | 5 | 0.543867 | 0.214021 | 0.18424 | 0.057872 | 0 | 0.393518 | 8.90115 | 2.67486 | 23.80933 | 12 | 1.928445 | 0.543867 | 0.214021 | 0 | 0 | 0 | 0 | 0.242112 | 34.880634 | 0.993563 | 1012.6092 | 1414.043786 | 14.206013 | 83.838941 | 0 | 1.928445 | 39.694462 | 242.497642 | 95.675225 | 18.282083 | 5.918971 | 9.270275 | 3.101079 | 0.066418 | 70.668303 | 7.836929 | 19.799823 | 0.000483 | 0 | 0 | 0.02153 | 0.19164 | 0.014693 | 0.007675 | 0 | 2.4e-05 | 0.397519 | 0.170232 | 0.833065 | 0 | 2.67486 | 23.80933 | 1.82541 | 0.9536 | 0 | 0.003 | 49.3877 | 21.1496
D3-11 | D3 | 环氧酚醛 | 实测 | 17.55 | 123 | 2 | 0.639284 | 0.179681 | 0.157813 | 0.023222 | 0 | 0.281066 | 9.230003 | 2.51066 | 23.1734 | 9 | 1.979971 | 0.639284 | 0.179681 | 0 | 0 | 0 | 0 | 0.181035 | 34.095501 | 0.98691 | 1103.194794 | 1687.709724 | 6.627044 | 73.948137 | 0 | 1.979971 | 44.565747 | 239.477504 | 94.023029 | 18.272724 | 6.080426 | 9.67462 | 3.182013 | 0.065987 | 70.882245 | 7.853314 | 20.037639 | 0.000581 | 0 | 0 | 0.024293 | 0.224223 | 0.007124 | 0.008306 | 0 | 2.9e-05 | 0.383582 | 0.128705 | 0.297533 | 0 | 2.51066 | 23.1734 | 0.73627 | 0.8584 | 0 | 0.003 | 39.6432 | 13.3017
D3-12 | D3 | 环氧酚醛 | 实测 | 25.775 | 300 | 4 | 0.604229 | 0.222405 | 0.115122 | 0.058244 | 0 | 0.36808 | 5.360676 | 2.5351 | 13.58985 | 11 | 1.993027 | 0.604229 | 0.222405 | 0 | 0 | 0 | 0 | 0.173366 | 35.719624 | 1.002088 | 1072.801422 | 1591.468417 | 15.700456 | 79.028712 | 0 | 1.993027 | 48.401787 | 249.387239 | 98.853158 | 18.454188 | 6.05602 | 9.068417 | 3.090092 | 0.042581 | 70.72719 | 7.425668 | 19.960623 | 0.000547 | 0 | 0 | 0.023107 | 0.123871 | 0.016223 | 0.008376 | 0 | 2.7e-05 | 0.408266 | 0.159012 | 0.777049 | 0 | 2.5351 | 13.58985 | 1.77985 | 0.9189 | 0 | 0.003 | 44.7909 | 17.4452
D3-13 | D3 | 环氧酚醛 | 实测 | 19.04 | 92 | 4 | 0.604994 | 0.199561 | 0.156027 | 0.039418 | 0 | 0.329856 | 9.807626 | 2.5137 | 24.65343 | 10 | 1.99968 | 0.604994 | 0.199561 | 0 | 0 | 0 | 0 | 0.195445 | 34.619535 | 0.987843 | 1083.981187 | 1597.183099 | 8.066536 | 80.269069 | 0 | 1.99968 | 43.691147 | 241.702698 | 95.65493 | 18.267048 | 6.047942 | 9.610124 | 3.161021 | 0.065943 | 70.931955 | 7.920157 | 19.833089 | 0.000549 | 0 | 0 | 0.02299 | 0.225475 | 0.008566 | 0.008155 | 0 | 2.7e-05 | 0.382857 | 0.124606 | 0.640205 | 0 | 2.5137 | 24.65343 | 0.93665 | 0.8917 | 0 | 0.003 | 41.8616 | 13.6244
D3-14 | D3 | 环氧酚醛 | 实测 | 22.27 | 300 | 4 | 0.601514 | 0.213357 | 0.129118 | 0.056011 | 0 | 0.3547 | 8.258947 | 2.67008 | 22.05205 | 12 | 1.981923 | 0.601514 | 0.213357 | 0 | 0 | 0 | 0 | 0.185129 | 36.102939 | 0.995487 | 1060.8939 | 1564.821015 | 15.540757 | 79.009795 | 0 | 1.981923 | 44.813713 | 244.593188 | 97.27382 | 18.360347 | 6.188736 | 9.620018 | 3.1713 | 0.059662 | 70.203295 | 7.724221 | 20.297774 | 0.000534 | 0 | 0 | 0.023776 | 0.196367 | 0.016055 | 0.008256 | 0 | 2.7e-05 | 0.380646 | 0.118967 | 0.727961 | 0 | 2.67008 | 22.05205 | 1.80303 | 0.9271 | 0 | 0.003 | 42.7465 | 13.36
D3-15 | D3 | 环氧酚醛 | 实测 | 22.75 | 300 | 4 | 0.591332 | 0.202543 | 0.159563 | 0.046562 | 0 | 0.34252 | 6.469831 | 2.50952 | 16.23617 | 10 | 1.980122 | 0.591332 | 0.202543 | 0 | 0 | 0 | 0 | 0.206125 | 34.495792 | 0.997467 | 1060.774373 | 1561.117479 | 14.181948 | 80.138879 | 0 | 1.980122 | 44.606734 | 244.010154 | 95.464721 | 18.372457 | 5.948908 | 9.075537 | 3.087482 | 0.053338 | 70.745523 | 7.544413 | 19.954334 | 0.000537 | 0 | 0 | 0.022471 | 0.145381 | 0.014678 | 0.008046 | 0 | 2.7e-05 | 0.413446 | 0.184626 | 0.550681 | 0 | 2.50952 | 16.23617 | 1.63924 | 0.8986 | 0 | 0.003 | 46.1736 | 20.619
D3-16 | D3 | 环氧酚醛 | 实测 | 22.695 | 300 | 3 | 0.627053 | 0.19402 | 0.142383 | 0.036545 | 0 | 0.309416 | 8.376301 | 2.51028 | 21.02686 | 10 | 2.063408 | 0.627053 | 0.19402 | 0 | 0 | 0 | 0 | 0.178927 | 34.301946 | 0.992471 | 1098.143075 | 1655.419079 | 16.312008 | 76.785382 | 0 | 2.063408 | 45.444234 | 239.620304 | 93.341149 | 18.368904 | 6.258234 | 9.761718 | 3.211362 | 0.063172 | 69.791267 | 7.612909 | 20.786901 | 0.00057 | 0 | 0 | 0.023828 | 0.199591 | 0.016817 | 0.008325 | 0 | 2.8e-05 | 0.389694 | 0.131572 | 0.206455 | 0 | 2.51028 | 21.02686 | 1.7717 | 0.877 | 0 | 0.003 | 41.0543 | 13.8611
D3-17 | D3 | 环氧酚醛 | 实测 | 20.895 | 135 | 3 | 0.648664 | 0.169561 | 0.147042 | 0.034733 | 0 | 0.2614 | 8.002167 | 2.71322 | 21.71164 | 10 | 1.905248 | 0.648664 | 0.169561 | 0 | 0 | 0 | 0 | 0.181775 | 35.753244 | 0.988629 | 1102.776097 | 1681.188931 | 0.495916 | 71.723282 | 0 | 1.905248 | 45.767939 | 245.22709 | 98.766889 | 18.226784 | 5.851212 | 9.262996 | 3.088511 | 0.057767 | 72.02834 | 8.004198 | 19.082824 | 0.000573 | 0 | 0 | 0.02589 | 0.207172 | 0.000991 | 0.008297 | 0 | 2.9e-05 | 0.380562 | 0.130528 | 0.854008 | 0 | 2.71322 | 21.71164 | 0.10388 | 0.8695 | 0 | 0.003 | 39.8829 | 13.6793
D3-18 | D3 | 环氧酚醛 | 实测 | 23.615 | 300 | 3 | 0.577183 | 0.219105 | 0.1583 | 0.045412 | 0 | 0.379612 | 9.326066 | 2.65909 | 24.79885 | 12 | 1.984521 | 0.577183 | 0.219105 | 0 | 0 | 0 | 0 | 0.203712 | 34.882665 | 0.992645 | 1041.847285 | 1503.384076 | 13.720884 | 79.921748 | 0 | 1.984521 | 42.338835 | 241.984632 | 95.389635 | 18.32534 | 6.135782 | 9.660207 | 3.18157 | 0.066589 | 70.327888 | 7.783289 | 20.226973 | 0.000513 | 0 | 0 | 0.022741 | 0.212083 | 0.014229 | 0.008066 | 0 | 2.6e-05 | 0.386979 | 0.133267 | 0.54306 | 0 | 2.65909 | 24.79885 | 1.66379 | 0.9431 | 0 | 0.003 | 45.2494 | 15.5829
D3-19 | D3 | 环氧酚醛 | 实测 | 17.29 | 62 | 2 | 0.545564 | 0.226858 | 0.20868 | 0.018898 | 0 | 0.415823 | 8.588267 | 2.71892 | 23.35081 | 13 | 1.871036 | 0.545564 | 0.226858 | 0 | 0 | 0 | 0 | 0.227578 | 35.335442 | 0.995366 | 1008.88726 | 1414.034273 | 1.73372 | 86.605541 | 0 | 1.871036 | 40.660874 | 243.745732 | 95.613789 | 18.279789 | 5.720588 | 9.019747 | 3.078043 | 0.062551 | 72.182655 | 7.795324 | 18.974776 | 0.00048 | 0 | 0 | 0.021772 | 0.186986 | 0.002235 | 0.00782 | 0 | 2.4e-05 | 0.420621 | 0.199804 | 0.40639 | 0 | 2.71892 | 23.35081 | 0.27905 | 0.9766 | 0 | 0.003 | 52.5271 | 24.9515
D3-20 | D3 | 环氧酚醛 | 实测 | 21.01 | 300 | 2 | 0.574922 | 0.227007 | 0.16575 | 0.032321 | 0 | 0.394849 | 6.58354 | 2.70739 | 17.82421 | 12 | 1.919748 | 0.574922 | 0.227007 | 0 | 0 | 0 | 0 | 0.198071 | 36.21567 | 1.002522 | 1028.808977 | 1491.054235 | 12.91083 | 83.598443 | 0 | 1.919748 | 44.165242 | 244.618707 | 95.454522 | 18.41666 | 6.004129 | 9.179939 | 3.124232 | 0.054355 | 70.812505 | 7.45723 | 20.013876 | 0.000508 | 0 | 0 | 0.022907 | 0.15081 | 0.013426 | 0.008121 | 0 | 2.5e-05 | 0.418237 | 0.187053 | 0.251713 | 0 | 2.70739 | 17.82421 | 1.58687 | 0.9598 | 0 | 0.003 | 49.4314 | 22.1078
D3-21 | D3 | 环氧酚醛 | 实测 | 20.145 | 129 | 2 | 0.567593 | 0.211249 | 0.184567 | 0.036592 | 0 | 0.372183 | 10.626222 | 2.60869 | 27.72052 | 12 | 1.872268 | 0.567593 | 0.211249 | 0 | 0 | 0 | 0 | 0.221159 | 34.954091 | 0.987332 | 1028.605023 | 1485.132136 | 2.864298 | 81.985177 | 0 | 1.872268 | 40.143232 | 242.537972 | 96.471709 | 18.20554 | 5.85692 | 9.423031 | 3.119837 | 0.06958 | 71.733949 | 8.079197 | 19.167542 | 0.000508 | 0 | 0 | 0.022096 | 0.2348 | 0.003359 | 0.00789 | 0 | 2.5e-05 | 0.384958 | 0.141619 | 0.798323 | 0 | 2.60869 | 27.72052 | 0.39655 | 0.9315 | 0 | 0.003 | 45.4481 | 16.7195
D3-22 | D3 | 环氧酚醛 | 实测 | 20.085 | 15 | 4 | 0.583238 | 0.238983 | 0.16939 | 0.00839 | 0 | 0.409752 | 7.740078 | 2.50952 | 19.42388 | 10 | 1.929215 | 0.583238 | 0.238983 | 0 | 0 | 0 | 0 | 0.17778 | 35.863199 | 0.998086 | 1057.571474 | 1539.747417 | 0.5359 | 87.517707 | 0 | 1.929215 | 45.957343 | 246.253873 | 96.395831 | 18.373081 | 5.866122 | 9.111181 | 3.112859 | 0.052205 | 72.227943 | 7.592069 | 19.148106 | 0.00053 | 0 | 0 | 0.022163 | 0.171544 | 0.001064 | 0.008328 | 0 | 2.6e-05 | 0.4236 | 0.179025 | 0.196503 | 0 | 2.50952 | 19.42388 | 0.12052 | 0.943 | 0 | 0.003 | 47.9642 | 20.271
D3-23 | D3 | 环氧酚醛 | 实测 | 19.645 | 300 | 2 | 0.561066 | 0.229113 | 0.171566 | 0.038255 | 0 | 0.408353 | 7.308639 | 2.69548 | 19.70029 | 12 | 1.848307 | 0.561066 | 0.229113 | 0 | 0 | 0 | 0 | 0.20982 | 35.901383 | 0.997766 | 1015.162921 | 1456.027159 | 4.145814 | 82.376501 | 0 | 1.848307 | 43.052993 | 248.062979 | 98.653805 | 18.321131 | 5.762267 | 8.922555 | 3.053159 | 0.053369 | 72.118821 | 7.747785 | 18.930943 | 0.000497 | 0 | 0 | 0.022319 | 0.163122 | 0.004656 | 0.008001 | 0 | 2.5e-05 | 0.411274 | 0.181281 | 0.784549 | 0 | 2.69548 | 19.70029 | 0.56236 | 0.9663 | 0 | 0.003 | 49.6696 | 21.8933
D3-24 | D3 | 环氧酚醛 | 实测 | 18.5567 | 42.3333 | 2.5 | 0.686599 | 0.150268 | 0.135138 | 0.027995 | 0 | 0.218858 | 7.673668 | 2.59126 | 19.88447 | 12 | 1.90176 | 0.686599 | 0.150268 | 0 | 0 | 0 | 0 | 0.163133 | 35.484973 | 0.988106 | 1129.488637 | 1798.011527 | 2.66866 | 67.794772 | 0 | 1.90176 | 47.128551 | 242.854364 | 96.959037 | 18.252522 | 5.968773 | 9.413071 | 3.122622 | 0.056931 | 71.528818 | 7.9014 | 19.572355 | 0.000618 | 0 | 0 | 0.02667 | 0.204657 | 0.003161 | 0.008492 | 0 | 3.1e-05 | 0.375851 | 0.123648 | 0.589234 | 0 | 2.59126 | 19.88447 | 0.30717 | 0.8251 | 0 | 0.003 | 36.5177 | 12.0136
D4-1 | D4 | 环氧酚醛 | 实测 | 21.765 | 300 |  | 0.589179 | 0.21781 | 0.147403 | 0.045608 | 0 | 0.369684 | 8.965382 | 2.71476 | 24.33886 | 12 | 1.973034 | 0.589179 | 0.21781 | 0 | 0 | 0 | 0 | 0.193011 | 35.667823 | 0.993248 | 1051.871985 | 1526.418105 | 10.942504 | 79.409 | 0 | 1.973034 | 43.646059 | 244.100997 | 97.090783 | 18.320706 | 6.101665 | 9.59837 | 3.166539 | 0.063187 | 70.716813 | 7.821989 | 19.953091 | 0.00052 | 0 | 0 | 0.023539 | 0.211037 | 0.011456 | 0.008174 | 0 | 2.6e-05 | 0.384027 | 0.124822 | 0.669817 | 0 | 2.71476 | 24.33886 | 1.32125 | 0.9427 | 0 | 0.003 | 44.2898 | 14.3957
D4-2 | D4 | 环氧酚醛 | 实测 | 17.08 | 115 |  | 0.539058 | 0.225533 | 0.18325 | 0.052159 | 0 | 0.418383 | 9.113169 | 2.50952 | 22.86968 | 10 | 1.935597 | 0.539058 | 0.225533 | 0 | 0 | 0 | 0 | 0.235409 | 34.618725 | 0.994014 | 1013.190148 | 1423.113215 | 13.015672 | 87.031916 | 0 | 1.935597 | 40.244878 | 242.811566 | 95.266917 | 18.303853 | 5.91768 | 9.242674 | 3.103763 | 0.064231 | 70.832177 | 7.777079 | 19.737083 | 0.00049 | 0 | 0 | 0.020484 | 0.186676 | 0.013509 | 0.007744 | 0 | 2.4e-05 | 0.403987 | 0.174072 | 0.742797 | 0 | 2.50952 | 22.86968 | 1.65496 | 0.9487 | 0 | 0.003 | 49.4925 | 21.3255
D4-3 | D4 | 环氧酚醛 | 实测 | 17.75 | 89 |  | 0.61492 | 0.223244 | 0.142419 | 0.019417 | 0 | 0.363046 | 8.267996 | 2.51522 | 20.79583 | 10 | 1.999071 | 0.61492 | 0.223244 | 0 | 0 | 0 | 0 | 0.161836 | 35.40589 | 0.994056 | 1091.96178 | 1623.389075 | 3.289902 | 81.629413 | 0 | 1.999071 | 47.380342 | 245.592345 | 96.943887 | 18.358863 | 6.02579 | 9.417466 | 3.153837 | 0.054407 | 71.644184 | 7.685712 | 19.535303 | 0.000557 | 0 | 0 | 0.023367 | 0.193198 | 0.003818 | 0.008493 | 0 | 2.8e-05 | 0.402478 | 0.138035 | 0.350706 | 0 | 2.51522 | 20.79583 | 0.41101 | 0.9142 | 0 | 0.003 | 43.3227 | 14.8581
D4-4 | D4 | 环氧酚醛 | 实测 | 20.45 | 131 |  | 0.546266 | 0.244425 | 0.178331 | 0.030979 | 0 | 0.447447 | 10.710752 | 2.66353 | 28.52841 | 12 | 1.877869 | 0.546266 | 0.244425 | 0 | 0 | 0 | 0 | 0.20931 | 35.989457 | 0.992295 | 1007.941765 | 1420.897737 | 4.264131 | 86.883302 | 0 | 1.877869 | 40.740816 | 243.981048 | 96.697348 | 18.278542 | 5.963004 | 9.535009 | 3.158284 | 0.06798 | 71.554862 | 7.93642 | 19.363393 | 0.000487 | 0 | 0 | 0.0216 | 0.231355 | 0.004782 | 0.008004 | 0 | 2.4e-05 | 0.391214 | 0.138586 | 0.598086 | 0 | 2.66353 | 28.52841 | 0.5897 | 0.987 | 0 | 0.003 | 48.2406 | 17.089
D4-5 | D4 | 环氧酚醛 | 实测 | 17.16 | 86 |  | 0.601906 | 0.207019 | 0.164885 | 0.026189 | 0 | 0.34394 | 7.454015 | 2.65945 | 19.82358 | 11 | 1.920987 | 0.601906 | 0.207019 | 0 | 0 | 0 | 0 | 0.191074 | 35.026278 | 0.993412 | 1067.030216 | 1568.40816 | 0.510877 | 77.466417 | 0 | 1.920987 | 45.2186 | 246.71664 | 98.154997 | 18.294958 | 5.781374 | 9.028648 | 3.070203 | 0.053722 | 72.307857 | 7.800463 | 18.922412 | 0.000534 | 0 | 0 | 0.02369 | 0.176586 | 0.001019 | 0.008196 | 0 | 2.7e-05 | 0.407566 | 0.167764 | 0.641368 | 0 | 2.65945 | 19.82358 | 0.11441 | 0.9201 | 0 | 0.003 | 45.7534 | 18.8332
D4-6 | D4 | 环氧酚醛 | 实测 | 18.02 | 300 |  | 0.651045 | 0.183822 | 0.147403 | 0.01773 | 0 | 0.282349 | 8.144737 | 2.70864 | 22.06116 | 11 | 1.89932 | 0.651045 | 0.183822 | 0 | 0 | 0 | 0 | 0.165133 | 35.970194 | 0.992179 | 1087.107351 | 1687.983515 | 4.554006 | 71.946904 | 0 | 1.89932 | 45.721967 | 242.205242 | 95.833717 | 18.307102 | 6.071123 | 9.592448 | 3.175091 | 0.060805 | 71.201936 | 7.785413 | 19.875216 | 0.000575 | 0 | 0 | 0.02596 | 0.211435 | 0.005065 | 0.008464 | 0 | 2.9e-05 | 0.384126 | 0.128921 | 0.251581 | 0 | 2.70864 | 22.06116 | 0.52845 | 0.8831 | 0 | 0.003 | 40.0797 | 13.4516
D4-7 | D4 | 环氧酚醛 | 实测 | 20.575 | 200 |  | 0.563955 | 0.222888 | 0.170991 | 0.042166 | 0 | 0.395222 | 9.870734 | 2.69537 | 26.60528 | 12 | 1.974842 | 0.563955 | 0.222888 | 0 | 0 | 0 | 0 | 0.213157 | 35.505156 | 0.992179 | 1037.794378 | 1463.964571 | 10.035354 | 84.821025 | 0 | 1.974842 | 41.622505 | 242.507252 | 95.922322 | 18.289039 | 6.032036 | 9.565802 | 3.15998 | 0.068009 | 70.839904 | 7.878244 | 19.831171 | 0.000499 | 0 | 0 | 0.022417 | 0.221268 | 0.010541 | 0.007968 | 0 | 2.5e-05 | 0.390416 | 0.1394 | 0.623752 | 0 | 2.69537 | 26.60528 | 1.26747 | 0.9581 | 0 | 0.003 | 46.9436 | 16.7615
D4-8 | D4 | 环氧酚醛 | 实测 | 19.925 | 300 |  | 0.597304 | 0.199493 | 0.163395 | 0.039808 | 0 | 0.33399 | 10.058694 | 2.50876 | 25.23485 | 10 | 1.997557 | 0.597304 | 0.199493 | 0 | 0 | 0 | 0 | 0.203203 | 34.337465 | 0.989252 | 1063.126798 | 1576.882294 | 14.685244 | 79.908713 | 0 | 1.997557 | 41.943273 | 238.230517 | 93.004343 | 18.299602 | 6.1944 | 9.829268 | 3.210133 | 0.071266 | 69.950511 | 7.809192 | 20.560119 | 0.000543 | 0 | 0 | 0.022698 | 0.228308 | 0.015181 | 0.008077 | 0 | 2.7e-05 | 0.381744 | 0.128452 | 0.359631 | 0 | 2.50876 | 25.23485 | 1.67798 | 0.8927 | 0 | 0.003 | 42.1942 | 14.1978
D4-9 | D4 | 环氧酚醛 | 实测 | 21.385 | 300 |  | 0.583492 | 0.236128 | 0.14382 | 0.03656 | 0 | 0.404681 | 7.354122 | 2.66722 | 19.61506 | 11 | 1.979862 | 0.583492 | 0.236128 | 0 | 0 | 0 | 0 | 0.18038 | 36.571219 | 1.001614 | 1044.729931 | 1518.216076 | 14.029136 | 84.864218 | 0 | 1.979862 | 45.537684 | 245.199957 | 96.170873 | 18.432541 | 6.146698 | 9.440985 | 3.16822 | 0.055049 | 70.505704 | 7.488245 | 20.239931 | 0.000519 | 0 | 0 | 0.023053 | 0.169534 | 0.014558 | 0.0083 | 0 | 2.6e-05 | 0.407036 | 0.154017 | 0.308989 | 0 | 2.66722 | 19.61506 | 1.68431 | 0.9603 | 0 | 0.003 | 47.0941 | 17.8198
D4-10 | D4 | 环氧酚醛 | 实测 | 23.19 | 300 |  | 0.595506 | 0.202067 | 0.150652 | 0.051775 | 0 | 0.339321 | 8.887851 | 2.53626 | 22.5419 | 11 | 1.957573 | 0.595506 | 0.202067 | 0 | 0 | 0 | 0 | 0.202427 | 34.918831 | 0.991978 | 1056.040198 | 1567.881348 | 14.645834 | 78.980225 | 0 | 1.957573 | 42.904539 | 241.816629 | 95.353528 | 18.315281 | 6.113546 | 9.574948 | 3.159515 | 0.064007 | 70.270202 | 7.783461 | 20.242157 | 0.000539 | 0 | 0 | 0.022798 | 0.202624 | 0.015144 | 0.008084 | 0 | 2.7e-05 | 0.383682 | 0.134119 | 0.660674 | 0 | 2.53626 | 22.5419 | 1.68477 | 0.8993 | 0 | 0.003 | 42.6846 | 14.9207
D4-11 | D4 | 环氧酚醛 | 实测 | 16.76 | 135 |  | 0.543688 | 0.246315 | 0.181833 | 0.028164 | 0 | 0.453045 | 11.07255 | 2.50876 | 27.77837 | 12 | 1.933789 | 0.543688 | 0.246315 | 0 | 0 | 0 | 0 | 0.209998 | 35.110516 | 0.991665 | 1017.712814 | 1435.335584 | 6.249856 | 89.129128 | 0 | 1.933789 | 40.838425 | 242.297892 | 95.044635 | 18.296969 | 6.00779 | 9.584946 | 3.174084 | 0.068803 | 71.255209 | 7.861731 | 19.617722 | 0.000494 | 0 | 0 | 0.02066 | 0.22876 | 0.006766 | 0.007999 | 0 | 2.5e-05 | 0.397264 | 0.144567 | 0.440583 | 0 | 2.50876 | 27.77837 | 0.8216 | 0.9713 | 0 | 0.003 | 48.2398 | 17.5548
D4-12 | D4 | 环氧酚醛 | 实测 | 21.64 | 300 |  | 0.593849 | 0.226119 | 0.151745 | 0.028287 | 0 | 0.380769 | 7.976313 | 2.66266 | 21.23821 | 12 | 2.011015 | 0.593849 | 0.226119 | 0 | 0 | 0 | 0 | 0.180032 | 35.725414 | 0.997566 | 1063.692166 | 1545.125132 | 11.023537 | 82.285072 | 0 | 2.011015 | 45.457702 | 243.694827 | 95.552961 | 18.392201 | 6.125167 | 9.518726 | 3.178181 | 0.058687 | 70.705323 | 7.583098 | 20.142316 | 0.000529 | 0 | 0 | 0.023464 | 0.187154 | 0.011547 | 0.008305 | 0 | 2.6e-05 | 0.40448 | 0.148907 | 0.233521 | 0 | 2.66266 | 21.23821 | 1.31037 | 0.9425 | 0 | 0.003 | 45.9004 | 16.898
D4-13 | D4 | 环氧酚醛 | 实测 | 17.695 | 150 |  | 0.548411 | 0.224757 | 0.174396 | 0.052435 | 0 | 0.409834 | 10.461553 | 2.5118 | 26.27733 | 11 | 1.961503 | 0.548411 | 0.224757 | 0 | 0 | 0 | 0 | 0.226831 | 34.791753 | 0.991511 | 1021.891496 | 1447.805526 | 14.833154 | 86.737161 | 0 | 1.961503 | 40.009209 | 240.819165 | 94.493487 | 18.294458 | 6.075658 | 9.604505 | 3.164772 | 0.070205 | 70.291297 | 7.847009 | 20.145275 | 0.000498 | 0 | 0 | 0.02084 | 0.218015 | 0.01533 | 0.007831 | 0 | 2.5e-05 | 0.388833 | 0.143678 | 0.669958 | 0 | 2.5118 | 26.27733 | 1.84774 | 0.9439 | 0 | 0.003 | 46.866 | 17.3175
D4-14 | D4 | 环氧酚醛 | 实测 | 19.155 | 300 |  | 0.726182 | 0.147573 | 0.084343 | 0.041903 | 0 | 0.203217 | 3.725802 | 2.68007 | 9.98541 | 11 | 1.98655 | 0.726182 | 0.147573 | 0 | 0 | 0 | 0 | 0.126246 | 36.331476 | 1.000579 | 1167.836352 | 1888.683957 | 9.92108 | 62.19312 | 0 | 1.98655 | 54.103312 | 249.464452 | 99.896474 | 18.431958 | 6.02287 | 8.953831 | 3.064891 | 0.033094 | 71.186904 | 7.407995 | 19.883292 | 0.000643 | 0 | 0 | 0.028722 | 0.107013 | 0.010433 | 0.008866 | 0 | 3.2e-05 | 0.398398 | 0.148319 | 0.618905 | 0 | 2.68007 | 9.98541 | 0.97346 | 0.8273 | 0 | 0.003 | 37.1745 | 13.8396
D4-15 | D4 | 环氧酚醛 | 实测 | 17.42 | 81 |  | 0.559937 | 0.233328 | 0.18113 | 0.025605 | 0 | 0.416703 | 7.715141 | 2.70699 | 20.88481 | 12 | 1.890869 | 0.559937 | 0.233328 | 0 | 0 | 0 | 0 | 0.206735 | 35.817388 | 0.996925 | 1028.537905 | 1452.772106 | 0.515223 | 85.192985 | 0 | 1.890869 | 43.532603 | 247.657846 | 98.230858 | 18.311592 | 5.725959 | 8.926782 | 3.059419 | 0.054484 | 72.482299 | 7.763708 | 18.750453 | 0.000494 | 0 | 0 | 0.022287 | 0.171948 | 0.00103 | 0.008031 | 0 | 2.5e-05 | 0.418404 | 0.185529 | 0.627779 | 0 | 2.70699 | 20.88481 | 0.12505 | 0.9755 | 0 | 0.003 | 50.8194 | 22.5343
D4-16 | D4 | 环氧酚醛 | 实测 | 18.045 | 48 |  | 0.75822 | 0.13118 | 0.077604 | 0.032996 | 0 | 0.17301 | 4.71873 | 2.5061 | 11.82561 | 7 | 1.959071 | 0.75822 | 0.13118 | 0 | 0 | 0 | 0 | 0.1106 | 36.043343 | 0.993062 | 1211.78241 | 2001.701541 | 0.517188 | 61.461255 | 0 | 1.959071 | 55.540239 | 249.84401 | 100.932628 | 18.34562 | 5.916992 | 8.96006 | 3.048023 | 0.03306 | 72.174983 | 7.651529 | 19.22304 | 0.00069 | 0 | 0 | 0.028812 | 0.135958 | 0.001025 | 0.009032 | 0 | 3.4e-05 | 0.386336 | 0.124227 | 0.807657 | 0 | 2.5061 | 11.82561 | 0.08913 | 0.7856 | 0 | 0.003 | 33.6035 | 10.8053
D5-1 | D5 | 环氧酚醛 | 实测 | 17.62 | 90 |  | 0.573917 | 0.20326 | 0.173402 | 0.049421 | 0 | 0.354164 | 7.731966 | 2.59676 | 20.07806 | 11 | 1.956414 | 0.573917 | 0.20326 | 0 | 0 | 0 | 0 | 0.222823 | 34.583612 | 0.993941 | 1047.994183 | 1503.250107 | 11.204384 | 81.240669 | 0 | 1.956414 | 42.541999 | 243.748263 | 96.134535 | 18.302205 | 5.873376 | 9.114509 | 3.079288 | 0.059406 | 71.079537 | 7.754955 | 19.615873 | 0.000515 | 0 | 0 | 0.02228 | 0.17227 | 0.011694 | 0.007875 | 0 | 2.6e-05 | 0.405087 | 0.176557 | 0.752896 | 0 | 2.59676 | 20.07806 | 1.36293 | 0.9178 | 0 | 0.003 | 47.2129 | 20.5777
D5-2 | D5 | 环氧酚醛 | 实测 | 16.58 | 101 |  | 0.64136 | 0.181686 | 0.163431 | 0.013523 | 0 | 0.283283 | 8.794875 | 2.55469 | 22.46818 | 10 | 1.96204 | 0.64136 | 0.181686 | 0 | 0 | 0 | 0 | 0.176954 | 34.396117 | 0.987775 | 1105.042229 | 1685.518207 | 1.553328 | 74.204675 | 0 | 1.96204 | 45.289674 | 241.127924 | 94.985028 | 18.26487 | 5.966667 | 9.494832 | 3.153096 | 0.062724 | 71.597218 | 7.862455 | 19.578866 | 0.00058 | 0 | 0 | 0.024676 | 0.217021 | 0.002054 | 0.008346 | 0 | 2.9e-05 | 0.391804 | 0.140032 | 0.277697 | 0 | 2.55469 | 22.46818 | 0.21268 | 0.8641 | 0 | 0.003 | 40.5635 | 14.4975
D5-3 | D5 | 环氧酚醛 | 实测 | 16.705 | 55 |  | 0.672347 | 0.156735 | 0.136531 | 0.034388 | 0 | 0.233116 | 5.735352 | 2.50382 | 14.36029 | 9 | 1.970408 | 0.672347 | 0.156735 | 0 | 0 | 0 | 0 | 0.170918 | 34.469796 | 0.993298 | 1133.785602 | 1774.995918 | 7.362296 | 69.485714 | 0 | 1.970408 | 48.626224 | 244.449173 | 96.574796 | 18.332112 | 5.902663 | 9.028959 | 3.06999 | 0.047506 | 71.375816 | 7.622551 | 19.665306 | 0.000612 | 0 | 0 | 0.025549 | 0.146534 | 0.007853 | 0.008413 | 0 | 3.1e-05 | 0.402442 | 0.16639 | 0.543367 | 0 | 2.50382 | 14.36029 | 0.76957 | 0.8245 | 0 | 0.003 | 39.4393 | 16.3062
D5-4 | D5 | 环氧酚醛 | 实测 | 17.64 | 35 |  | 0.745421 | 0.122518 | 0.10464 | 0.027421 | 0 | 0.164361 | 4.285807 | 2.71246 | 11.62508 | 10 | 1.905122 | 0.745421 | 0.122518 | 0 | 0 | 0 | 0 | 0.132061 | 36.708018 | 0.99894 | 1162.394976 | 1931.949106 | 9.375474 | 59.950422 | 0 | 1.905122 | 52.131184 | 244.833893 | 97.128222 | 18.391653 | 6.043742 | 9.113897 | 3.095569 | 0.040605 | 70.932324 | 7.448942 | 20.17067 | 0.000658 | 0 | 0 | 0.029752 | 0.12751 | 0.009872 | 0.008811 | 0 | 3.3e-05 | 0.393085 | 0.154017 | 0.279697 | 0 | 2.71246 | 11.62508 | 0.90006 | 0.8033 | 0 | 0.003 | 35.8376 | 14.0417
D5-5 | D5 | 环氧酚醛 | 实测 | 19.17 | 175 |  | 0.703024 | 0.169019 | 0.085411 | 0.042546 | 0 | 0.240417 | 4.914236 | 2.54267 | 12.49528 | 12 | 1.984775 | 0.703024 | 0.169019 | 0 | 0 | 0 | 0 | 0.127958 | 36.045517 | 0.997248 | 1159.128032 | 1849.348541 | 7.360064 | 67.138568 | 0 | 1.984775 | 53.205942 | 249.793538 | 100.22504 | 18.40522 | 6.029337 | 9.083894 | 3.081825 | 0.03656 | 71.438515 | 7.53496 | 19.657719 | 0.000637 | 0 | 0 | 0.026978 | 0.132576 | 0.007879 | 0.008848 | 0 | 3.2e-05 | 0.392399 | 0.130418 | 0.748011 | 0 | 2.54267 | 12.49528 | 0.74258 | 0.8339 | 0 | 0.003 | 36.9836 | 12.2919
D5-6 | D5 | 环氧酚醛 | 实测 | 18.87 | 300 |  | 0.640512 | 0.200539 | 0.109271 | 0.049677 | 0 | 0.313092 | 5.190595 | 2.57169 | 13.3486 | 12 | 1.978772 | 0.640512 | 0.200539 | 0 | 0 | 0 | 0 | 0.158949 | 36.015019 | 1.000801 | 1099.386887 | 1680.376432 | 12.762732 | 74.626264 | 0 | 1.978772 | 49.740252 | 248.879734 | 98.918648 | 18.434707 | 6.047367 | 9.088081 | 3.091624 | 0.041565 | 70.937614 | 7.457784 | 19.903726 | 0.000578 | 0 | 0 | 0.024759 | 0.128513 | 0.013282 | 0.008526 | 0 | 2.9e-05 | 0.403394 | 0.152313 | 0.690767 | 0 | 2.57169 | 13.3486 | 1.37965 | 0.8856 | 0 | 0.003 | 41.9005 | 15.8207
D5-7 | D5 | 环氧酚醛 | 实测 | 19.02 | 175 |  | 0.648601 | 0.206063 | 0.126523 | 0.018813 | 0 | 0.317704 | 7.01377 | 2.56939 | 18.02111 | 12 | 2.016912 | 0.648601 | 0.206063 | 0 | 0 | 0 | 0 | 0.145336 | 35.850278 | 0.99667 | 1115.855883 | 1702.258505 | 6.09112 | 77.237255 | 0 | 2.016912 | 49.485135 | 245.490759 | 96.777561 | 18.400946 | 6.104796 | 9.42971 | 3.162969 | 0.050219 | 71.250804 | 7.552588 | 19.897553 | 0.000585 | 0 | 0 | 0.025045 | 0.175661 | 0.00662 | 0.008664 | 0 | 2.9e-05 | 0.402358 | 0.137488 | 0.212009 | 0 | 2.56939 | 18.02111 | 0.67918 | 0.8888 | 0 | 0.003 | 41.2779 | 14.1049
D5-8 | D5 | 环氧酚醛 | 实测 | 17.63 | 45 |  | 0.641701 | 0.20544 | 0.12336 | 0.029499 | 0 | 0.320149 | 7.564406 | 2.61032 | 19.74552 | 12 | 1.98731 | 0.641701 | 0.20544 | 0 | 0 | 0 | 0 | 0.152859 | 36.152572 | 0.995096 | 1103.54807 | 1678.551863 | 6.426185 | 76.827124 | 0 | 1.98731 | 48.356 | 245.986151 | 97.783546 | 18.367063 | 6.101006 | 9.482808 | 3.158787 | 0.052692 | 71.22517 | 7.678575 | 19.806149 | 0.000575 | 0 | 0 | 0.025001 | 0.189115 | 0.006952 | 0.008586 | 0 | 2.9e-05 | 0.390936 | 0.12329 | 0.464515 | 0 | 2.61032 | 19.74552 | 0.72586 | 0.8965 | 0 | 0.003 | 40.8176 | 12.8727
D6-1 | D6 | 环氧酚醛 | 实测 |  |  |  | 0.680763 | 0.161527 | 0.131717 | 0.025993 | 0 | 0.237273 | 6.256938 | 2.508 | 15.6924 | 10 | 1.959412 | 0.680763 | 0.161527 | 0 | 0 | 0 | 0 | 0.15771 | 34.879835 | 0.992335 | 1141.376885 | 1797.215059 | 4.270861 | 69.798865 | 0 | 1.959412 | 49.331202 | 244.674626 | 96.871686 | 18.326993 | 5.931604 | 9.144858 | 3.092264 | 0.048186 | 71.606086 | 7.665188 | 19.571325 | 0.000619 | 0 | 0 | 0.025869 | 0.161861 | 0.00477 | 0.008547 | 0 | 3.1e-05 | 0.397958 | 0.152113 | 0.469314 | 0 | 2.508 | 15.6924 | 0.46248 | 0.8286 | 0 | 0.003 | 38.582 | 14.7474
D6-2 | D6 | 环氧酚醛 | 实测 |  |  |  | 0.568401 | 0.212612 | 0.208046 | 0.010941 | 0 | 0.374053 | 8.579466 | 2.50724 | 21.51078 | 9 | 1.912 | 0.568401 | 0.212612 | 0 | 0 | 0 | 0 | 0.218987 | 34.001809 | 0.991972 | 1045.794952 | 1500.578911 | 0.501981 | 84.288422 | 0 | 1.912 | 41.982857 | 242.056375 | 94.219848 | 18.27338 | 5.720451 | 9.02444 | 3.081254 | 0.061726 | 72.218815 | 7.769125 | 19.039628 | 0.000517 | 0 | 0 | 0.021599 | 0.18531 | 0.000997 | 0.007914 | 0 | 2.6e-05 | 0.42315 | 0.202155 | 0.260596 | 0 | 2.50724 | 21.51078 | 0.1157 | 0.9186 | 0 | 0.003 | 49.1193 | 23.4661
D6-3 | D6 | 环氧酚醛 | 实测 |  |  |  | 0.593817 | 0.219357 | 0.14441 | 0.042416 | 0 | 0.369401 | 9.334224 | 2.51104 | 23.43861 | 9 | 1.994518 | 0.593817 | 0.219357 | 0 | 0 | 0 | 0 | 0.186826 | 34.915349 | 0.992798 | 1057.861988 | 1567.67793 | 14.249191 | 80.571262 | 0 | 1.994518 | 43.76941 | 241.785622 | 94.929907 | 18.353262 | 6.213417 | 9.747987 | 3.202552 | 0.064224 | 70.166697 | 7.715942 | 20.417146 | 0.000539 | 0 | 0 | 0.022565 | 0.210627 | 0.014763 | 0.00824 | 0 | 2.7e-05 | 0.385134 | 0.1234 | 0.444824 | 0 | 2.51104 | 23.43861 | 1.64286 | 0.9169 | 0 | 0.003 | 42.8577 | 13.732
D6-4 | D6 | 环氧酚醛 | 实测 |  |  |  | 0.627563 | 0.188876 | 0.144742 | 0.038819 | 0 | 0.300968 | 9.341516 | 2.51256 | 23.47112 | 10 | 2.016847 | 0.627563 | 0.188876 | 0 | 0 | 0 | 0 | 0.183561 | 34.950835 | 0.990053 | 1095.893517 | 1656.765376 | 14.953113 | 78.32574 | 0 | 2.016847 | 44.34776 | 238.84029 | 93.470292 | 18.322684 | 6.254224 | 9.86773 | 3.218935 | 0.067401 | 69.849563 | 7.754461 | 20.699601 | 0.000569 | 0 | 0 | 0.023847 | 0.222771 | 0.015453 | 0.008278 | 0 | 2.8e-05 | 0.378058 | 0.117485 | 0.322703 | 0 | 2.51256 | 23.47112 | 1.62818 | 0.8722 | 0 | 0.003 | 39.8322 | 12.3782
D6-5 | D6 | 环氧酚醛 | 实测 |  |  |  | 0.650572 | 0.171659 | 0.152838 | 0.024931 | 0 | 0.263859 | 8.531231 | 2.50876 | 21.40281 | 9 | 1.968861 | 0.650572 | 0.171659 | 0 | 0 | 0 | 0 | 0.177769 | 34.408948 | 0.986307 | 1121.654503 | 1717.508869 | 0.502858 | 73.806563 | 0 | 1.968861 | 46.134214 | 242.943546 | 96.613027 | 18.237603 | 5.892117 | 9.348098 | 3.112594 | 0.059239 | 71.886086 | 7.94393 | 19.278281 | 0.000591 | 0 | 0 | 0.024722 | 0.210907 | 0.000997 | 0.008341 | 0 | 3e-05 | 0.387412 | 0.134762 | 0.608494 | 0 | 2.50876 | 21.40281 | 0.10122 | 0.8464 | 0 | 0.003 | 39.3146 | 13.6756
D6-6 | D6 | 环氧酚醛 | 实测 |  |  |  | 0.587138 | 0.191894 | 0.187901 | 0.033067 | 0 | 0.326829 | 7.88808 | 2.6712 | 21.07064 | 10 | 1.937771 | 0.587138 | 0.191894 | 0 | 0 | 0 | 0 | 0.220969 | 33.499392 | 0.99317 | 1036.03068 | 1528.042007 | 14.092475 | 73.825811 | 0 | 1.937771 | 41.060319 | 238.904487 | 92.689203 | 18.319389 | 6.009504 | 9.392597 | 3.144524 | 0.066369 | 70.352283 | 7.658393 | 20.295348 | 0.000521 | 0 | 0 | 0.023183 | 0.182873 | 0.014578 | 0.007894 | 0 | 2.6e-05 | 0.403585 | 0.181323 | 0.216976 | 0 | 2.6712 | 21.07064 | 1.67973 | 0.9096 | 0 | 0.003 | 46.5011 | 20.892
D6-7 | D6 | 环氧酚醛 | 实测 |  |  |  | 0.60516 | 0.206477 | 0.169152 | 0.019211 | 0 | 0.341194 | 6.392195 | 2.5137 | 16.06806 | 8 | 1.950233 | 0.60516 | 0.206477 | 0 | 0 | 0 | 0 | 0.188363 | 34.579636 | 0.995848 | 1080.390751 | 1597.621444 | 0.514546 | 80.233281 | 0 | 1.950233 | 46.553838 | 246.819733 | 97.173818 | 18.33459 | 5.723292 | 8.805992 | 3.043894 | 0.048021 | 72.457872 | 7.632879 | 18.894703 | 0.000549 | 0 | 0 | 0.022996 | 0.146995 | 0.001021 | 0.008226 | 0 | 2.7e-05 | 0.425817 | 0.195223 | 0.466563 | 0 | 2.5137 | 16.06806 | 0.11165 | 0.8992 | 0 | 0.003 | 46.5461 | 21.3398
D6-8 | D6 | 环氧酚醛 | 实测 |  |  |  | 0.719926 | 0.142327 | 0.127059 | 0.010688 | 0 | 0.197697 | 6.093941 | 2.50838 | 15.28592 | 8 | 1.941978 | 0.719926 | 0.142327 | 0 | 0 | 0 | 0 | 0.137747 | 35.630494 | 0.992035 | 1172.908692 | 1900.60421 | 0.508834 | 68.475297 | 0 | 1.941978 | 51.005889 | 243.801549 | 96.37954 | 18.320035 | 5.93309 | 9.177086 | 3.102432 | 0.046605 | 71.869888 | 7.65427 | 19.539535 | 0.000654 | 0 | 0 | 0.027357 | 0.166713 | 0.001009 | 0.008753 | 0 | 3.3e-05 | 0.396438 | 0.148305 | 0.250845 | 0 | 2.50838 | 15.28592 | 0.09247 | 0.8026 | 0 | 0.003 | 36.3494 | 13.5981
D6-9 | D6 | 环氧酚醛 | 实测 |  |  |  | 0.542565 | 0.243208 | 0.178907 | 0.03532 | 0 | 0.448255 | 8.67844 | 2.5042 | 21.73255 | 12 | 1.997818 | 0.542565 | 0.243208 | 0 | 0 | 0 | 0 | 0.214227 | 34.827104 | 0.998254 | 1022.003367 | 1432.372798 | 15.442862 | 89.358966 | 0 | 1.997818 | 42.022559 | 241.707797 | 93.428536 | 18.39562 | 6.082134 | 9.426832 | 3.165602 | 0.062915 | 70.345134 | 7.530957 | 20.287667 | 0.000494 | 0 | 0 | 0.020617 | 0.178928 | 0.015955 | 0.007957 | 0 | 2.5e-05 | 0.415944 | 0.177879 | 0.216121 | 0 | 2.5042 | 21.73255 | 1.93794 | 0.9664 | 0 | 0.003 | 50.5206 | 21.6052
D6-10 | D6 | 环氧酚醛 | 实测 |  |  |  | 0.586885 | 0.214124 | 0.180379 | 0.018612 | 0 | 0.364849 | 10.018944 | 2.66206 | 26.67103 | 10 | 1.947382 | 0.586885 | 0.214124 | 0 | 0 | 0 | 0 | 0.198991 | 35.088885 | 0.989738 | 1053.379336 | 1527.916159 | 2.88979 | 81.774135 | 0 | 1.947382 | 42.269003 | 241.513168 | 95.19012 | 18.263228 | 5.96789 | 9.56455 | 3.166359 | 0.068346 | 71.51522 | 7.914072 | 19.525135 | 0.000522 | 0 | 0 | 0.023152 | 0.231962 | 0.003398 | 0.008114 | 0 | 2.6e-05 | 0.393579 | 0.142515 | 0.347887 | 0 | 2.66206 | 26.67103 | 0.39068 | 0.933 | 0 | 0.003 | 45.2537 | 16.3864
D6-11 | D6 | 环氧酚醛 | 实测 |  |  |  | 0.569565 | 0.211093 | 0.159667 | 0.059675 | 0 | 0.370622 | 8.655039 | 2.68268 | 23.2187 | 13 | 1.929804 | 0.569565 | 0.211093 | 0 | 0 | 0 | 0 | 0.219342 | 35.270263 | 0.994073 | 1024.698266 | 1480.038717 | 15.850375 | 79.75667 | 0 | 1.929804 | 41.300227 | 242.983932 | 96.218079 | 18.31244 | 6.056174 | 9.461022 | 3.136436 | 0.064543 | 70.311927 | 7.799175 | 20.10824 | 0.000505 | 0 | 0 | 0.02258 | 0.195427 | 0.016347 | 0.007908 | 0 | 2.5e-05 | 0.38609 | 0.145167 | 0.805909 | 0 | 2.68268 | 23.2187 | 1.94219 | 0.9395 | 0 | 0.003 | 45.8713 | 17.2473
D6-12 | D6 | 环氧酚醛 | 实测 |  |  |  | 0.629976 | 0.201623 | 0.132029 | 0.036372 | 0 | 0.320048 | 8.15096 | 2.50762 | 20.43951 | 9 | 2.070835 | 0.629976 | 0.201623 | 0 | 0 | 0 | 0 | 0.168401 | 34.605632 | 0.993732 | 1101.519112 | 1663.136993 | 15.921862 | 76.995322 | 0 | 2.070835 | 46.532697 | 241.018835 | 94.132411 | 18.392468 | 6.283828 | 9.764726 | 3.215169 | 0.060332 | 69.863962 | 7.575943 | 20.757136 | 0.000573 | 0 | 0 | 0.023939 | 0.195127 | 0.016436 | 0.008431 | 0 | 2.9e-05 | 0.389989 | 0.12553 | 0.21957 | 0 | 2.50762 | 20.43951 | 1.72169 | 0.8831 | 0 | 0.003 | 40.8513 | 13.1493
C4-1 | C4 | 环氧酚醛 | 实测 | 18.61 | 128 |  | 0.563094 | 0.221858 | 0.166036 | 0.049012 | 0 | 0.393998 | 9.034547 | 2.6109 | 23.5883 | 13 | 1.953594 | 0.563094 | 0.221858 | 0 | 0 | 0 | 0 | 0.215048 | 35.124002 | 0.993654 | 1031.772341 | 1472.643968 | 12.007432 | 83.384952 | 0 | 1.953594 | 41.882219 | 243.441866 | 96.148802 | 18.311971 | 6.005549 | 9.412451 | 3.133728 | 0.063707 | 70.779319 | 7.798571 | 19.838924 | 0.000504 | 0 | 0 | 0.02195 | 0.198304 | 0.01251 | 0.00795 | 0 | 2.5e-05 | 0.394446 | 0.150475 | 0.708281 | 0 | 2.6109 | 23.5883 | 1.48812 | 0.9457 | 0 | 0.003 | 46.9193 | 17.899
C4-2 | C4 | 环氧酚醛 | 实测 | 17.96 | 92 |  | 0.571825 | 0.224571 | 0.165569 | 0.038035 | 0 | 0.392727 | 8.719278 | 2.508 | 21.86795 | 11 | 1.963091 | 0.571825 | 0.224571 | 0 | 0 | 0 | 0 | 0.203604 | 34.961445 | 0.994038 | 1047.24948 | 1509.617051 | 8.812338 | 84.708889 | 0 | 1.963091 | 43.332091 | 244.021478 | 95.996968 | 18.327673 | 5.964322 | 9.317874 | 3.125334 | 0.059972 | 71.183677 | 7.737567 | 19.649281 | 0.00052 | 0 | 0 | 0.021729 | 0.189464 | 0.009321 | 0.008068 | 0 | 2.6e-05 | 0.403342 | 0.158489 | 0.573991 | 0 | 2.508 | 21.86795 | 1.0758 | 0.9312 | 0 | 0.003 | 46.5537 | 18.2928
C4-3 | C4 | 环氧酚醛 | 实测 | 20.015 | 98 |  | 0.582612 | 0.233202 | 0.159284 | 0.024902 | 0 | 0.40027 | 9.366469 | 2.5794 | 24.15987 | 13 | 1.942114 | 0.582612 | 0.233202 | 0 | 0 | 0 | 0 | 0.184185 | 35.68152 | 0.993237 | 1052.412669 | 1528.05592 | 3.765784 | 84.096461 | 0 | 1.942114 | 44.25723 | 244.836802 | 96.829707 | 18.32118 | 5.996426 | 9.472678 | 3.155911 | 0.060786 | 71.600437 | 7.803408 | 19.455395 | 0.000524 | 0 | 0 | 0.022537 | 0.211095 | 0.004289 | 0.008263 | 0 | 2.6e-05 | 0.397176 | 0.1383 | 0.467453 | 0 | 2.5794 | 24.15987 | 0.49092 | 0.9457 | 0 | 0.003 | 45.4568 | 15.8284
C4-4 | C4 | 环氧酚醛 | 实测 | 19.8 | 107 |  | 0.567966 | 0.229863 | 0.173049 | 0.029122 | 0 | 0.404713 | 9.363993 | 2.6634 | 24.94006 | 13 | 1.894958 | 0.567966 | 0.229863 | 0 | 0 | 0 | 0 | 0.202172 | 35.616531 | 0.992751 | 1031.012928 | 1478.377241 | 2.819241 | 83.219678 | 0 | 1.894958 | 42.493224 | 245.050433 | 97.265382 | 18.28522 | 5.892534 | 9.337547 | 3.123988 | 0.062406 | 71.846478 | 7.88267 | 19.192997 | 0.000505 | 0 | 0 | 0.022417 | 0.209915 | 0.003334 | 0.008079 | 0 | 2.5e-05 | 0.397627 | 0.149992 | 0.614426 | 0 | 2.6634 | 24.94006 | 0.39606 | 0.9599 | 0 | 0.003 | 47.2421 | 17.8205
C4-5 | C4 | 环氧酚醛 | 实测 | 18.675 | 200 |  | 0.62618 | 0.195519 | 0.156267 | 0.022033 | 0 | 0.312241 | 7.809413 | 2.6802 | 20.93079 | 13 | 1.910248 | 0.62618 | 0.195519 | 0 | 0 | 0 | 0 | 0.1783 | 35.49065 | 0.992802 | 1076.929254 | 1627.457878 | 2.516312 | 74.727365 | 0 | 1.910248 | 45.464266 | 244.485521 | 97.007036 | 18.300926 | 5.924421 | 9.306906 | 3.121959 | 0.057223 | 71.760785 | 7.793001 | 19.393446 | 0.000555 | 0 | 0 | 0.024812 | 0.193768 | 0.003026 | 0.008328 | 0 | 2.8e-05 | 0.395987 | 0.148611 | 0.448991 | 0 | 2.6802 | 20.93079 | 0.32684 | 0.8996 | 0 | 0.003 | 42.7745 | 16.053
C4-6 | C4 | 环氧酚醛 | 实测 | 20.645 | 300 |  | 0.607395 | 0.20342 | 0.159191 | 0.029994 | 0 | 0.334906 | 8.945857 | 2.7012 | 24.16455 | 13 | 1.937192 | 0.607395 | 0.20342 | 0 | 0 | 0 | 0 | 0.189184 | 35.739547 | 0.992183 | 1062.406491 | 1575.682693 | 7.296732 | 78.403975 | 0 | 1.937192 | 43.670696 | 242.364536 | 95.884054 | 18.298057 | 6.051446 | 9.57887 | 3.167464 | 0.064405 | 71.021399 | 7.832035 | 19.852359 | 0.000537 | 0 | 0 | 0.024185 | 0.216354 | 0.007805 | 0.008216 | 0 | 2.7e-05 | 0.387275 | 0.134149 | 0.438714 | 0 | 2.7012 | 24.16455 | 0.87174 | 0.9176 | 0 | 0.003 | 43.2547 | 14.9831
C4-7 | C4 | 环氧酚醛 | 实测 | 19.27 | 300 |  | 0.579887 | 0.211704 | 0.167317 | 0.041092 | 0 | 0.365077 | 9.959484 | 2.60145 | 25.9091 | 13 | 1.985739 | 0.579887 | 0.211704 | 0 | 0 | 0 | 0 | 0.208409 | 34.949718 | 0.990785 | 1049.893446 | 1517.863026 | 12.266034 | 82.473169 | 0 | 1.985739 | 41.77694 | 240.469935 | 94.533767 | 18.294096 | 6.109666 | 9.691582 | 3.183893 | 0.069559 | 70.414304 | 7.84534 | 20.179541 | 0.00052 | 0 | 0 | 0.022553 | 0.224613 | 0.012767 | 0.00802 | 0 | 2.6e-05 | 0.386252 | 0.134138 | 0.498483 | 0 | 2.60145 | 25.9091 | 1.47269 | 0.9251 | 0 | 0.003 | 44.5542 | 15.4728
C4-8 | C4 | 环氧酚醛 | 实测 | 21.7667 | 300 |  | 0.594092 | 0.20678 | 0.156953 | 0.042175 | 0 | 0.348061 | 9.60924 | 2.58885 | 24.87688 | 13 | 1.987677 | 0.594092 | 0.20678 | 0 | 0 | 0 | 0 | 0.199128 | 34.868316 | 0.990846 | 1058.6615 | 1556.824451 | 13.186858 | 79.695791 | 0 | 1.987677 | 42.62728 | 240.586298 | 94.645075 | 18.307981 | 6.157025 | 9.736222 | 3.192526 | 0.068017 | 70.257941 | 7.814485 | 20.316309 | 0.000534 | 0 | 0 | 0.023035 | 0.221344 | 0.01369 | 0.008115 | 0 | 2.7e-05 | 0.382642 | 0.126994 | 0.484919 | 0 | 2.58885 | 24.87688 | 1.53861 | 0.9121 | 0 | 0.003 | 43.0051 | 14.2729
C5-1 | C5 | 环氧酚醛 | 实测 | 17.545 | 78 |  | 0.626973 | 0.17815 | 0.153577 | 0.0413 | 0 | 0.284142 | 6.589849 | 2.5437 | 16.7626 | 11 | 1.963803 | 0.626973 | 0.17815 | 0 | 0 | 0 | 0 | 0.194878 | 34.518004 | 0.993578 | 1094.232955 | 1649.777904 | 9.115887 | 74.894622 | 0 | 1.963803 | 45.817598 | 244.124346 | 96.371515 | 18.318108 | 5.888668 | 9.067943 | 3.074161 | 0.052997 | 71.241471 | 7.684056 | 19.640866 | 0.000567 | 0 | 0 | 0.02404 | 0.158422 | 0.009606 | 0.008165 | 0 | 2.8e-05 | 0.403658 | 0.171102 | 0.640299 | 0 | 2.5437 | 16.7626 | 1.0164 | 0.8639 | 0 | 0.003 | 42.7111 | 18.1043
C5-2 | C5 | 环氧酚醛 | 实测 | 17.925 | 94 |  | 0.707884 | 0.14014 | 0.12101 | 0.030966 | 0 | 0.19797 | 4.975587 | 2.6109 | 12.99076 | 11 | 1.938702 | 0.707884 | 0.14014 | 0 | 0 | 0 | 0 | 0.151976 | 35.561721 | 0.996048 | 1147.721697 | 1851.310505 | 8.329677 | 64.863454 | 0 | 1.938702 | 50.335236 | 244.641207 | 96.846438 | 18.361129 | 5.971253 | 9.070271 | 3.082456 | 0.044143 | 71.161488 | 7.538047 | 19.910378 | 0.000634 | 0 | 0 | 0.027594 | 0.137294 | 0.008823 | 0.008607 | 0 | 3.2e-05 | 0.39791 | 0.160361 | 0.414817 | 0 | 2.6109 | 12.99076 | 0.83486 | 0.8144 | 0 | 0.003 | 37.6502 | 15.1734
C5-3 | C5 | 环氧酚醛 | 实测 | 18 | 150 |  | 0.637674 | 0.173191 | 0.148654 | 0.040481 | 0 | 0.271598 | 6.292348 | 2.59095 | 16.30316 | 12 | 1.950831 | 0.637674 | 0.173191 | 0 | 0 | 0 | 0 | 0.189135 | 34.955127 | 0.994691 | 1096.828003 | 1670.713195 | 9.638887 | 73.471358 | 0 | 1.950831 | 46.287665 | 244.177134 | 96.464483 | 18.328642 | 5.915114 | 9.087607 | 3.079483 | 0.052072 | 71.145312 | 7.655051 | 19.736968 | 0.000573 | 0 | 0 | 0.024737 | 0.155654 | 0.01013 | 0.008223 | 0 | 2.9e-05 | 0.401938 | 0.169019 | 0.596716 | 0 | 2.59095 | 16.30316 | 1.06103 | 0.8613 | 0 | 0.003 | 42.099 | 17.7031
C5-4 | C5 | 环氧酚醛 | 实测 | 17.725 | 64 |  | 0.724127 | 0.145752 | 0.095084 | 0.035037 | 0 | 0.20128 | 4.587422 | 2.63085 | 12.06882 | 13 | 1.94475 | 0.724127 | 0.145752 | 0 | 0 | 0 | 0 | 0.130121 | 36.374515 | 0.998082 | 1160.62666 | 1890.378396 | 8.377221 | 63.53881 | 0 | 1.94475 | 52.6547 | 247.307406 | 98.675183 | 18.39821 | 6.036427 | 9.099105 | 3.08867 | 0.038611 | 71.184347 | 7.492561 | 19.914295 | 0.000647 | 0 | 0 | 0.028362 | 0.130108 | 0.008885 | 0.008828 | 0 | 3.2e-05 | 0.392699 | 0.14221 | 0.514769 | 0 | 2.63085 | 12.06882 | 0.82417 | 0.8189 | 0 | 0.003 | 36.4268 | 13.1914
C5-5 | C5 | 环氧酚醛 | 实测 | 21.595 | 57 |  | 0.664735 | 0.188312 | 0.1001 | 0.046853 | 0 | 0.283288 | 5.076169 | 2.5647 | 13.01885 | 13 | 1.981019 | 0.664735 | 0.188312 | 0 | 0 | 0 | 0 | 0.146953 | 36.027473 | 0.999433 | 1122.492827 | 1745.784216 | 10.661459 | 71.722677 | 0 | 1.981019 | 51.081319 | 249.22961 | 99.420579 | 18.423307 | 6.04015 | 9.086104 | 3.087812 | 0.039628 | 71.132567 | 7.487413 | 19.808192 | 0.000599 | 0 | 0 | 0.025621 | 0.130058 | 0.011181 | 0.00865 | 0 | 3e-05 | 0.399181 | 0.143921 | 0.711788 | 0 | 2.5647 | 13.01885 | 1.1192 | 0.8659 | 0 | 0.003 | 39.958 | 14.4065
C5-6 | C5 | 环氧酚醛 | 实测 | 18.455 | 62 |  | 0.644578 | 0.203347 | 0.117926 | 0.034149 | 0 | 0.315474 | 6.112468 | 2.57415 | 15.73441 | 13 | 1.998114 | 0.644578 | 0.203347 | 0 | 0 | 0 | 0 | 0.152075 | 35.93354 | 0.998729 | 1107.704818 | 1691.385315 | 9.408039 | 75.95192 | 0 | 1.998114 | 49.616136 | 247.177972 | 97.842604 | 18.417819 | 6.076357 | 9.25994 | 3.127532 | 0.045911 | 71.095095 | 7.505272 | 19.900745 | 0.00058 | 0 | 0 | 0.024902 | 0.152214 | 0.009933 | 0.008595 | 0 | 2.9e-05 | 0.402889 | 0.14485 | 0.44984 | 0 | 2.57415 | 15.73441 | 1.02673 | 0.8885 | 0 | 0.003 | 41.6466 | 14.9731
C5-7 | C5 | 环氧酚醛 | 实测 | 18.525 | 35 |  | 0.645127 | 0.205737 | 0.124891 | 0.024244 | 0 | 0.31891 | 7.290102 | 2.59095 | 18.88829 | 12 | 2.001932 | 0.645127 | 0.205737 | 0 | 0 | 0 | 0 | 0.149136 | 36.005989 | 0.995879 | 1109.633478 | 1690.239544 | 6.258447 | 77.025596 | 0 | 2.001932 | 48.916546 | 245.749483 | 97.293345 | 18.383792 | 6.102734 | 9.456206 | 3.160765 | 0.051459 | 71.238578 | 7.61644 | 19.850575 | 0.00058 | 0 | 0 | 0.025026 | 0.182443 | 0.006786 | 0.008625 | 0 | 2.9e-05 | 0.396572 | 0.130293 | 0.340481 | 0 | 2.59095 | 18.88829 | 0.70255 | 0.8929 | 0 | 0.003 | 41.0571 | 13.4892
C5-8 | C5 | 环氧酚醛 | 实测 | 17.21 | 65 |  | 0.607594 | 0.204378 | 0.148515 | 0.039513 | 0 | 0.336373 | 7.643956 | 2.60145 | 19.88537 | 13 | 1.971977 | 0.607594 | 0.204378 | 0 | 0 | 0 | 0 | 0.188028 | 35.362885 | 0.994523 | 1075.622264 | 1590.385139 | 8.847915 | 79.057589 | 0 | 1.971977 | 45.433373 | 244.854346 | 96.947498 | 18.334653 | 5.987056 | 9.298192 | 3.118966 | 0.056072 | 71.149242 | 7.716414 | 19.712599 | 0.000545 | 0 | 0 | 0.02363 | 0.180628 | 0.009356 | 0.008229 | 0 | 2.7e-05 | 0.39807 | 0.150082 | 0.608593 | 0 | 2.60145 | 19.88537 | 1.02995 | 0.9059 | 0 | 0.003 | 43.8235 | 16.5225
C5-9 | C5 | 环氧酚醛 | 实测 | 17.175 | 45 |  | 0.690151 | 0.163731 | 0.107035 | 0.039083 | 0 | 0.23724 | 5.249552 | 2.5311 | 13.28714 | 12 | 1.978478 | 0.690151 | 0.163731 | 0 | 0 | 0 | 0 | 0.146118 | 35.378322 | 0.995569 | 1148.439573 | 1818.124023 | 7.346285 | 68.10297 | 0 | 1.978478 | 51.26962 | 247.534018 | 98.684211 | 18.374122 | 5.975393 | 9.06024 | 3.076707 | 0.041186 | 71.413757 | 7.572381 | 19.659719 | 0.000625 | 0 | 0 | 0.026379 | 0.13848 | 0.007853 | 0.008664 | 0 | 3.1e-05 | 0.396623 | 0.145633 | 0.661803 | 0 | 2.5311 | 13.28714 | 0.7535 | 0.8313 | 0 | 0.003 | 38.056 | 13.9735
C5-10 | C5 | 环氧酚醛 | 实测 | 19.01 | 60 |  | 0.679891 | 0.171339 | 0.107479 | 0.041291 | 0 | 0.25201 | 4.808595 | 2.6319 | 12.65574 | 12 | 1.951321 | 0.679891 | 0.171339 | 0 | 0 | 0 | 0 | 0.14877 | 36.282259 | 1.000124 | 1123.084465 | 1774.729278 | 11.475397 | 69.140269 | 0 | 1.951321 | 50.650035 | 247.378363 | 98.256452 | 18.418753 | 6.045886 | 9.097237 | 3.093057 | 0.041174 | 70.938164 | 7.454104 | 20.002429 | 0.000607 | 0 | 0 | 0.026636 | 0.128082 | 0.011987 | 0.008634 | 0 | 3e-05 | 0.399575 | 0.152953 | 0.536383 | 0 | 2.6319 | 12.65574 | 1.1844 | 0.8531 | 0 | 0.003 | 39.482 | 15.1133
C5-11 | C5 | 环氧酚醛 | 实测 | 16.665 | 47 |  | 0.606545 | 0.204545 | 0.152909 | 0.036 | 0 | 0.33723 | 7.399323 | 2.5836 | 19.11689 | 13 | 1.982909 | 0.606545 | 0.204545 | 0 | 0 | 0 | 0 | 0.188909 | 35.137727 | 0.995134 | 1077.6675 | 1590.218182 | 8.958327 | 79.501091 | 0 | 1.982909 | 45.579455 | 244.5113 | 96.415364 | 18.345418 | 5.974627 | 9.252609 | 3.115955 | 0.055391 | 71.155364 | 7.666455 | 19.738636 | 0.000545 | 0 | 0 | 0.023487 | 0.17379 | 0.009465 | 0.00822 | 0 | 2.7e-05 | 0.403905 | 0.159455 | 0.515909 | 0 | 2.5836 | 19.11689 | 1.04118 | 0.9042 | 0 | 0.003 | 44.4296 | 17.5401
C5-12 | C5 | 环氧酚醛 | 实测 | 18.525 | 55 |  | 0.667656 | 0.15905 | 0.135905 | 0.037389 | 0 | 0.238222 | 5.608741 | 2.6655 | 14.9501 | 12 | 1.928091 | 0.667656 | 0.15905 | 0 | 0 | 0 | 0 | 0.173294 | 35.740851 | 0.996654 | 1110.46181 | 1737.537092 | 10.193175 | 69.58091 | 0 | 1.928091 | 47.772206 | 244.333165 | 96.675074 | 18.350762 | 5.966053 | 9.114065 | 3.088111 | 0.049155 | 71.000198 | 7.588427 | 19.918101 | 0.000593 | 0 | 0 | 0.026365 | 0.147874 | 0.010687 | 0.008386 | 0 | 3e-05 | 0.398496 | 0.164258 | 0.49456 | 0 | 2.6655 | 14.9501 | 1.08042 | 0.8478 | 0 | 0.003 | 40.2879 | 16.6065
C5-13 | C5 | 环氧酚醛 | 实测 | 17.705 | 127 |  | 0.64104 | 0.202707 | 0.115366 | 0.040887 | 0 | 0.316215 | 6.230765 | 2.59095 | 16.1436 | 13 | 1.982628 | 0.64104 | 0.202707 | 0 | 0 | 0 | 0 | 0.156253 | 36.079278 | 0.99832 | 1101.233612 | 1679.532585 | 9.991909 | 75.592667 | 0 | 1.982628 | 49.142624 | 247.628736 | 98.432095 | 18.40524 | 6.070727 | 9.260111 | 3.120885 | 0.046406 | 71.06421 | 7.55418 | 19.860255 | 0.000576 | 0 | 0 | 0.024868 | 0.154944 | 0.010514 | 0.008553 | 0 | 2.9e-05 | 0.397959 | 0.139611 | 0.592667 | 0 | 2.59095 | 16.1436 | 1.09549 | 0.8911 | 0 | 0.003 | 41.4633 | 14.5461
C5-14 | C5 | 环氧酚醛 | 实测 | 16.225 | 135 |  | 0.654311 | 0.185429 | 0.128798 | 0.031462 | 0 | 0.283396 | 6.807834 | 2.56575 | 17.4672 | 13 | 1.98014 | 0.654311 | 0.185429 | 0 | 0 | 0 | 0 | 0.16026 | 35.457674 | 0.994339 | 1115.92633 | 1718.243044 | 6.794071 | 73.790679 | 0 | 1.98014 | 48.461803 | 245.34855 | 97.284534 | 18.352532 | 6.019565 | 9.2971 | 3.122427 | 0.050583 | 71.288074 | 7.656081 | 19.747812 | 0.00059 | 0 | 0 | 0.025226 | 0.171735 | 0.007305 | 0.008515 | 0 | 2.9e-05 | 0.395618 | 0.140934 | 0.49651 | 0 | 2.56575 | 17.4672 | 0.74303 | 0.8661 | 0 | 0.003 | 40.2383 | 14.3344
C5-15 | C5 | 环氧酚醛 | 实测 | 17.06 | 153 |  | 0.608961 | 0.201862 | 0.139624 | 0.049553 | 0 | 0.331485 | 6.325441 | 2.58465 | 16.34905 | 13 | 1.968151 | 0.608961 | 0.201862 | 0 | 0 | 0 | 0 | 0.189177 | 35.341759 | 0.997562 | 1075.05209 | 1596.39989 | 12.006196 | 77.769483 | 0 | 1.968151 | 46.336558 | 246.464355 | 97.61033 | 18.371947 | 5.964501 | 9.099726 | 3.085618 | 0.049993 | 71.007939 | 7.598649 | 19.765103 | 0.000548 | 0 | 0 | 0.023587 | 0.149197 | 0.012512 | 0.008218 | 0 | 2.7e-05 | 0.40422 | 0.163808 | 0.720934 | 0 | 2.58465 | 16.34905 | 1.37103 | 0.9005 | 0 | 0.003 | 44.2944 | 17.9501
C5-16 | C5 | 环氧酚醛 | 实测 | 17.4058 | 66.6667 |  | 0.629277 | 0.205297 | 0.136299 | 0.029126 | 0 | 0.326243 | 7.340567 | 2.5878 | 18.99592 | 13 | 1.993873 | 0.629277 | 0.205297 | 0 | 0 | 0 | 0 | 0.165426 | 35.652748 | 0.995553 | 1096.480733 | 1649.184655 | 7.347611 | 78.044585 | 0 | 1.993873 | 47.545197 | 245.253342 | 96.946461 | 18.367763 | 6.050165 | 9.373362 | 3.142389 | 0.053081 | 71.206523 | 7.638232 | 19.802526 | 0.000566 | 0 | 0 | 0.024392 | 0.179055 | 0.007867 | 0.008459 | 0 | 2.8e-05 | 0.399469 | 0.142054 | 0.414742 | 0 | 2.5878 | 18.99592 | 0.83458 | 0.8974 | 0 | 0.003 | 42.3797 | 15.0705
C6-1 | C6 | 环氧酚醛 | 实测 |  |  |  | 0.634128 | 0.182744 | 0.163432 | 0.019696 | 0 | 0.288182 | 7.12317 | 2.508 | 17.86491 | 10 | 1.939758 | 0.634128 | 0.182744 | 0 | 0 | 0 | 0 | 0.183128 | 34.514796 | 0.99218 | 1101.712077 | 1674.096849 | 2.696195 | 75.815719 | 0 | 1.939758 | 46.280553 | 243.583522 | 95.767775 | 18.304708 | 5.843985 | 9.095225 | 3.087779 | 0.053816 | 71.861068 | 7.708397 | 19.3505 | 0.000576 | 0 | 0 | 0.024097 | 0.171646 | 0.003194 | 0.008284 | 0 | 2.9e-05 | 0.408422 | 0.17288 | 0.381918 | 0 | 2.508 | 17.86491 | 0.3324 | 0.8622 | 0 | 0.003 | 42.5086 | 17.9934
C6-2 | C6 | 环氧酚醛 | 实测 |  |  |  | 0.580628 | 0.215976 | 0.17718 | 0.026216 | 0 | 0.37197 | 8.956507 | 2.508 | 22.46292 | 12 | 1.952186 | 0.580628 | 0.215976 | 0 | 0 | 0 | 0 | 0.203396 | 34.447084 | 0.992381 | 1051.596112 | 1532.858274 | 7.180874 | 82.510865 | 0 | 1.952186 | 42.847893 | 241.925275 | 94.563033 | 18.312264 | 5.95991 | 9.375922 | 3.140213 | 0.062945 | 71.222046 | 7.743116 | 19.708718 | 0.000528 | 0 | 0 | 0.022064 | 0.197615 | 0.007685 | 0.008072 | 0 | 2.6e-05 | 0.404722 | 0.163937 | 0.349696 | 0 | 2.508 | 22.46292 | 0.87356 | 0.9175 | 0 | 0.003 | 46.0048 | 18.6347
C6-3 | C6 | 环氧酚醛 | 实测 |  |  |  | 0.609025 | 0.205684 | 0.144505 | 0.040786 | 0 | 0.337727 | 9.3351 | 2.508 | 23.41243 | 12 | 2.004752 | 0.609025 | 0.205684 | 0 | 0 | 0 | 0 | 0.185291 | 34.934945 | 0.991575 | 1075.055163 | 1607.825044 | 14.559288 | 79.576728 | 0 | 2.004752 | 44.039679 | 240.470684 | 94.27849 | 18.33966 | 6.231771 | 9.801523 | 3.209892 | 0.065629 | 70.025191 | 7.732952 | 20.543601 | 0.000554 | 0 | 0 | 0.023143 | 0.216042 | 0.015067 | 0.008258 | 0 | 2.8e-05 | 0.381981 | 0.120734 | 0.389868 | 0 | 2.508 | 23.41243 | 1.63284 | 0.8949 | 0 | 0.003 | 41.3953 | 13.0839
C6-4 | C6 | 环氧酚醛 | 实测 |  |  |  | 0.638854 | 0.180428 | 0.148679 | 0.032039 | 0 | 0.282424 | 8.936499 | 2.508 | 22.41274 | 11 | 1.993466 | 0.638854 | 0.180428 | 0 | 0 | 0 | 0 | 0.180718 | 34.684929 | 0.988223 | 1108.525574 | 1686.574388 | 7.898945 | 76.107153 | 0 | 1.993466 | 45.223018 | 240.843432 | 95.004646 | 18.281154 | 6.077408 | 9.613852 | 3.166983 | 0.063409 | 70.843771 | 7.846869 | 20.005808 | 0.000581 | 0 | 0 | 0.024276 | 0.216946 | 0.008396 | 0.008309 | 0 | 2.9e-05 | 0.382627 | 0.125929 | 0.462201 | 0 | 2.508 | 22.41274 | 0.86744 | 0.8584 | 0 | 0.003 | 39.5292 | 13.0097
C6-5 | C6 | 环氧酚醛 | 实测 |  |  |  | 0.621468 | 0.181013 | 0.168889 | 0.02863 | 0 | 0.291267 | 8.245356 | 2.5752 | 21.23344 | 12 | 1.954723 | 0.621468 | 0.181013 | 0 | 0 | 0 | 0 | 0.197519 | 33.995617 | 0.989465 | 1082.438898 | 1630.588455 | 6.71549 | 73.837639 | 0 | 1.954723 | 43.816283 | 241.104383 | 94.820573 | 18.275212 | 5.945696 | 9.367938 | 3.127166 | 0.062484 | 71.185582 | 7.812832 | 19.742889 | 0.00056 | 0 | 0 | 0.024016 | 0.198018 | 0.007206 | 0.008137 | 0 | 2.8e-05 | 0.394873 | 0.156121 | 0.428984 | 0 | 2.5752 | 21.23344 | 0.77272 | 0.8725 | 0 | 0.003 | 42.3422 | 16.7409
C6-6 | C6 | 环氧酚醛 | 实测 |  |  |  | 0.595066 | 0.198326 | 0.179624 | 0.026984 | 0 | 0.333283 | 7.230427 | 2.5941 | 18.75645 | 11 | 1.943272 | 0.595066 | 0.198326 | 0 | 0 | 0 | 0 | 0.206608 | 33.977647 | 0.994357 | 1055.566257 | 1558.633894 | 8.113955 | 76.652863 | 0 | 1.943272 | 43.481788 | 242.396322 | 94.668181 | 18.326129 | 5.883373 | 9.133912 | 3.100142 | 0.058278 | 71.2799 | 7.647075 | 19.678155 | 0.000534 | 0 | 0 | 0.023102 | 0.167036 | 0.008609 | 0.008041 | 0 | 2.7e-05 | 0.413385 | 0.187453 | 0.327278 | 0 | 2.5941 | 18.75645 | 0.96672 | 0.9029 | 0 | 0.003 | 46.419 | 21.0491
C6-7 | C6 | 环氧酚醛 | 实测 |  |  |  | 0.664853 | 0.173063 | 0.147275 | 0.014808 | 0 | 0.260303 | 6.225849 | 2.508 | 15.61443 | 10 | 1.945804 | 0.664853 | 0.173063 | 0 | 0 | 0 | 0 | 0.162083 | 35.124408 | 0.993852 | 1128.491266 | 1755.213055 | 0.511534 | 74.105671 | 0 | 1.945804 | 48.863806 | 245.246822 | 96.761156 | 18.326826 | 5.832266 | 8.999043 | 3.074292 | 0.047297 | 72.15201 | 7.644505 | 19.229777 | 0.000604 | 0 | 0 | 0.025264 | 0.157293 | 0.001015 | 0.0085 | 0 | 3e-05 | 0.410499 | 0.170799 | 0.355092 | 0 | 2.508 | 15.61443 | 0.10072 | 0.8438 | 0 | 0.003 | 40.7502 | 16.9552
C6-8 | C6 | 环氧酚醛 | 实测 |  |  |  | 0.704075 | 0.150096 | 0.128974 | 0.016855 | 0 | 0.213182 | 6.159318 | 2.508 | 15.44757 | 10 | 1.948955 | 0.704075 | 0.150096 | 0 | 0 | 0 | 0 | 0.145829 | 35.327502 | 0.992155 | 1160.130915 | 1858.758268 | 2.028696 | 69.015362 | 0 | 1.948955 | 50.325261 | 244.149371 | 96.574995 | 18.322818 | 5.932558 | 9.16438 | 3.098389 | 0.047256 | 71.762961 | 7.658737 | 19.552699 | 0.00064 | 0 | 0 | 0.026755 | 0.164792 | 0.002528 | 0.00867 | 0 | 3.2e-05 | 0.397049 | 0.149846 | 0.338703 | 0 | 2.508 | 15.44757 | 0.237 | 0.8127 | 0 | 0.003 | 37.2194 | 14.0466
D7-1 | D7 | 环氧酚醛 | 实测 | 13.45 | 37 | 4 | 0.931914 | 0.0234 | 0.008881 | 0.035805 | 0 | 0.02511 | 0.726087 | 2.51218 | 1.82406 | 6 | 1.955173 | 0.931914 | 0.0234 | 0 | 0 | 0 | 0 | 0.044686 | 35.805751 | 0.998456 | 1342.838258 | 2460.253736 | 4.515295 | 34.534818 | 0 | 1.955173 | 65.697914 | 252.146885 | 102.134762 | 18.446476 | 5.913321 | 8.399084 | 2.9553 | 0.004601 | 71.88737 | 7.208909 | 19.698619 | 0.000846 | 0 | 0 | 0.035413 | 0.025713 | 0.005001 | 0.009722 | 0 | 4.2e-05 | 0.389906 | 0.146104 | 0.697773 | 0 | 2.51218 | 1.82406 | 0.35479 | 0.6897 | 0 | 0.003 | 27.6599 | 10.3646
D7-2 | D7 | 环氧酚醛 | 实测 | 16.195 | 45 | 2 | 0.851914 | 0.06402 | 0.051086 | 0.03298 | 0 | 0.075148 | 1.699915 | 2.50306 | 4.25499 | 6 | 1.915287 | 0.851914 | 0.06402 | 0 | 0 | 0 | 0 | 0.084066 | 35.295784 | 0.997252 | 1270.940119 | 2249.053285 | 4.183717 | 43.506208 | 0 | 1.915287 | 60.331738 | 250.245732 | 100.589757 | 18.411536 | 5.863554 | 8.500259 | 2.975647 | 0.016244 | 71.940507 | 7.321909 | 19.549922 | 0.000776 | 0 | 0 | 0.032373 | 0.055031 | 0.004671 | 0.009315 | 0 | 3.9e-05 | 0.396191 | 0.160185 | 0.64343 | 0 | 2.50306 | 4.25499 | 0.36113 | 0.7202 | 0 | 0.003 | 30.6335 | 12.3855
D7-3 | D7 | 环氧酚醛 | 实测 | 19.85 | 89 | 2 | 0.755055 | 0.11379 | 0.101337 | 0.029818 | 0 | 0.150704 | 3.141649 | 2.51142 | 7.89 | 6 | 1.870673 | 0.755055 | 0.11379 | 0 | 0 | 0 | 0 | 0.131155 | 34.710271 | 0.996003 | 1184.209231 | 1993.346281 | 4.144922 | 54.533303 | 0 | 1.870673 | 53.901405 | 247.917286 | 98.674283 | 18.373323 | 5.813595 | 8.633314 | 3.002856 | 0.030294 | 71.956358 | 7.449217 | 19.406375 | 0.000685 | 0 | 0 | 0.028692 | 0.090141 | 0.004633 | 0.008826 | 0 | 3.4e-05 | 0.403874 | 0.176778 | 0.568377 | 0 | 2.51142 | 7.89 | 0.40557 | 0.7725 | 0 | 0.003 | 35.3511 | 15.4734
D7-4 | D7 | 环氧酚醛 | 实测 | 21.56 | 300 | 2 | 0.65625 | 0.163913 | 0.15416 | 0.025677 | 0 | 0.249773 | 5.082312 | 2.50572 | 12.73485 | 6 | 1.819467 | 0.65625 | 0.163913 | 0 | 0 | 0 | 0 | 0.179837 | 34.070362 | 0.994409 | 1095.361644 | 1732.5 | 3.391123 | 65.601115 | 0 | 1.819467 | 47.257464 | 245.590167 | 96.784634 | 18.328016 | 5.745303 | 8.75212 | 3.026801 | 0.044688 | 72.064092 | 7.59365 | 19.195163 | 0.000597 | 0 | 0 | 0.024937 | 0.12674 | 0.003881 | 0.008321 | 0 | 3e-05 | 0.41184 | 0.194564 | 0.5001 | 0 | 2.50572 | 12.73485 | 0.38994 | 0.8361 | 0 | 0.003 | 41.3817 | 19.5498
D7-5 | D7 | 环氧酚醛 | 实测 | 15.83 | 4 |  | 0.930305 | 0.023138 | 0.00917 | 0.037387 | 0 | 0.024871 | 0.745023 | 2.50572 | 1.86682 | 6 | 1.976862 | 0.930305 | 0.023138 | 0 | 0 | 0 | 0 | 0.046558 | 35.758888 | 0.998373 | 1345.388121 | 2456.004515 | 5.000141 | 35.3386 | 0 | 1.976862 | 65.683832 | 252.052765 | 102.102144 | 18.445119 | 5.916055 | 8.402864 | 2.955023 | 0.004938 | 71.83465 | 7.212754 | 19.722348 | 0.000847 | 0 | 0 | 0.035352 | 0.026338 | 0.005485 | 0.009704 | 0 | 4.2e-05 | 0.390357 | 0.146014 | 0.715999 | 0 | 2.50572 | 1.86682 | 0.38878 | 0.6878 | 0 | 0.003 | 27.6685 | 10.3495
D7-6 | D7 | 环氧酚醛 | 实测 | 13.765 | 55 | 2 | 0.8502 | 0.064716 | 0.050406 | 0.034678 | 0 | 0.076118 | 1.74001 | 2.5061 | 4.36064 | 6 | 1.979373 | 0.8502 | 0.064716 | 0 | 0 | 0 | 0 | 0.085084 | 35.314555 | 0.997248 | 1282.628361 | 2244.527524 | 4.318615 | 46.238236 | 0 | 1.979373 | 60.794508 | 250.452495 | 100.761635 | 18.410223 | 5.859894 | 8.49184 | 2.972876 | 0.016125 | 71.944566 | 7.329251 | 19.531262 | 0.000773 | 0 | 0 | 0.032308 | 0.056216 | 0.004805 | 0.009304 | 0 | 3.9e-05 | 0.398934 | 0.159575 | 0.680031 | 0 | 2.5061 | 4.36064 | 0.37275 | 0.7217 | 0 | 0.003 | 30.9453 | 12.3782
D7-7 | D7 | 环氧酚醛 | 实测 | 14.98 | 60 | 2 | 0.754957 | 0.113582 | 0.101891 | 0.02957 | 0 | 0.150448 | 3.242879 | 2.50306 | 8.11712 | 6 | 1.98212 | 0.754957 | 0.113582 | 0 | 0 | 0 | 0 | 0.131461 | 34.694785 | 0.995884 | 1206.70714 | 1993.086533 | 3.895072 | 59.015473 | 0 | 1.98212 | 54.773754 | 247.941547 | 98.703954 | 18.370934 | 5.80714 | 8.626854 | 3.001352 | 0.030317 | 71.989341 | 7.4549 | 19.382235 | 0.000688 | 0 | 0 | 0.028688 | 0.093033 | 0.004383 | 0.008823 | 0 | 3.4e-05 | 0.409572 | 0.177069 | 0.573066 | 0 | 2.50306 | 8.11712 | 0.38245 | 0.7698 | 0 | 0.003 | 35.7352 | 15.4493
D7-8 | D7 | 环氧酚醛 | 实测 | 16.195 | 170 | 2 | 0.656617 | 0.16398 | 0.15403 | 0.025373 | 0 | 0.249735 | 5.22836 | 2.50762 | 13.11074 | 6 | 1.984378 | 0.656617 | 0.16398 | 0 | 0 | 0 | 0 | 0.179403 | 34.08 | 0.994459 | 1128.594985 | 1733.468657 | 3.390796 | 72.19005 | 0 | 1.984378 | 48.610945 | 245.575124 | 96.762587 | 18.329085 | 5.747323 | 8.754537 | 3.027602 | 0.044651 | 72.060498 | 7.590647 | 19.201294 | 0.000597 | 0 | 0 | 0.024951 | 0.130455 | 0.003881 | 0.008325 | 0 | 3e-05 | 0.420183 | 0.194548 | 0.492537 | 0 | 2.50762 | 13.11074 | 0.39001 | 0.8367 | 0 | 0.003 | 42.2284 | 19.5521
D7-9 | D7 | 环氧酚醛 | 实测 | 16.54 | 35 | 4 | 0.89214 | 0.044492 | 0.028718 | 0.03465 | 0 | 0.049872 | 1.227317 | 2.51446 | 3.08604 | 6 | 1.938789 | 0.89214 | 0.044492 | 0 | 0 | 0 | 0 | 0.063368 | 36.275718 | 0.998958 | 1310.006822 | 2355.248753 | 4.494877 | 42.360793 | 0 | 1.938789 | 63.152353 | 251.311851 | 101.418903 | 18.43256 | 5.894378 | 8.452825 | 2.966482 | 0.010144 | 71.898611 | 7.258595 | 19.636511 | 0.000809 | 0 | 0 | 0.033901 | 0.041608 | 0.004982 | 0.009528 | 0 | 4e-05 | 0.39319 | 0.152496 | 0.670756 | 0 | 2.51446 | 3.08604 | 0.36953 | 0.7067 | 0 | 0.003 | 29.1629 | 11.3106
D7-10 | D7 | 环氧酚醛 | 实测 | 16.215 | 152 | 4 | 0.898107 | 0.041956 | 0.02452 | 0.035418 | 0 | 0.046716 | 1.136892 | 2.50534 | 2.8483 | 6 | 1.943741 | 0.898107 | 0.041956 | 0 | 0 | 0 | 0 | 0.059937 | 36.316987 | 0.999121 | 1315.753984 | 2371.001226 | 4.614426 | 41.652363 | 0 | 1.943741 | 63.641193 | 251.586977 | 101.621033 | 18.43693 | 5.900354 | 8.444081 | 2.964678 | 0.009031 | 71.889797 | 7.247923 | 19.648413 | 0.000817 | 0 | 0 | 0.034128 | 0.0388 | 0.005102 | 0.009564 | 0 | 4.1e-05 | 0.392671 | 0.150872 | 0.684512 | 0 | 2.50534 | 2.8483 | 0.37455 | 0.7021 | 0 | 0.003 | 28.826 | 11.0755
D7-11 | D7 | 环氧酚醛 | 实测 | 19.0833 | 157 | 4 | 0.902837 | 0.04125 | 0.019323 | 0.03659 | 0 | 0.045689 | 1.042837 | 2.50344 | 2.61068 | 6 | 1.950802 | 0.902837 | 0.04125 | 0 | 0 | 0 | 0 | 0.055913 | 36.465397 | 0.999492 | 1321.631931 | 2383.489105 | 4.562834 | 41.547211 | 0 | 1.950802 | 64.242428 | 252.159792 | 102.012882 | 18.442798 | 5.903823 | 8.428217 | 2.961505 | 0.007548 | 71.916678 | 7.238317 | 19.630807 | 0.000822 | 0 | 0 | 0.034308 | 0.035777 | 0.005052 | 0.009605 | 0 | 4.1e-05 | 0.392426 | 0.148584 | 0.716048 | 0 | 2.50344 | 2.61068 | 0.36866 | 0.7009 | 0 | 0.003 | 28.6353 | 10.8422
D7-12 | D7 | 环氧酚醛 | 实测 | 19.8 | 274 | 4 | 0.907906 | 0.041312 | 0.011392 | 0.039391 | 0 | 0.045503 | 0.908995 | 2.5137 | 2.28494 | 6 | 1.961982 | 0.907906 | 0.041312 | 0 | 0 | 0 | 0 | 0.050782 | 36.718364 | 1.000133 | 1328.921301 | 2396.870711 | 4.72804 | 41.721109 | 0 | 1.961982 | 65.0619 | 253.085369 | 102.649465 | 18.452072 | 5.91087 | 8.405929 | 2.956615 | 0.005413 | 71.936865 | 7.225501 | 19.609113 | 0.000823 | 0 | 0 | 0.0345 | 0.031361 | 0.00522 | 0.009657 | 0 | 4.1e-05 | 0.391873 | 0.144827 | 0.778891 | 0 | 2.5137 | 2.28494 | 0.38033 | 0.7036 | 0 | 0.003 | 28.5519 | 10.5521
D7-13 | D7 | 环氧酚醛 | 实测 | 17.085 | 5 |  | 0.931361 | 0.028022 | 0.003963 | 0.036654 | 0 | 0.030087 | 0.678076 | 2.50078 | 1.69572 | 6 | 1.984149 | 0.931361 | 0.028022 | 0 | 0 | 0 | 0 | 0.040617 | 36.073592 | 0.999393 | 1348.59717 | 2458.794226 | 4.938933 | 36.372771 | 0 | 1.984149 | 66.366827 | 252.721483 | 102.420606 | 18.461265 | 5.935267 | 8.410147 | 2.959298 | 0.003445 | 71.849986 | 7.182564 | 19.730116 | 0.000849 | 0 | 0 | 0.035392 | 0.023998 | 0.005429 | 0.009764 | 0 | 4.2e-05 | 0.391395 | 0.143449 | 0.700538 | 0 | 2.50078 | 1.69572 | 0.38363 | 0.6899 | 0 | 0.003 | 27.656 | 10.1361
D7-14 | D7 | 环氧酚醛 | 实测 | 14.855 | 92 | 3 | 0.851423 | 0.077765 | 0.038367 | 0.032445 | 0 | 0.091335 | 1.575485 | 2.51294 | 3.9591 | 6 | 1.993949 | 0.851423 | 0.077765 | 0 | 0 | 0 | 0 | 0.070812 | 36.091541 | 0.99978 | 1288.764465 | 2247.75589 | 4.107184 | 48.895326 | 0 | 1.993949 | 62.383417 | 252.06386 | 101.504313 | 18.450148 | 5.907184 | 8.513145 | 2.984408 | 0.012636 | 71.987254 | 7.254925 | 19.548217 | 0.000772 | 0 | 0 | 0.032354 | 0.050973 | 0.004608 | 0.009446 | 0 | 3.9e-05 | 0.401599 | 0.153548 | 0.634093 | 0 | 2.51294 | 3.9591 | 0.35787 | 0.7337 | 0 | 0.003 | 31.1922 | 11.9261
D7-15 | D7 | 环氧酚醛 | 实测 | 19.145 | 198 | 2 | 0.754955 | 0.136556 | 0.078703 | 0.029786 | 0 | 0.18088 | 2.880369 | 2.5042 | 7.21302 | 6 | 2.006072 | 0.754955 | 0.136556 | 0 | 0 | 0 | 0 | 0.108489 | 36.07687 | 1.000268 | 1215.723382 | 1993.080536 | 3.981785 | 63.636155 | 0 | 2.006072 | 57.473594 | 251.17081 | 100.368427 | 18.437874 | 5.883881 | 8.645538 | 3.015122 | 0.023858 | 72.051781 | 7.339558 | 19.385611 | 0.000687 | 0 | 0 | 0.028688 | 0.082633 | 0.004493 | 0.009053 | 0 | 3.4e-05 | 0.412756 | 0.165001 | 0.575667 | 0 | 2.5042 | 7.21302 | 0.3922 | 0.7902 | 0 | 0.003 | 36.0295 | 14.4029
D7-16 | D7 | 环氧酚醛 | 实测 | 21.365 | 300 | 2 | 0.654867 | 0.196977 | 0.120911 | 0.027245 | 0 | 0.30079 | 4.644673 | 2.50268 | 11.62413 | 6 | 2.015561 | 0.654867 | 0.196977 | 0 | 0 | 0 | 0 | 0.148156 | 36.037685 | 1.000614 | 1139.590057 | 1728.849558 | 3.647609 | 78.757085 | 0 | 2.015561 | 52.32634 | 250.294322 | 99.253058 | 18.421905 | 5.851914 | 8.773561 | 3.044506 | 0.035496 | 72.150442 | 7.435418 | 19.189719 | 0.000597 | 0 | 0 | 0.024885 | 0.115582 | 0.00417 | 0.008638 | 0 | 3e-05 | 0.424093 | 0.177058 | 0.529482 | 0 | 2.50268 | 11.62413 | 0.41934 | 0.8687 | 0 | 0.003 | 42.651 | 17.8067
D7-17 | D7 | 环氧酚醛 | 实测 | 19.925 | 3 |  | 0.931433 | 0.03386 | 0.000564 | 0.034142 | 0 | 0.036353 | 0.614264 | 2.50876 | 1.54104 | 6 | 1.977991 | 0.931433 | 0.03386 | 0 | 0 | 0 | 0 | 0.034707 | 36.073928 | 0.999656 | 1347.346614 | 2458.984199 | 3.081405 | 35.857788 | 0 | 1.977991 | 66.869074 | 253.88544 | 103.116817 | 18.466761 | 5.915322 | 8.372856 | 2.95412 | 0.001512 | 72.110327 | 7.18228 | 19.562923 | 0.000847 | 0 | 0 | 0.035394 | 0.021742 | 0.003578 | 0.009822 | 0 | 4.2e-05 | 0.392568 | 0.141814 | 0.719526 | 0 | 2.50876 | 1.54104 | 0.25358 | 0.6962 | 0 | 0.003 | 27.8252 | 10.0518
D7-18 | D7 | 环氧酚醛 | 实测 | 15.06 | 27 | 3 | 0.850212 | 0.091751 | 0.023549 | 0.034487 | 0 | 0.107916 | 1.278648 | 2.51066 | 3.21025 | 6 | 1.998456 | 0.850212 | 0.091751 | 0 | 0 | 0 | 0 | 0.058036 | 36.001416 | 1.0016 | 1281.441333 | 2244.560546 | 4.852207 | 46.907605 | 0 | 1.998456 | 63.369708 | 253.980183 | 102.502123 | 18.492318 | 5.96263 | 8.532441 | 2.993553 | 0.008871 | 71.947497 | 7.182602 | 19.592459 | 0.000772 | 0 | 0 | 0.032308 | 0.041311 | 0.005366 | 0.009574 | 0 | 3.9e-05 | 0.401226 | 0.14562 | 0.653069 | 0 | 2.51066 | 3.21025 | 0.41699 | 0.744 | 0 | 0.003 | 31.1793 | 11.3161
D7-19 | D7 | 环氧酚醛 | 实测 | 16.57 | 154 | 2 | 0.753251 | 0.163815 | 0.053616 | 0.029318 | 0 | 0.217477 | 2.325873 | 2.50914 | 5.83594 | 6 | 2.015058 | 0.753251 | 0.163815 | 0 | 0 | 0 | 0 | 0.082934 | 36.006502 | 1.003561 | 1204.879535 | 1988.583162 | 3.798483 | 60.786904 | 0 | 2.015058 | 59.49692 | 254.83687 | 102.245038 | 18.512491 | 5.966062 | 8.665412 | 3.030767 | 0.016724 | 72.156628 | 7.21264 | 19.366644 | 0.000684 | 0 | 0 | 0.028624 | 0.066575 | 0.004336 | 0.009308 | 0 | 3.4e-05 | 0.414143 | 0.151808 | 0.573238 | 0 | 2.50914 | 5.83594 | 0.38011 | 0.8159 | 0 | 0.003 | 36.3038 | 13.3075
D7-20 | D7 | 环氧酚醛 | 实测 | 19.7433 | 300 | 2 | 0.656216 | 0.236829 | 0.081556 | 0.025399 | 0 | 0.360901 | 3.639485 | 2.51332 | 9.14719 | 6 | 2.038099 | 0.656216 | 0.236829 | 0 | 0 | 0 | 0 | 0.106955 | 36.068955 | 1.005886 | 1128.849132 | 1732.409961 | 3.455105 | 74.885505 | 0 | 2.038099 | 55.752456 | 255.746602 | 101.993849 | 18.539508 | 5.986497 | 8.812571 | 3.071138 | 0.024354 | 72.280286 | 7.228296 | 19.199028 | 0.000595 | 0 | 0 | 0.024936 | 0.090755 | 0.004018 | 0.00905 | 0 | 3e-05 | 0.42688 | 0.15682 | 0.493601 | 0 | 2.51332 | 9.14719 | 0.40494 | 0.9121 | 0 | 0.003 | 43.0252 | 15.8059
D7-21 | D7 | 环氧酚醛 | 实测 |  | 3 |  | 0.93118 | 0.025525 | 0.006487 | 0.036807 | 0 | 0.027412 | 0.707015 | 2.50914 | 1.774 | 6 | 1.962206 | 0.93118 | 0.025525 | 0 | 0 | 0 | 0 | 0.043294 | 36.048935 | 0.999151 | 1342.3626 | 2458.316175 | 4.920674 | 35.694965 | 0 | 1.962206 | 65.85672 | 252.391764 | 102.26033 | 18.453476 | 5.925709 | 8.406388 | 2.957284 | 0.004143 | 71.846848 | 7.196728 | 19.725145 | 0.000846 | 0 | 0 | 0.035385 | 0.025018 | 0.005408 | 0.009736 | 0 | 4.2e-05 | 0.390097 | 0.144736 | 0.705119 | 0 | 2.50914 | 1.774 | 0.38351 | 0.6904 | 0 | 0.003 | 27.6618 | 10.2632
D7-22 | D7 | 环氧酚醛 | 实测 | 20.8067 | 2 |  | 0.848664 | 0.072328 | 0.044964 | 0.034044 | 0 | 0.085226 | 1.668061 | 2.51028 | 4.1873 | 6 | 1.935894 | 0.848664 | 0.072328 | 0 | 0 | 0 | 0 | 0.079008 | 36.054214 | 0.999315 | 1269.733813 | 2240.472765 | 4.605087 | 47.398381 | 0 | 1.935894 | 60.886948 | 251.136948 | 101.035457 | 18.431719 | 5.890609 | 8.514067 | 2.981012 | 0.014748 | 71.915339 | 7.288926 | 19.571429 | 0.000771 | 0 | 0 | 0.032249 | 0.053794 | 0.005099 | 0.009364 | 0 | 3.9e-05 | 0.397855 | 0.156623 | 0.651978 | 0 | 2.51028 | 4.1873 | 0.39688 | 0.7289 | 0 | 0.003 | 30.969 | 12.1915
D7-23 | D7 | 环氧酚醛 | 实测 | 20.285 | 3 |  | 0.75426 | 0.124185 | 0.092053 | 0.029503 | 0 | 0.164645 | 3.076003 | 2.50648 | 7.70994 | 6 | 1.8996 | 0.75426 | 0.124185 | 0 | 0 | 0 | 0 | 0.121555 | 35.921784 | 0.999095 | 1185.125557 | 1991.245283 | 4.027902 | 60.276501 | 0 | 1.8996 | 54.922013 | 249.296741 | 99.37793 | 18.401258 | 5.843854 | 8.640595 | 3.008771 | 0.027627 | 72.001258 | 7.40183 | 19.395998 | 0.000686 | 0 | 0 | 0.028662 | 0.088164 | 0.004526 | 0.008922 | 0 | 3.4e-05 | 0.40673 | 0.171887 | 0.566038 | 0 | 2.50648 | 7.70994 | 0.39584 | 0.7802 | 0 | 0.003 | 35.5685 | 15.0315
D7-24 | D7 | 环氧酚醛 | 实测 | 18.23 | 10 |  | 0.655671 | 0.179 | 0.139178 | 0.026152 | 0 | 0.273002 | 4.936928 | 2.51522 | 12.41746 | 6 | 1.864388 | 0.655671 | 0.179 | 0 | 0 | 0 | 0 | 0.165329 | 35.857256 | 0.999047 | 1097.562457 | 1730.971768 | 3.561813 | 73.924814 | 0 | 1.864388 | 48.843091 | 247.672115 | 97.858346 | 18.371471 | 5.796186 | 8.765775 | 3.035879 | 0.040575 | 72.092224 | 7.519168 | 19.20317 | 0.000594 | 0 | 0 | 0.024916 | 0.123006 | 0.004066 | 0.008466 | 0 | 3e-05 | 0.415716 | 0.186691 | 0.505201 | 0 | 2.51522 | 12.41746 | 0.41049 | 0.8546 | 0 | 0.003 | 41.9665 | 18.8465
D7-25 | D7 | 环氧酚醛 | 实测 | 17.43 | 11 | 4 | 0.953475 | 0 | 0.009305 | 0.03722 | 0 | 0 | 0.598211 | 2.6825 | 1.6047 | 6 | 1.927675 | 0.953475 | 0 | 0 | 0 | 0 | 0 | 0.046525 | 36.731284 | 0.999928 | 1343.146652 | 2477.146482 | 4.418145 | 28.866488 | 0 | 1.927675 | 65.652333 | 252.29945 | 102.998449 | 18.425278 | 5.879134 | 8.343127 | 2.939391 | 0.004678 | 71.894121 | 7.247004 | 19.683491 | 0.000846 | 0 | 0 | 0.037819 | 0.022624 | 0.004896 | 0.009704 | 0 | 4.2e-05 | 0.385104 | 0.14841 | 0.736642 | 0 | 2.6825 | 1.6047 | 0.34729 | 0.6883 | 0 | 0.003 | 27.3154 | 10.5267
D7-26 | D7 | 环氧酚醛 | 实测 | 17.1467 |  | 2 | 0.912416 | 0 | 0.054482 | 0.033101 | 0 | 0 | 1.233397 | 3.01285 | 3.71604 | 6 | 1.844152 | 0.912416 | 0 | 0 | 0 | 0 | 0 | 0.087584 | 37.584364 | 1.000994 | 1273.777254 | 2304.514426 | 4.122385 | 28.012622 | 0 | 1.844152 | 60.179804 | 249.842865 | 102.235188 | 18.359158 | 5.790649 | 8.386579 | 2.942865 | 0.017187 | 71.874678 | 7.400824 | 19.605229 | 0.000773 | 0 | 0 | 0.038805 | 0.047862 | 0.004588 | 0.009279 | 0 | 3.9e-05 | 0.384334 | 0.167995 | 0.647218 | 0 | 3.01285 | 3.71604 | 0.3562 | 0.7204 | 0 | 0.003 | 29.8397 | 13.0431
D7-27 | D7 | 环氧酚醛 | 实测 | 19.53 | 300 | 2 | 0.864209 | 0 | 0.106137 | 0.029654 | 0 | 0 | 1.911525 | 3.50541 | 6.70068 | 6 | 1.746966 | 0.864209 | 0 | 0 | 0 | 0 | 0 | 0.135791 | 38.780284 | 1.002688 | 1191.613854 | 2097.495993 | 3.941356 | 27.035722 | 0 | 1.746966 | 53.829173 | 247.277307 | 101.619647 | 18.282631 | 5.686558 | 8.430456 | 2.944928 | 0.031573 | 71.848981 | 7.583467 | 19.504809 | 0.000687 | 0 | 0 | 0.040135 | 0.076719 | 0.004392 | 0.008779 | 0 | 3.4e-05 | 0.383024 | 0.190198 | 0.569613 | 0 | 3.50541 | 6.70068 | 0.38364 | 0.7668 | 0 | 0.003 | 33.4533 | 16.6119
D7-28 | D7 | 环氧酚醛 | 实测 | 22.655 | 300 | 2 | 0.813537 | 0 | 0.160819 | 0.025644 | 0 | 0 | 2.58503 | 4.17493 | 10.79232 | 6 | 1.642282 | 0.813537 | 0 | 0 | 0 | 0 | 0 | 0.186463 | 40.005069 | 1.004256 | 1105.61312 | 1880.825962 | 3.27052 | 26.003379 | 0 | 1.642282 | 47.164397 | 244.690389 | 101.054965 | 18.198887 | 5.566156 | 8.463662 | 2.94423 | 0.04655 | 71.887685 | 7.784017 | 19.351953 | 0.000596 | 0 | 0 | 0.041496 | 0.107269 | 0.003706 | 0.008255 | 0 | 3e-05 | 0.381763 | 0.213757 | 0.499453 | 0 | 4.17493 | 10.79232 | 0.37291 | 0.8305 | 0 | 0.003 | 38.4092 | 21.5061
D7-29 | D7 | 环氧酚醛 | 实测 | 18.7433 | 65 | 3 | 0.580645 | 0.196721 | 0.198484 | 0.024149 | 0 | 0.338798 | 7.318705 | 2.50344 | 18.32194 | 7 | 1.76441 | 0.580645 | 0.196721 | 0 | 0 | 0 | 0 | 0.222634 | 35.270844 | 0.994838 | 1030.026476 | 1532.903226 | 2.953993 | 81.783889 | 0 | 1.76441 | 41.51278 | 243.281333 | 95.138022 | 18.277296 | 5.67318 | 8.82927 | 3.039001 | 0.056871 | 72.131236 | 7.735413 | 19.020536 | 0.000529 | 0 | 0 | 0.022065 | 0.161484 | 0.003439 | 0.007879 | 0 | 2.6e-05 | 0.415896 | 0.210122 | 0.482549 | 0 | 2.50344 | 18.32194 | 0.39018 | 0.894 | 0 | 0.003 | 47.1876 | 23.8404
D7-30 | D7 | 环氧酚醛 | 实测 |  | 7 |  | 0.576883 | 0.201031 | 0.198847 | 0.02324 | 0 | 0.348478 | 7.477223 | 2.50914 | 18.7614 | 7 | 1.839944 | 0.576883 | 0.201031 | 0 | 0 | 0 | 0 | 0.222086 | 35.363271 | 0.995306 | 1041.880063 | 1522.97047 | 3.233662 | 85.622925 | 0 | 1.839944 | 42.067098 | 243.251791 | 95.017299 | 18.28513 | 5.688686 | 8.852717 | 3.045571 | 0.057119 | 72.086406 | 7.719465 | 19.060895 | 0.000524 | 0 | 0 | 0.021922 | 0.163912 | 0.003721 | 0.007884 | 0 | 2.6e-05 | 0.420529 | 0.209979 | 0.447755 | 0 | 2.50914 | 18.7614 | 0.42591 | 0.9024 | 0 | 0.003 | 48.1338 | 24.0342
D7-31 | D7 | 环氧酚醛 | 实测 | 18.525 | 300 |  | 0.671273 | 0.152728 | 0.149883 | 0.026115 | 0 | 0.22752 | 5.056743 | 2.51028 | 12.69384 | 6 | 1.817193 | 0.671273 | 0.152728 | 0 | 0 | 0 | 0 | 0.175998 | 36.236765 | 0.997058 | 1113.584697 | 1772.161366 | 3.622193 | 73.611422 | 0 | 1.817193 | 47.775124 | 245.356163 | 96.744233 | 18.325526 | 5.747587 | 8.736968 | 3.022427 | 0.043613 | 72.016462 | 7.586221 | 19.244386 | 0.00061 | 0 | 0 | 0.025508 | 0.128989 | 0.004108 | 0.008362 | 0 | 3e-05 | 0.40973 | 0.193822 | 0.500457 | 0 | 2.51028 | 12.69384 | 0.40428 | 0.8229 | 0 | 0.003 | 40.3215 | 19.074
D7-32 | D7 | 环氧酚醛 | 实测 |  | 4 |  | 0.577838 | 0.209201 | 0.189522 | 0.023439 | 0 | 0.36204 | 7.255236 | 2.51066 | 18.21543 | 7 | 1.835797 | 0.577838 | 0.209201 | 0 | 0 | 0 | 0 | 0.212961 | 35.896187 | 0.996956 | 1043.555484 | 1525.492391 | 3.195338 | 86.73605 | 0 | 1.835797 | 43.052038 | 244.539969 | 95.701942 | 18.310189 | 5.716014 | 8.855248 | 3.04972 | 0.054483 | 72.121655 | 7.676579 | 19.053874 | 0.000525 | 0 | 0 | 0.021958 | 0.159309 | 0.003691 | 0.007975 | 0 | 2.6e-05 | 0.420837 | 0.205216 | 0.454784 | 0 | 2.51066 | 18.21543 | 0.42207 | 0.9119 | 0 | 0.003 | 48.1185 | 23.4644
D7-33 | D7 | 环氧酚醛 | 实测 |  | 5 |  | 0.581277 | 0.225872 | 0.170194 | 0.022657 | 0 | 0.388578 | 6.679809 | 2.51522 | 16.80119 | 7 | 1.853078 | 0.581277 | 0.225872 | 0 | 0 | 0 | 0 | 0.192851 | 36.065162 | 0.999487 | 1043.933573 | 1534.571002 | 2.974576 | 85.545886 | 0 | 1.853078 | 44.926759 | 247.139721 | 97.046105 | 18.363862 | 5.775367 | 8.864811 | 3.06006 | 0.048945 | 72.199789 | 7.581365 | 19.047598 | 0.000527 | 0 | 0 | 0.022089 | 0.147547 | 0.003489 | 0.008177 | 0 | 2.6e-05 | 0.422429 | 0.195548 | 0.445684 | 0 | 2.51522 | 16.80119 | 0.39729 | 0.9311 | 0 | 0.003 | 48.102 | 22.2671
D7-34 | D7 | 环氧酚醛 | 实测 |  | 2 |  | 0.580591 | 0.204733 | 0.1918 | 0.022875 | 0 | 0.352629 | 7.25137 | 2.50762 | 18.18368 | 7 | 1.788844 | 0.580591 | 0.204733 | 0 | 0 | 0 | 0 | 0.214675 | 36.093964 | 0.997107 | 1032.386416 | 1532.760866 | 3.057936 | 85.769752 | 0 | 1.788844 | 42.355622 | 244.114024 | 95.484779 | 18.301865 | 5.706009 | 8.850079 | 3.047616 | 0.05505 | 72.123086 | 7.688457 | 19.054285 | 0.000528 | 0 | 0 | 0.022062 | 0.159983 | 0.003551 | 0.007959 | 0 | 2.6e-05 | 0.418476 | 0.206704 | 0.446507 | 0 | 2.50762 | 18.18368 | 0.40359 | 0.9046 | 0 | 0.003 | 47.564 | 23.494
D7-35 | D7 | 环氧酚醛 | 实测 | 17.395 | 34 | 2.3333 | 0.639232 | 0.136208 | 0.201946 | 0.022614 | 0 | 0.213081 | 5.455932 | 3.24235 | 17.69004 | 7 | 1.701026 | 0.639232 | 0.136208 | 0 | 0 | 0 | 0 | 0.22456 | 37.706635 | 0.999138 | 1032.799614 | 1583.438513 | 3.096669 | 67.481813 | 0 | 1.701026 | 41.470155 | 242.789903 | 96.609869 | 18.233833 | 5.617872 | 8.741073 | 3.0137 | 0.057938 | 72.020685 | 7.793584 | 19.124901 | 0.000526 | 0 | 0 | 0.028419 | 0.155053 | 0.003563 | 0.00786 | 0 | 2.6e-05 | 0.405397 | 0.217857 | 0.436059 | 0 | 3.24235 | 17.69004 | 0.40647 | 0.8967 | 0 | 0.003 | 46.2518 | 24.8553
C7-1 | C7 | 环氧酚醛 | 实测 | 16.255 | 72 | 3 | 0.702801 | 0.123735 | 0.145458 | 0.028006 | 0 | 0.176061 | 4.437624 | 2.508 | 11.12956 | 7 | 1.79278 | 0.702801 | 0.123735 | 0 | 0 | 0 | 0 | 0.173464 | 34.316367 | 0.993191 | 1127.50476 | 1855.393462 | 3.516345 | 60.057502 | 0 | 1.79278 | 48.219785 | 244.533064 | 96.614631 | 18.299606 | 5.716186 | 8.672314 | 3.002992 | 0.042326 | 72.000745 | 7.614418 | 19.26355 | 0.000639 | 0 | 0 | 0.026706 | 0.118513 | 0.003989 | 0.008393 | 0 | 3.2e-05 | 0.403491 | 0.194582 | 0.55106 | 0 | 2.508 | 11.12956 | 0.3746 | 0.7882 | 0 | 0.003 | 37.8918 | 18.2732
C7-2 | C7 | 环氧酚醛 | 实测 | 17.74 | 42 | 2 | 0.637373 | 0.161371 | 0.175278 | 0.025978 | 0 | 0.253182 | 5.864059 | 2.508 | 14.70706 | 7 | 1.773346 | 0.637373 | 0.161371 | 0 | 0 | 0 | 0 | 0.201255 | 34.715596 | 0.99377 | 1074.063061 | 1682.665379 | 3.238146 | 71.170449 | 0 | 1.773346 | 44.43409 | 243.655239 | 95.716079 | 18.283583 | 5.688846 | 8.755722 | 3.021507 | 0.050526 | 72.063158 | 7.686142 | 19.13549 | 0.000579 | 0 | 0 | 0.02422 | 0.142029 | 0.003716 | 0.008103 | 0 | 2.9e-05 | 0.40973 | 0.203641 | 0.514244 | 0 | 2.508 | 14.70706 | 0.38478 | 0.8391 | 0 | 0.003 | 42.4275 | 21.087
C7-3 | C7 | 环氧酚醛 | 实测 | 15.395 | 16 | 3 | 0.728718 | 0.120459 | 0.121343 | 0.02948 | 0 | 0.165303 | 3.825183 | 2.508 | 9.59356 | 7 | 1.902175 | 0.728718 | 0.120459 | 0 | 0 | 0 | 0 | 0.150823 | 34.980126 | 0.995378 | 1171.441956 | 1923.815833 | 3.826985 | 62.068014 | 0 | 1.902175 | 51.815281 | 246.554047 | 97.843878 | 18.340609 | 5.768058 | 8.6492 | 3.002517 | 0.035731 | 71.992161 | 7.526554 | 19.323728 | 0.000662 | 0 | 0 | 0.027691 | 0.105924 | 0.004309 | 0.008624 | 0 | 3.3e-05 | 0.407229 | 0.184562 | 0.574142 | 0 | 2.508 | 9.59356 | 0.39028 | 0.7811 | 0 | 0.003 | 36.8827 | 16.7158
C7-4 | C7 | 环氧酚醛 | 实测 | 19.6 | 48 | 4 | 0.65153 | 0.16387 | 0.158342 | 0.026259 | 0 | 0.251515 | 5.432951 | 2.508 | 13.62584 | 7 | 1.879566 | 0.65153 | 0.16387 | 0 | 0 | 0 | 0 | 0.1846 | 35.332675 | 0.995824 | 1107.854768 | 1720.039487 | 3.534057 | 74.850938 | 0 | 1.879566 | 47.195656 | 245.206318 | 96.573741 | 18.319585 | 5.736111 | 8.755262 | 3.026041 | 0.045935 | 72.045805 | 7.612043 | 19.191708 | 0.000592 | 0 | 0 | 0.024758 | 0.13451 | 0.004021 | 0.008272 | 0 | 3e-05 | 0.41475 | 0.196237 | 0.508391 | 0 | 2.508 | 13.62584 | 0.40736 | 0.838 | 0 | 0.003 | 42.0142 | 19.8788
C7-5 | C7 | 环氧酚醛 | 实测 | 17.87 | 125 |  | 0.799515 | 0.090127 | 0.078982 | 0.031375 | 0 | 0.112727 | 2.567033 | 2.508 | 6.43812 | 6 | 1.888674 | 0.799515 | 0.090127 | 0 | 0 | 0 | 0 | 0.110357 | 36.284676 | 0.998223 | 1227.916705 | 2110.720775 | 4.156753 | 55.551787 | 0 | 1.888674 | 56.750333 | 248.894004 | 99.512538 | 18.388395 | 5.833362 | 8.570491 | 2.989582 | 0.024041 | 71.948879 | 7.395397 | 19.469776 | 0.000727 | 0 | 0 | 0.030382 | 0.077991 | 0.004644 | 0.009042 | 0 | 3.6e-05 | 0.400092 | 0.169526 | 0.605694 | 0 | 2.508 | 6.43812 | 0.38334 | 0.7464 | 0 | 0.003 | 33.0276 | 13.9944
C7-6 | C7 | 环氧酚醛 | 实测 | 18.29 | 172 |  | 0.734721 | 0.121786 | 0.114772 | 0.028721 | 0 | 0.165758 | 3.715877 | 2.508 | 9.31942 | 6 | 1.852833 | 0.734721 | 0.121786 | 0 | 0 | 0 | 0 | 0.143493 | 36.261828 | 0.99765 | 1170.158321 | 1939.663809 | 3.922298 | 64.68663 | 0 | 1.852833 | 52.217188 | 247.095625 | 98.103974 | 18.356963 | 5.791016 | 8.655817 | 3.006468 | 0.03394 | 71.977847 | 7.490927 | 19.359902 | 0.000668 | 0 | 0 | 0.027919 | 0.103745 | 0.004409 | 0.008699 | 0 | 3.3e-05 | 0.404968 | 0.181784 | 0.551041 | 0 | 2.508 | 9.31942 | 0.39604 | 0.7814 | 0 | 0.003 | 36.3783 | 16.3297
C7-7 | C7 | 环氧酚醛 | 实测 | 16.73 | 12 | 4 | 0.724956 | 0.142355 | 0.10435 | 0.028339 | 0 | 0.196364 | 3.609015 | 2.508 | 9.05141 | 7 | 1.935907 | 0.724956 | 0.142355 | 0 | 0 | 0 | 0 | 0.132689 | 36.185193 | 0.999144 | 1178.980448 | 1913.884007 | 3.704525 | 67.380272 | 0 | 1.935907 | 53.987039 | 249.126757 | 99.101494 | 18.396639 | 5.831667 | 8.674374 | 3.016883 | 0.030899 | 72.059424 | 7.43058 | 19.320409 | 0.000659 | 0 | 0 | 0.027548 | 0.099422 | 0.004207 | 0.008805 | 0 | 3.3e-05 | 0.411648 | 0.175406 | 0.551955 | 0 | 2.508 | 9.05141 | 0.38298 | 0.8016 | 0 | 0.003 | 37.4764 | 15.969
C7-8 | C7 | 环氧酚醛 | 实测 | 18.735 | 15 | 4 | 0.643087 | 0.180454 | 0.150931 | 0.025529 | 0 | 0.280606 | 5.418967 | 2.508 | 13.59077 | 7 | 1.883514 | 0.643087 | 0.180454 | 0 | 0 | 0 | 0 | 0.176459 | 36.067914 | 0.998078 | 1104.437474 | 1697.749196 | 3.395888 | 78.391309 | 0 | 1.883514 | 48.025041 | 246.695898 | 97.270973 | 18.351008 | 5.769882 | 8.775582 | 3.035691 | 0.043781 | 72.099484 | 7.563188 | 19.170613 | 0.000585 | 0 | 0 | 0.024437 | 0.132425 | 0.003896 | 0.008352 | 0 | 2.9e-05 | 0.417062 | 0.191575 | 0.496931 | 0 | 2.508 | 13.59077 | 0.3998 | 0.8572 | 0 | 0.003 | 42.8031 | 19.6613
R01-01 | R01 | 环氧酚醛 | 实测 |  | 2 | 4 | 0.89545 | 0.055762 | 0.037391 | 0.011397 | 0 | 0.062273 | 1.857625 | 2.508 | 4.658924 | 7 | 1.975893 | 0.89545 | 0.055762 | 0 | 0 | 0 | 0 | 0.048787 | 36.02967 | 0.997865 | 1318.097326 | 2363.989216 | 0.511628 | 43.677631 | 0 | 1.975893 | 63.69118 | 249.661048 | 100.005321 | 18.441168 | 5.952668 | 8.659474 | 3.018199 | 0.013726 | 72.083902 | 7.241143 | 19.687517 | 0.000814 | 0 | 0 | 0.034027 | 0.06321 | 0.001012 | 0.009675 | 0 | 4.1e-05 | 0.398132 | 0.1469 | 0.264565 | 0 | 2.508 | 4.658924 | 0.07458 | 0.7131 | 0 | 0.003 | 29.344654 | 10.827374
R01-02 | R01 | 环氧酚醛 | 实测 |  | 3 | 4 | 0.715578 | 0.153839 | 0.07224 | 0.058343 | 0 | 0.214986 | 4.520374 | 2.54265 | 11.493729 | 11 | 1.971363 | 0.715578 | 0.153839 | 0 | 0 | 0 | 0 | 0.130583 | 36.02195 | 0.998314 | 1153.514548 | 1883.1086 | 15.017758 | 63.140536 | 0 | 1.971363 | 52.708634 | 248.346235 | 99.455059 | 18.427916 | 6.156064 | 9.199247 | 3.098318 | 0.03718 | 70.47264 | 7.46748 | 20.280177 | 0.000647 | 0 | 0 | 0.02743 | 0.123996 | 0.015528 | 0.008824 | 0 | 3.2e-05 | 0.382088 | 0.123064 | 0.806414 | 0 | 2.54265 | 11.493729 | 1.439312 | 0.8179 | 0 | 0.003 | 35.417366 | 11.407369
R01-03 | R01 | 环氧酚醛 | 实测 |  | 8 | 4 | 0.834337 | 0.095696 | 0.042788 | 0.027179 | 0 | 0.114697 | 1.723288 | 2.508 | 4.322005 | 8 | 1.969667 | 0.834337 | 0.095696 | 0 | 0 | 0 | 0 | 0.069967 | 35.980782 | 0.999742 | 1270.279685 | 2202.649609 | 0.520449 | 49.89373 | 0 | 1.969667 | 61.938043 | 253.581788 | 102.359076 | 18.446982 | 5.853866 | 8.467136 | 2.978428 | 0.012102 | 72.482212 | 7.290614 | 19.201445 | 0.000758 | 0 | 0 | 0.031705 | 0.054636 | 0.00103 | 0.009452 | 0 | 3.8e-05 | 0.404489 | 0.153968 | 0.660517 | 0 | 2.508 | 4.322005 | 0.0815 | 0.7477 | 0 | 0.003 | 31.996961 | 12.179595
R01-04 | R01 | 环氧酚醛 | 实测 | 15.105 | 10 | 3 | 0.708497 | 0.133434 | 0.106316 | 0.051753 | 0 | 0.188333 | 4.786755 | 2.508 | 12.005182 | 9 | 2.00025 | 0.708497 | 0.133434 | 0 | 0 | 0 | 0 | 0.158069 | 34.522181 | 0.99354 | 1165.10675 | 1870.433136 | 11.391862 | 63.44766 | 0 | 2.00025 | 50.892816 | 245.800089 | 97.947364 | 18.347975 | 5.964148 | 8.998539 | 3.053874 | 0.041808 | 70.958972 | 7.590752 | 19.901861 | 0.000644 | 0 | 0 | 0.026923 | 0.128873 | 0.011877 | 0.008548 | 0 | 3.2e-05 | 0.391861 | 0.151155 | 0.799743 | 0 | 2.508 | 12.005182 | 1.106398 | 0.7963 | 0 | 0.003 | 36.50378 | 14.080812
R01-05 | R01 | 环氧酚醛 | 实测 |  | 16 | 3 | 0.627444 | 0.188513 | 0.126606 | 0.057436 | 0 | 0.300446 | 6.863871 | 2.634 | 18.079436 | 12 | 1.928032 | 0.627444 | 0.188513 | 0 | 0 | 0 | 0 | 0.184042 | 36.205633 | 0.996235 | 1076.747955 | 1637.517431 | 13.81871 | 75.363243 | 0 | 1.928032 | 45.92805 | 245.64395 | 97.923446 | 18.348591 | 6.056967 | 9.309085 | 3.111381 | 0.053138 | 70.611247 | 7.694042 | 20.009036 | 0.00056 | 0 | 0 | 0.024594 | 0.168807 | 0.014321 | 0.008272 | 0 | 2.8e-05 | 0.385167 | 0.137711 | 0.837993 | 0 | 2.634 | 18.079436 | 1.53379 | 0.8859 | 0 | 0.003 | 41.251788 | 14.749006
R01-06 | R01 | 环氧酚醛 | 实测 |  | 3 | 4 | 0.816167 | 0.090644 | 0.079765 | 0.013423 | 0 | 0.111061 | 2.59437 | 2.508 | 6.50668 | 10 | 1.929697 | 0.816167 | 0.090644 | 0 | 0 | 0 | 0 | 0.093189 | 35.771067 | 0.998504 | 1241.853664 | 2154.681939 | 2.941238 | 53.283736 | 0 | 1.929697 | 58.043327 | 247.407411 | 98.059598 | 18.420271 | 5.90841 | 8.702225 | 3.029344 | 0.024308 | 71.872086 | 7.29307 | 19.704267 | 0.000742 | 0 | 0 | 0.031014 | 0.080463 | 0.003437 | 0.009217 | 0 | 3.7e-05 | 0.406475 | 0.170031 | 0.210225 | 0 | 2.508 | 6.50668 | 0.277935 | 0.7453 | 0 | 0.003 | 32.869898 | 13.74967
R01-07 | R01 | 环氧酚醛 | 实测 |  | 15 | 4 | 0.894939 | 0.036782 | 0.040058 | 0.028222 | 0 | 0.0411 | 1.46614 | 2.60355 | 3.81717 | 8 | 1.900223 | 0.894939 | 0.036782 | 0 | 0 | 0 | 0 | 0.06828 | 36.049665 | 0.997138 | 1300.676499 | 2342.067896 | 0.489842 | 37.667402 | 0 | 1.900223 | 62.30089 | 251.313356 | 101.947633 | 18.389088 | 5.808957 | 8.40876 | 2.953354 | 0.012393 | 72.352372 | 7.366477 | 19.319202 | 0.000803 | 0 | 0 | 0.034823 | 0.051056 | 0.000973 | 0.009478 | 0 | 4e-05 | 0.39124 | 0.1548 | 0.685482 | 0 | 2.60355 | 3.81717 | 0.07277 | 0.7086 | 0 | 0.003 | 29.251021 | 11.5736
R01-08 | R01 | 环氧酚醛 | 实测 |  | 7 | 4 | 0.806372 | 0.102996 | 0.081591 | 0.009041 | 0 | 0.127727 | 4.363238 | 2.508 | 10.943 | 8 | 1.935293 | 0.806372 | 0.102996 | 0 | 0 | 0 | 0 | 0.090632 | 35.787038 | 0.993527 | 1232.855734 | 2128.822337 | 0.513512 | 54.950104 | 0 | 1.935293 | 56.456451 | 245.712723 | 97.774539 | 18.370463 | 6.010024 | 9.107194 | 3.092723 | 0.034047 | 71.807227 | 7.501323 | 19.748361 | 0.000733 | 0 | 0 | 0.030642 | 0.133699 | 0.001017 | 0.00924 | 0 | 3.7e-05 | 0.388793 | 0.132781 | 0.207702 | 0 | 2.508 | 10.943 | 0.08322 | 0.7563 | 0 | 0.003 | 31.821963 | 10.8679
R01-09 | R01 | 环氧酚醛 | 实测 |  | 36 | 2 | 0.714944 | 0.161942 | 0.077797 | 0.045318 | 0 | 0.226509 | 4.522375 | 2.51745 | 11.384853 | 10 | 2.001363 | 0.714944 | 0.161942 | 0 | 0 | 0 | 0 | 0.123114 | 35.804459 | 0.997864 | 1169.637367 | 1885.807446 | 10.201511 | 65.205317 | 0 | 2.001363 | 53.940815 | 249.221457 | 99.676967 | 18.428806 | 6.086781 | 9.110594 | 3.08953 | 0.035114 | 71.07137 | 7.458667 | 19.938776 | 0.000649 | 0 | 0 | 0.027233 | 0.123158 | 0.010719 | 0.008899 | 0 | 3.2e-05 | 0.392083 | 0.130397 | 0.692335 | 0 | 2.51745 | 11.384853 | 0.990829 | 0.8226 | 0 | 0.003 | 36.244423 | 12.054003
R01-10 | R01 | 环氧酚醛 | 实测 |  | 3 | 3 | 0.767418 | 0.105811 | 0.070564 | 0.056207 | 0 | 0.137879 | 4.360572 | 2.508 | 10.936313 | 9 | 1.92252 | 0.767418 | 0.105811 | 0 | 0 | 0 | 0 | 0.126772 | 35.68306 | 0.994129 | 1191.385966 | 2025.982643 | 13.844587 | 55.455112 | 0 | 1.92252 | 53.207521 | 245.739772 | 98.448278 | 18.370497 | 6.116715 | 9.178059 | 3.081894 | 0.037871 | 70.451494 | 7.548808 | 20.339895 | 0.000698 | 0 | 0 | 0.029162 | 0.127162 | 0.014331 | 0.008872 | 0 | 3.5e-05 | 0.37101 | 0.121194 | 0.8023 | 0 | 2.508 | 10.936313 | 1.232532 | 0.763 | 0 | 0.003 | 31.907879 | 10.422973
R01-11 | R01 | 环氧酚醛 | 实测 |  | 18 | 2 | 0.698493 | 0.1742 | 0.116089 | 0.011218 | 0 | 0.249394 | 6.839986 | 2.508 | 17.154686 | 9 | 1.978164 | 0.698493 | 0.1742 | 0 | 0 | 0 | 0 | 0.127307 | 35.596679 | 0.992403 | 1156.439487 | 1844.02123 | 0.529796 | 70.528309 | 0 | 1.978164 | 51.277882 | 245.358837 | 97.310211 | 18.351016 | 6.03811 | 9.380952 | 3.143562 | 0.047609 | 71.799034 | 7.659299 | 19.588542 | 0.000635 | 0 | 0 | 0.026543 | 0.181552 | 0.001051 | 0.008854 | 0 | 3.2e-05 | 0.392821 | 0.125909 | 0.264581 | 0 | 2.508 | 17.154686 | 0.09928 | 0.8366 | 0 | 0.003 | 37.11732 | 11.897016
R01-12 | R01 | 环氧酚醛 | 实测 |  | 14 | 3 | 0.810873 | 0.119297 | 0.057298 | 0.012532 | 0 | 0.147121 | 3.317037 | 2.508 | 8.319129 | 9 | 1.986025 | 0.810873 | 0.119297 | 0 | 0 | 0 | 0 | 0.06983 | 36.054986 | 0.99775 | 1247.37256 | 2140.70528 | 0.532105 | 54.877073 | 0 | 1.986025 | 59.707109 | 250.018254 | 100.006213 | 18.442267 | 6.017857 | 8.937695 | 3.072003 | 0.023631 | 72.044921 | 7.347999 | 19.6043 | 0.000737 | 0 | 0 | 0.030813 | 0.102208 | 0.001054 | 0.009449 | 0 | 3.7e-05 | 0.398006 | 0.133298 | 0.294863 | 0 | 2.508 | 8.319129 | 0.08578 | 0.7691 | 0 | 0.003 | 32.395233 | 10.849629
R01-13 | R01 | 环氧酚醛 | 实测 |  | 40 | 4 | 0.803985 | 0.106711 | 0.080533 | 0.008771 | 0 | 0.132727 | 2.850918 | 2.508 | 7.150103 | 7 | 1.96617 | 0.803985 | 0.106711 | 0 | 0 | 0 | 0 | 0.089304 | 36.07883 | 0.998774 | 1246.471811 | 2122.520608 | 0.516012 | 57.683493 | 0 | 1.96617 | 58.673762 | 248.551903 | 98.671403 | 18.425753 | 5.895415 | 8.710812 | 3.034241 | 0.023972 | 72.178934 | 7.307881 | 19.503939 | 0.000731 | 0 | 0 | 0.030551 | 0.0871 | 0.001022 | 0.009253 | 0 | 3.7e-05 | 0.410931 | 0.166842 | 0.200996 | 0 | 2.508 | 7.150103 | 0.08388 | 0.7596 | 0 | 0.003 | 33.733755 | 13.696213
R01-14 | R01 | 环氧酚醛 | 实测 |  | 30 | 3 | 0.84218 | 0.073646 | 0.038306 | 0.045867 | 0 | 0.087447 | 1.743743 | 2.5542 | 4.453868 | 10 | 1.975212 | 0.84218 | 0.073646 | 0 | 0 | 0 | 0 | 0.084173 | 35.940138 | 1.00089 | 1258.847892 | 2213.930111 | 13.784497 | 45.911372 | 0 | 1.975212 | 59.963005 | 248.839498 | 99.525786 | 18.474723 | 6.094505 | 8.791096 | 3.034627 | 0.019218 | 70.658503 | 7.190444 | 20.424472 | 0.000761 | 0 | 0 | 0.032377 | 0.056456 | 0.014277 | 0.00931 | 0 | 3.8e-05 | 0.390555 | 0.146573 | 0.545059 | 0 | 2.5542 | 4.453868 | 1.126344 | 0.7345 | 0 | 0.003 | 30.811064 | 11.563248
R01-15 | R01 | 环氧酚醛 | 实测 | 11.28 | 20 | 3 | 0.787257 | 0.115822 | 0.085725 | 0.011196 | 0 | 0.147121 | 3.893379 | 2.508 | 9.764595 | 9 | 2.002207 | 0.787257 | 0.115822 | 0 | 0 | 0 | 0 | 0.096921 | 35.631553 | 0.99583 | 1236.545219 | 2078.3578 | 1.731072 | 59.206478 | 0 | 2.002207 | 57.105822 | 246.866095 | 97.97525 | 18.401247 | 5.975523 | 8.966198 | 3.074498 | 0.031303 | 71.846274 | 7.411672 | 19.695886 | 0.000716 | 0 | 0 | 0.029916 | 0.116473 | 0.002238 | 0.009174 | 0 | 3.6e-05 | 0.402389 | 0.149086 | 0.208742 | 0 | 2.508 | 9.764595 | 0.187595 | 0.7691 | 0 | 0.003 | 33.734443 | 12.498675
R01-16 | R01 | 环氧酚醛 | 实测 |  | 8 | 4 | 0.888866 | 0.04239 | 0.051646 | 0.017098 | 0 | 0.04769 | 2.082899 | 2.6235 | 5.464485 | 10 | 1.945335 | 0.888866 | 0.04239 | 0 | 0 | 0 | 0 | 0.068744 | 35.952816 | 0.996679 | 1298.118273 | 2321.98095 | 1.705476 | 40.170264 | 0 | 1.945335 | 61.368544 | 248.306733 | 99.818187 | 18.396099 | 5.913956 | 8.667328 | 3.009387 | 0.018999 | 71.926862 | 7.343781 | 19.711157 | 0.000795 | 0 | 0 | 0.034753 | 0.072387 | 0.002192 | 0.009472 | 0 | 4e-05 | 0.392051 | 0.151074 | 0.354354 | 0 | 2.6235 | 5.464485 | 0.165475 | 0.715 | 0 | 0.003 | 29.595669 | 11.404455
R01-17 | R01 | 环氧酚醛 | 实测 |  | 12 | 2 | 0.679131 | 0.146771 | 0.119479 | 0.054619 | 0 | 0.216116 | 7.333214 | 2.66655 | 19.554382 | 12 | 1.937684 | 0.679131 | 0.146771 | 0 | 0 | 0 | 0 | 0.174098 | 35.767727 | 0.990499 | 1118.615045 | 1767.233486 | 13.84655 | 66.637693 | 0 | 1.937684 | 46.356559 | 242.08421 | 96.741336 | 18.290988 | 6.143532 | 9.578307 | 3.14625 | 0.058769 | 70.209691 | 7.826106 | 20.355327 | 0.000604 | 0 | 0 | 0.026825 | 0.196711 | 0.014334 | 0.00838 | 0 | 3e-05 | 0.364989 | 0.112233 | 0.764538 | 0 | 2.66655 | 19.554382 | 1.424844 | 0.833 | 0 | 0.003 | 36.282323 | 11.156712
R01-18 | R01 | 环氧酚醛 | 实测 |  | 14 | 3 | 0.67617 | 0.174525 | 0.134753 | 0.014552 | 0 | 0.258108 | 8.120245 | 2.60355 | 21.141463 | 11 | 1.898097 | 0.67617 | 0.174525 | 0 | 0 | 0 | 0 | 0.149305 | 36.023673 | 0.989956 | 1118.968067 | 1769.547871 | 0.516834 | 71.113179 | 0 | 1.898097 | 47.597032 | 243.345018 | 96.78895 | 18.288607 | 6.031135 | 9.543492 | 3.160514 | 0.057166 | 71.671724 | 7.841676 | 19.582244 | 0.000606 | 0 | 0 | 0.026311 | 0.213649 | 0.001029 | 0.008628 | 0 | 3e-05 | 0.379968 | 0.117784 | 0.348646 | 0 | 2.60355 | 21.141463 | 0.10181 | 0.8538 | 0 | 0.003 | 37.599543 | 11.655193
R01-19 | R01 | 环氧酚醛 | 实测 |  | 37 | 4 | 0.619262 | 0.201448 | 0.129574 | 0.049716 | 0 | 0.325303 | 7.537112 | 2.508 | 18.903077 | 11 | 1.986526 | 0.619262 | 0.201448 | 0 | 0 | 0 | 0 | 0.17929 | 35.261678 | 0.993938 | 1090.281757 | 1634.851413 | 11.419788 | 77.888979 | 0 | 1.986526 | 46.487873 | 245.456506 | 97.451389 | 18.3494 | 6.058035 | 9.35877 | 3.124728 | 0.053804 | 70.840544 | 7.702625 | 19.895662 | 0.000563 | 0 | 0 | 0.023532 | 0.177363 | 0.011929 | 0.00832 | 0 | 2.8e-05 | 0.390152 | 0.134892 | 0.75062 | 0 | 2.508 | 18.903077 | 1.271334 | 0.8867 | 0 | 0.003 | 41.581846 | 14.376607
R01-20 | R01 | 环氧酚醛 | 实测 |  | 18 | 2 | 0.76785 | 0.113121 | 0.072842 | 0.046186 | 0 | 0.147321 | 2.643582 | 2.634 | 6.963194 | 10 | 1.951921 | 0.76785 | 0.113121 | 0 | 0 | 0 | 0 | 0.119029 | 36.054934 | 1.001893 | 1189.17506 | 2003.952631 | 15.104006 | 54.501387 | 0 | 1.951921 | 55.198324 | 247.656096 | 98.525694 | 18.461022 | 6.081773 | 8.900386 | 3.05826 | 0.029252 | 70.532329 | 7.258137 | 20.402261 | 0.000686 | 0 | 0 | 0.030097 | 0.079564 | 0.015601 | 0.008947 | 0 | 3.4e-05 | 0.395906 | 0.158254 | 0.497046 | 0 | 2.634 | 6.963194 | 1.365358 | 0.783 | 0 | 0.003 | 34.648529 | 13.849914
R01-21 | R01 | 环氧酚醛 | 实测 |  | 8 | 3 | 0.890505 | 0.045257 | 0.042446 | 0.021792 | 0 | 0.050822 | 1.45581 | 2.6025 | 3.788745 | 10 | 1.942224 | 0.890505 | 0.045257 | 0 | 0 | 0 | 0 | 0.064238 | 36.041106 | 0.999708 | 1296.823712 | 2330.686952 | 5.330102 | 39.637452 | 0 | 1.942224 | 62.232844 | 248.920013 | 99.696781 | 18.446183 | 5.962195 | 8.613397 | 3.007552 | 0.014962 | 71.586541 | 7.202283 | 19.961303 | 0.000799 | 0 | 0 | 0.034642 | 0.050432 | 0.00582 | 0.009517 | 0 | 4e-05 | 0.396532 | 0.158216 | 0.312808 | 0 | 2.6025 | 3.788745 | 0.437219 | 0.715 | 0 | 0.003 | 29.789804 | 11.886115
R01-22 | R01 | 环氧酚醛 | 实测 |  | 29 | 2 | 0.655748 | 0.171903 | 0.13027 | 0.042079 | 0 | 0.262148 | 6.168626 | 2.5794 | 15.911354 | 11 | 1.990025 | 0.655748 | 0.171903 | 0 | 0 | 0 | 0 | 0.172349 | 34.959673 | 0.995624 | 1110.487495 | 1719.873361 | 13.838809 | 70.951783 | 0 | 1.990025 | 47.547976 | 243.35117 | 95.826802 | 18.374355 | 6.086857 | 9.312063 | 3.126222 | 0.051755 | 70.457194 | 7.556433 | 20.289257 | 0.00059 | 0 | 0 | 0.025366 | 0.156476 | 0.014338 | 0.008395 | 0 | 3e-05 | 0.395387 | 0.151841 | 0.452376 | 0 | 2.5794 | 15.911354 | 1.457921 | 0.8536 | 0 | 0.003 | 40.205073 | 15.440054
R01-23 | R01 | 环氧酚醛 | 实测 |  | 25.3333 | 2.3333 | 0.667426 | 0.166456 | 0.132395 | 0.033722 | 0 | 0.2494 | 5.948849 | 2.5836 | 15.369447 | 13 | 1.949393 | 0.667426 | 0.166456 | 0 | 0 | 0 | 0 | 0.166117 | 35.316084 | 0.995411 | 1117.38987 | 1749.833408 | 9.006749 | 70.341254 | 0 | 1.949393 | 48.25727 | 244.391873 | 96.552549 | 18.355712 | 5.990388 | 9.176388 | 3.101441 | 0.049068 | 71.084164 | 7.591358 | 19.893248 | 0.0006 | 0 | 0 | 0.025845 | 0.153747 | 0.009506 | 0.008459 | 0 | 3e-05 | 0.398162 | 0.157163 | 0.455154 | 0 | 2.5836 | 15.369447 | 0.950273 | 0.8456 | 0 | 0.003 | 39.802654 | 15.710957
R01-24 | R01 | 环氧酚醛 | 实测 | 18.5 | 25 | 3 | 0.666061 | 0.167637 | 0.131986 | 0.034316 | 0 | 0.251684 | 5.944996 | 2.59095 | 15.403187 | 13 | 1.94955 | 0.666061 | 0.167637 | 0 | 0 | 0 | 0 | 0.166302 | 35.412837 | 0.995616 | 1116.48845 | 1745.087028 | 8.980809 | 70.693823 | 0 | 1.94955 | 48.273727 | 244.598688 | 96.701824 | 18.356318 | 5.988274 | 9.171046 | 3.10023 | 0.048916 | 71.100159 | 7.593419 | 19.875528 | 0.000598 | 0 | 0 | 0.025838 | 0.153608 | 0.009481 | 0.008457 | 0 | 3e-05 | 0.398242 | 0.156866 | 0.471199 | 0 | 2.59095 | 15.403187 | 0.950683 | 0.848 | 0 | 0.003 | 39.934154 | 15.729957
R01-25 | R01 | 环氧酚醛 | 实测 | 15.71 | 33 | 1 | 0.66098 | 0.174531 | 0.131097 | 0.033392 | 0 | 0.264049 | 6.003651 | 2.58465 | 15.517337 | 13 | 1.959448 | 0.66098 | 0.174531 | 0 | 0 | 0 | 0 | 0.164488 | 35.514062 | 0.996206 | 1114.629105 | 1732.768215 | 8.928163 | 72.141068 | 0 | 1.959448 | 48.43641 | 244.93718 | 96.785452 | 18.366864 | 6.00019 | 9.184286 | 3.1053 | 0.048587 | 71.112659 | 7.575852 | 19.874781 | 0.000594 | 0 | 0 | 0.025602 | 0.153704 | 0.009432 | 0.008474 | 0 | 3e-05 | 0.399982 | 0.156122 | 0.450691 | 0 | 2.58465 | 15.517337 | 0.952243 | 0.8555 | 0 | 0.003 | 40.380654 | 15.761457
R02-01 | R02 | 环氧酚醛 | 实测 |  |  |  | 0.649007 | 0.189503 | 0.110183 | 0.051307 | 0 | 0.291988 | 6.442048 | 2.50914 | 16.164 | 11 | 1.954787 | 0.649007 | 0.189503 | 0 | 0 | 0 | 0 | 0.16149 | 35.938962 | 0.996019 | 1106.482052 | 1713.379202 | 11.22071 | 74.534107 | 0 | 1.954787 | 48.640063 | 247.14769 | 98.54079 | 18.374553 | 6.062925 | 9.261549 | 3.108178 | 0.047146 | 70.928445 | 7.632789 | 19.876057 | 0.00059 | 0 | 0 | 0.024662 | 0.158876 | 0.011732 | 0.008503 | 0 | 2.9e-05 | 0.388324 | 0.131704 | 0.798604 | 0 | 2.50914 | 16.164 | 1.19365 | 0.8651 | 0 | 0.003 | 39.5081 | 13.3996
R02-02 | R02 | 环氧酚醛 | 实测 | 13.3933 | 20 | 3 | 0.681218 | 0.150258 | 0.110733 | 0.057792 | 0 | 0.220573 | 4.252362 | 2.50838 | 10.66654 | 9 | 2.003199 | 0.681218 | 0.150258 | 0 | 0 | 0 | 0 | 0.168524 | 34.584211 | 0.997234 | 1139.397451 | 1798.414861 | 15.085294 | 66.752012 | 0 | 2.003199 | 50.166976 | 246.490826 | 97.751806 | 18.391011 | 5.971734 | 8.907936 | 3.046017 | 0.040219 | 70.695666 | 7.472962 | 20.039628 | 0.000619 | 0 | 0 | 0.025886 | 0.110078 | 0.015574 | 0.008439 | 0 | 3.1e-05 | 0.401471 | 0.167405 | 0.789474 | 0 | 2.50838 | 10.66654 | 1.50909 | 0.8177 | 0 | 0.003 | 38.9025 | 16.2215
R02-03 | R02 | 环氧酚醛 | 实测 | 12.6733 | 8 | 4 | 0.857662 | 0.091818 | 0.034935 | 0.015584 | 0 | 0.107056 | 2.218946 | 2.50952 | 5.56849 | 8 | 1.993636 | 0.857662 | 0.091818 | 0 | 0 | 0 | 0 | 0.050519 | 35.984935 | 0.998701 | 1288.022857 | 2264.228571 | 0.528442 | 47.590779 | 0 | 1.993636 | 62.894545 | 251.658779 | 101.137403 | 18.462922 | 5.992247 | 8.74774 | 3.036468 | 0.014727 | 72.15026 | 7.260649 | 19.577922 | 0.000779 | 0 | 0 | 0.032591 | 0.072318 | 0.001046 | 0.009651 | 0 | 3.9e-05 | 0.398058 | 0.135613 | 0.37013 | 0 | 2.50952 | 5.56849 | 0.08054 | 0.7431 | 0 | 0.003 | 30.6505 | 10.4422
R02-04 | R02 | 环氧酚醛 | 实测 | 15.2167 | 8 | 3 | 0.758506 | 0.11983 | 0.082713 | 0.038951 | 0 | 0.157982 | 5.013985 | 2.52268 | 12.64868 | 10 | 1.901249 | 0.758506 | 0.11983 | 0 | 0 | 0 | 0 | 0.121663 | 35.745904 | 0.992214 | 1186.5915 | 2000.520105 | 5.207298 | 57.592622 | 0 | 1.901249 | 53.160041 | 246.952961 | 99.303471 | 18.334414 | 6.002222 | 9.130381 | 3.074808 | 0.038685 | 71.46019 | 7.664223 | 19.694352 | 0.000687 | 0 | 0 | 0.0289 | 0.144904 | 0.005704 | 0.008921 | 0 | 3.4e-05 | 0.375601 | 0.120489 | 0.750372 | 0 | 2.52268 | 12.64868 | 0.49789 | 0.7787 | 0 | 0.003 | 32.7862 | 10.5175
R02-05 | R02 | 环氧酚醛 | 实测 | 16.1333 | 45 | 2 | 0.672337 | 0.159707 | 0.120493 | 0.047464 | 0 | 0.23754 | 7.367229 | 2.50838 | 18.47981 | 10 | 1.9835 | 0.672337 | 0.159707 | 0 | 0 | 0 | 0 | 0.167957 | 34.881442 | 0.989233 | 1135.011224 | 1774.968425 | 9.210481 | 69.888979 | 0 | 1.9835 | 47.789468 | 243.7978 | 97.285802 | 18.29396 | 6.047168 | 9.408484 | 3.11977 | 0.054357 | 70.903748 | 7.815645 | 19.899572 | 0.000611 | 0 | 0 | 0.025549 | 0.188224 | 0.009704 | 0.008443 | 0 | 3.1e-05 | 0.376926 | 0.12045 | 0.789366 | 0 | 2.50838 | 18.47981 | 0.95273 | 0.8289 | 0 | 0.003 | 37.0066 | 11.8258
R02-06 | R02 | 环氧酚醛 | 实测 | 14.1167 | 7 | 4 | 0.866544 | 0.058207 | 0.040509 | 0.03474 | 0 | 0.067171 | 2.268775 | 2.5118 | 5.69871 | 8 | 1.984006 | 0.866544 | 0.058207 | 0 | 0 | 0 | 0 | 0.075249 | 35.652858 | 0.998588 | 1280.105545 | 2287.67698 | 14.995936 | 44.272417 | 0 | 1.984006 | 59.965128 | 244.971408 | 96.984924 | 18.471395 | 6.212218 | 9.053684 | 3.087153 | 0.024153 | 70.155742 | 7.168983 | 20.910068 | 0.000787 | 0 | 0 | 0.032929 | 0.074708 | 0.015484 | 0.009405 | 0 | 3.9e-05 | 0.384381 | 0.137604 | 0.213031 | 0 | 2.5118 | 5.69871 | 1.18114 | 0.7174 | 0 | 0.003 | 29.3206 | 10.4964
R02-07 | R02 | 环氧酚醛 | 实测 | 15.615 | 70 | 3 | 0.660328 | 0.183647 | 0.102382 | 0.053643 | 0 | 0.278115 | 6.931594 | 2.50724 | 17.37917 | 11 | 2.016663 | 0.660328 | 0.183647 | 0 | 0 | 0 | 0 | 0.156025 | 35.266013 | 0.993256 | 1125.257896 | 1743.266613 | 12.670536 | 71.713471 | 0 | 2.016663 | 49.040332 | 246.006295 | 98.200861 | 18.366163 | 6.153383 | 9.457396 | 3.138801 | 0.050066 | 70.575661 | 7.676942 | 20.130805 | 0.0006 | 0 | 0 | 0.025092 | 0.173931 | 0.013182 | 0.00856 | 0 | 3e-05 | 0.379757 | 0.113198 | 0.793135 | 0 | 2.50724 | 17.37917 | 1.31714 | 0.8553 | 0 | 0.003 | 37.9453 | 11.3107
R02-08 | R02 | 环氧酚醛 | 实测 | 12.9033 | 4 | 4 | 0.778093 | 0.118862 | 0.094429 | 0.008617 | 0 | 0.152761 | 4.160514 | 2.50496 | 10.42192 | 7 | 1.937441 | 0.778093 | 0.118862 | 0 | 0 | 0 | 0 | 0.103045 | 35.759207 | 0.995532 | 1213.500118 | 2054.164306 | 0.514991 | 59.231232 | 0 | 1.937441 | 55.65203 | 246.423395 | 97.725449 | 18.38403 | 5.945881 | 8.96937 | 3.074032 | 0.033428 | 71.979108 | 7.454556 | 19.593484 | 0.000708 | 0 | 0 | 0.029568 | 0.123016 | 0.00102 | 0.009111 | 0 | 3.5e-05 | 0.400432 | 0.151658 | 0.19771 | 0 | 2.50496 | 10.42192 | 0.08642 | 0.7719 | 0 | 0.003 | 33.9246 | 12.8485
R02-09 | R02 | 环氧酚醛 | 实测 | 10.7833 | 83 | 1 | 0.721609 | 0.133348 | 0.132583 | 0.01246 | 0 | 0.184792 | 7.404403 | 2.50876 | 18.57587 | 8 | 1.977484 | 0.721609 | 0.133348 | 0 | 0 | 0 | 0 | 0.145043 | 34.30834 | 0.986033 | 1173.776544 | 1905.047546 | 1.684446 | 64.125041 | 0 | 1.977484 | 49.231501 | 240.57438 | 95.078588 | 18.267767 | 6.023456 | 9.496349 | 3.148147 | 0.056109 | 71.41786 | 7.812111 | 19.82938 | 0.000656 | 0 | 0 | 0.027421 | 0.203037 | 0.002176 | 0.008681 | 0 | 3.3e-05 | 0.381062 | 0.12513 | 0.243196 | 0 | 2.50876 | 18.57587 | 0.19908 | 0.7942 | 0 | 0.003 | 34.8634 | 11.4481
R02-10 | R02 | 环氧酚醛 | 实测 | 12.31 | 27 | 3 | 0.711646 | 0.157499 | 0.084336 | 0.046519 | 0 | 0.221316 | 5.569994 | 2.5332 | 14.10991 | 11 | 1.957617 | 0.711646 | 0.157499 | 0 | 0 | 0 | 0 | 0.130855 | 35.921788 | 0.994654 | 1154.112505 | 1874.387624 | 8.786334 | 64.752901 | 0 | 1.957617 | 51.936291 | 247.871788 | 99.525784 | 18.37385 | 6.089009 | 9.26199 | 3.104609 | 0.041339 | 71.090782 | 7.624839 | 19.876558 | 0.000645 | 0 | 0 | 0.027215 | 0.151589 | 0.009298 | 0.00882 | 0 | 3.2e-05 | 0.379153 | 0.115115 | 0.784272 | 0 | 2.5332 | 14.10991 | 0.86542 | 0.821 | 0 | 0.003 | 35.2916 | 10.7149
R02-11 | R02 | 环氧酚醛 | 实测 | 12.91 | 65 | 2 | 0.6667 | 0.18225 | 0.140254 | 0.010796 | 0 | 0.273362 | 5.551411 | 2.63885 | 14.64934 | 12 | 1.888322 | 0.6667 | 0.18225 | 0 | 0 | 0 | 0 | 0.15105 | 36.050911 | 0.998432 | 1105.981735 | 1739.832607 | 1.81768 | 71.494948 | 0 | 1.888322 | 49.242968 | 246.32916 | 97.164223 | 18.378922 | 5.895523 | 9.024267 | 3.091284 | 0.044645 | 71.995147 | 7.522187 | 19.40729 | 0.000594 | 0 | 0 | 0.026138 | 0.1451 | 0.002333 | 0.008608 | 0 | 3e-05 | 0.411747 | 0.17241 | 0.198098 | 0 | 2.63885 | 14.64934 | 0.23557 | 0.8691 | 0 | 0.003 | 41.57 | 17.4065
R02-12 | R02 | 环氧酚醛 | 实测 | 12.78 | 36 | 2 | 0.611733 | 0.201536 | 0.145924 | 0.040807 | 0 | 0.329451 | 7.542242 | 2.51218 | 18.94747 | 12 | 1.923707 | 0.611733 | 0.201536 | 0 | 0 | 0 | 0 | 0.186731 | 35.099565 | 0.993005 | 1075.80211 | 1614.975479 | 5.418109 | 77.801795 | 0 | 1.923707 | 45.580272 | 246.34015 | 98.004627 | 18.310142 | 5.888026 | 9.141103 | 3.083603 | 0.052916 | 71.689738 | 7.77968 | 19.299065 | 0.000555 | 0 | 0 | 0.023246 | 0.175326 | 0.005923 | 0.008244 | 0 | 2.8e-05 | 0.396635 | 0.151313 | 0.791154 | 0 | 2.51218 | 18.94747 | 0.64013 | 0.8909 | 0 | 0.003 | 42.8643 | 16.3524
R02-13 | R02 | 环氧酚醛 | 实测 | 12.47 | 71 | 2 | 0.666095 | 0.151674 | 0.128378 | 0.053852 | 0 | 0.227706 | 8.302948 | 2.5099 | 20.83957 | 9 | 1.964098 | 0.666095 | 0.151674 | 0 | 0 | 0 | 0 | 0.182231 | 34.603167 | 0.986604 | 1120.855627 | 1758.491327 | 12.562172 | 69.100444 | 0 | 1.964098 | 45.367991 | 240.877309 | 95.875151 | 18.260155 | 6.117396 | 9.617719 | 3.148538 | 0.062017 | 70.323417 | 7.904599 | 20.247479 | 0.000605 | 0 | 0 | 0.025312 | 0.210161 | 0.013044 | 0.008299 | 0 | 3e-05 | 0.364928 | 0.11049 | 0.801735 | 0 | 2.5099 | 20.83957 | 1.29349 | 0.8229 | 0 | 0.003 | 36.1863 | 10.9562
R02-14 | R02 | 环氧酚醛 | 实测 | 15.6033 | 46 | 2 | 0.630362 | 0.17837 | 0.140441 | 0.050826 | 0 | 0.282965 | 5.281932 | 2.50724 | 13.24307 | 10 | 1.959492 | 0.630362 | 0.17837 | 0 | 0 | 0 | 0 | 0.191268 | 34.839304 | 0.99667 | 1100.538196 | 1664.155919 | 10.247062 | 75.171491 | 0 | 1.959492 | 47.417503 | 246.948304 | 97.864622 | 18.351667 | 5.832378 | 8.81434 | 3.029158 | 0.044867 | 71.396484 | 7.58909 | 19.482087 | 0.000573 | 0 | 0 | 0.023954 | 0.126522 | 0.010738 | 0.008202 | 0 | 2.9e-05 | 0.410105 | 0.182111 | 0.828795 | 0 | 2.50724 | 13.24307 | 1.12398 | 0.8585 | 0 | 0.003 | 42.9257 | 19.0616
R02-15 | R02 | 环氧酚醛 | 实测 | 13.0133 | 57 | 2 | 0.6559 | 0.162885 | 0.133162 | 0.048053 | 0 | 0.248338 | 5.507354 | 2.5156 | 13.8543 | 10 | 1.942435 | 0.6559 | 0.162885 | 0 | 0 | 0 | 0 | 0.181215 | 34.856831 | 0.996068 | 1107.198811 | 1731.57634 | 13.824829 | 70.849401 | 0 | 1.942435 | 47.336966 | 244.033528 | 96.107797 | 18.364193 | 5.984871 | 9.078619 | 3.079788 | 0.048295 | 70.668087 | 7.544932 | 20.081443 | 0.000594 | 0 | 0 | 0.024924 | 0.137266 | 0.014313 | 0.008307 | 0 | 3e-05 | 0.399506 | 0.168259 | 0.601902 | 0 | 2.5156 | 13.8543 | 1.44464 | 0.8384 | 0 | 0.003 | 40.3221 | 16.9824
R02-16 | R02 | 环氧酚醛 | 实测 | 12.3522 | 36.6667 | 3.3333 | 0.753799 | 0.13721 | 0.071861 | 0.03713 | 0 | 0.182025 | 3.222659 | 2.50724 | 8.07998 | 10 | 1.979721 | 0.753799 | 0.13721 | 0 | 0 | 0 | 0 | 0.108991 | 35.797784 | 1.000266 | 1193.144305 | 1990.028562 | 10.028562 | 60.031075 | 0 | 1.979721 | 55.982749 | 249.046373 | 99.087284 | 18.45942 | 6.05413 | 8.923283 | 3.065726 | 0.028361 | 71.132412 | 7.303667 | 20.021478 | 0.000685 | 0 | 0 | 0.028644 | 0.092311 | 0.01054 | 0.009047 | 0 | 3.4e-05 | 0.400329 | 0.149433 | 0.494116 | 0 | 2.50724 | 8.07998 | 0.92256 | 0.7919 | 0 | 0.003 | 35.0408 | 13.0799
R03-01 | R03 | 环氧酚醛 | 实测 | 17.0767 | 14 | 4 | 0.661071 | 0.179199 | 0.104997 | 0.054733 | 0 | 0.271074 | 5.19699 | 2.56307 | 13.32025 | 12 | 1.957038 | 0.661071 | 0.179199 | 0 | 0 | 0 | 0 | 0.15973 | 36.283302 | 0.999074 | 1114.793831 | 1736.665342 | 12.74474 | 72.843548 | 0 | 1.957038 | 49.809179 | 248.250551 | 99.04033 | 18.400993 | 6.026661 | 9.074551 | 3.078077 | 0.04186 | 70.908414 | 7.530545 | 19.892023 | 0.000596 | 0 | 0 | 0.02546 | 0.132316 | 0.013253 | 0.008522 | 0 | 3e-05 | 0.395105 | 0.146569 | 0.817026 | 0 | 2.56307 | 13.32025 | 1.33419 | 0.8579 | 0 | 0.003 | 39.7752 | 14.7551
R03-02 | R03 | 环氧酚醛 | 实测 | 14.295 | 52 | 2 | 0.711116 | 0.132055 | 0.118268 | 0.038561 | 0 | 0.185701 | 4.270747 | 2.50876 | 10.71428 | 9 | 1.965317 | 0.711116 | 0.132055 | 0 | 0 | 0 | 0 | 0.156829 | 34.455192 | 0.993704 | 1169.296338 | 1877.345972 | 4.239229 | 63.499569 | 0 | 1.965317 | 51.599095 | 247.574838 | 98.82723 | 18.32751 | 5.773815 | 8.693828 | 3.002467 | 0.037223 | 71.995584 | 7.60685 | 19.224795 | 0.000646 | 0 | 0 | 0.027022 | 0.115406 | 0.004724 | 0.008561 | 0 | 3.2e-05 | 0.40479 | 0.173134 | 0.783606 | 0 | 2.50876 | 10.71428 | 0.4386 | 0.7948 | 0 | 0.003 | 37.5807 | 16.0738
R03-03 | R03 | 环氧酚醛 | 实测 | 14.43 | 18 | 4 | 0.676956 | 0.168496 | 0.099067 | 0.055481 | 0 | 0.248902 | 6.194644 | 2.50838 | 15.53852 | 9 | 1.971593 | 0.676956 | 0.168496 | 0 | 0 | 0 | 0 | 0.154548 | 35.321095 | 0.994094 | 1125.693047 | 1787.164393 | 13.256435 | 68.070865 | 0 | 1.971593 | 49.281202 | 246.040314 | 98.220593 | 18.367675 | 6.123957 | 9.349092 | 3.118203 | 0.047294 | 70.564763 | 7.64055 | 20.145011 | 0.000615 | 0 | 0 | 0.025724 | 0.159353 | 0.013761 | 0.008578 | 0 | 3.1e-05 | 0.379287 | 0.120727 | 0.812737 | 0 | 2.50838 | 15.53852 | 1.34183 | 0.8364 | 0 | 0.003 | 36.9843 | 11.7721
R03-04 | R03 | 环氧酚醛 | 实测 | 15.445 | 12 | 3 | 0.771379 | 0.111215 | 0.065771 | 0.051636 | 0 | 0.144177 | 2.636222 | 2.50914 | 6.61465 | 9 | 1.939836 | 0.771379 | 0.111215 | 0 | 0 | 0 | 0 | 0.117407 | 35.745093 | 0.999672 | 1200.324194 | 2036.439252 | 12.556484 | 55.565537 | 0 | 1.939836 | 55.878271 | 249.113026 | 99.589836 | 18.435783 | 6.004276 | 8.775537 | 3.025748 | 0.026161 | 70.964019 | 7.333294 | 20.040304 | 0.000701 | 0 | 0 | 0.029312 | 0.077274 | 0.013051 | 0.008966 | 0 | 3.5e-05 | 0.394075 | 0.153833 | 0.744743 | 0 | 2.50914 | 6.61465 | 1.11713 | 0.7675 | 0 | 0.003 | 33.7328 | 13.1681
R03-05 | R03 | 环氧酚醛 | 实测 | 16.36 | 40 | 3 | 0.615184 | 0.184723 | 0.140848 | 0.059245 | 0 | 0.300273 | 9.276495 | 2.50952 | 23.27955 | 10 | 1.987844 | 0.615184 | 0.184723 | 0 | 0 | 0 | 0 | 0.200093 | 34.747462 | 0.988442 | 1083.919245 | 1624.085701 | 15.152771 | 77.01537 | 0 | 1.987844 | 43.373917 | 241.091579 | 95.607545 | 18.279301 | 6.144518 | 9.677895 | 3.164089 | 0.065826 | 70.10191 | 7.890918 | 20.315976 | 0.000559 | 0 | 0 | 0.023377 | 0.216857 | 0.015643 | 0.008111 | 0 | 2.8e-05 | 0.371015 | 0.115322 | 0.824406 | 0 | 2.50952 | 23.27955 | 1.67926 | 0.8707 | 0 | 0.003 | 39.8285 | 12.3798
R03-06 | R03 | 环氧酚醛 | 实测 | 18.46 | 110 | 4 | 0.716037 | 0.162218 | 0.080946 | 0.040799 | 0 | 0.226549 | 4.554251 | 2.50762 | 11.42033 | 9 | 1.979655 | 0.716037 | 0.162218 | 0 | 0 | 0 | 0 | 0.121745 | 35.796875 | 0.996698 | 1172.830621 | 1890.338542 | 5.474664 | 65.252062 | 0 | 1.979655 | 54.242079 | 250.5824 | 100.694661 | 18.402018 | 5.981684 | 8.978939 | 3.061968 | 0.03329 | 71.722222 | 7.530273 | 19.478733 | 0.000651 | 0 | 0 | 0.027209 | 0.123919 | 0.005992 | 0.008913 | 0 | 3.3e-05 | 0.394136 | 0.133147 | 0.786675 | 0 | 2.50762 | 11.42033 | 0.55225 | 0.8214 | 0 | 0.003 | 36.3236 | 12.2708
R03-07 | R03 | 环氧酚醛 | 实测 | 14.115 | 79 | 1 | 0.681626 | 0.173837 | 0.13257 | 0.011967 | 0 | 0.255033 | 8.129488 | 2.51066 | 20.41038 | 9 | 2.000103 | 0.681626 | 0.173837 | 0 | 0 | 0 | 0 | 0.144537 | 34.815021 | 0.988174 | 1146.808181 | 1799.492417 | 0.52084 | 71.408439 | 0 | 2.000103 | 48.890746 | 242.894677 | 96.202517 | 18.297803 | 6.044723 | 9.547849 | 3.164366 | 0.056152 | 71.644589 | 7.805323 | 19.639121 | 0.000619 | 0 | 0 | 0.025902 | 0.210568 | 0.001033 | 0.008678 | 0 | 3.1e-05 | 0.386311 | 0.11876 | 0.28371 | 0 | 2.51066 | 20.41038 | 0.10013 | 0.8412 | 0 | 0.003 | 37.4451 | 11.5114
R03-08 | R03 | 环氧酚醛 | 实测 | 14.625 | 10 | 4 | 0.751481 | 0.126651 | 0.108656 | 0.013212 | 0 | 0.168536 | 3.869255 | 2.50724 | 9.70115 | 7 | 1.908713 | 0.751481 | 0.126651 | 0 | 0 | 0 | 0 | 0.121868 | 35.409226 | 0.996393 | 1187.658622 | 1983.908884 | 0.509226 | 60.785535 | 0 | 1.908713 | 54.134966 | 247.161241 | 97.961162 | 18.375353 | 5.840296 | 8.7718 | 3.037335 | 0.032993 | 72.206378 | 7.457745 | 19.346469 | 0.000683 | 0 | 0 | 0.028556 | 0.110491 | 0.001009 | 0.008918 | 0 | 3.4e-05 | 0.408309 | 0.171903 | 0.313212 | 0 | 2.50724 | 9.70115 | 0.08858 | 0.783 | 0 | 0.003 | 35.8495 | 15.0931
R03-09 | R03 | 环氧酚醛 | 实测 | 12.21 | 4 | 4 | 0.875796 | 0.050955 | 0.03888 | 0.034368 | 0 | 0.058182 | 2.075359 | 2.508 | 5.205 | 8 | 1.982086 | 0.875796 | 0.050955 | 0 | 0 | 0 | 0 | 0.073248 | 35.439225 | 0.998514 | 1285.961982 | 2312.101911 | 15.246019 | 42.070064 | 0 | 1.982086 | 60.312367 | 244.79229 | 96.855228 | 18.473461 | 6.208479 | 9.024443 | 3.082258 | 0.023129 | 70.12646 | 7.148222 | 20.946789 | 0.000796 | 0 | 0 | 0.03328 | 0.069068 | 0.015732 | 0.009427 | 0 | 4e-05 | 0.384642 | 0.140199 | 0.19241 | 0 | 2.508 | 5.205 | 1.18554 | 0.7104 | 0 | 0.003 | 28.9866 | 10.5654
R03-10 | R03 | 环氧酚醛 | 实测 | 17.215 | 90 | 4 | 0.678302 | 0.157787 | 0.121147 | 0.042764 | 0 | 0.232621 | 4.631323 | 2.5496 | 11.80802 | 11 | 1.957951 | 0.678302 | 0.157787 | 0 | 0 | 0 | 0 | 0.163911 | 35.118902 | 0.996161 | 1139.181241 | 1784.507042 | 6.436191 | 68.63319 | 0 | 1.957951 | 50.470402 | 248.225883 | 99.023066 | 18.353256 | 5.826332 | 8.777781 | 3.022249 | 0.039265 | 71.773627 | 7.581956 | 19.33068 | 0.000612 | 0 | 0 | 0.026022 | 0.120515 | 0.006931 | 0.008483 | 0 | 3.1e-05 | 0.406121 | 0.170838 | 0.793529 | 0 | 2.5496 | 11.80802 | 0.67914 | 0.8312 | 0 | 0.003 | 39.7917 | 16.7387
R03-11 | R03 | 环氧酚醛 | 实测 | 17.45 | 5 | 4 | 0.670118 | 0.177527 | 0.125355 | 0.027 | 0 | 0.26492 | 7.993726 | 2.50876 | 20.05434 | 10 | 1.890784 | 0.670118 | 0.177527 | 0 | 0 | 0 | 0 | 0.152355 | 35.556435 | 0.990023 | 1111.406293 | 1769.11084 | 3.932197 | 70.485688 | 0 | 1.890784 | 47.383881 | 243.86352 | 96.996955 | 18.303989 | 6.063033 | 9.524736 | 3.153238 | 0.055443 | 71.363987 | 7.812119 | 19.722391 | 0.000609 | 0 | 0 | 0.025464 | 0.203556 | 0.004442 | 0.008598 | 0 | 3e-05 | 0.376613 | 0.114836 | 0.510049 | 0 | 2.50876 | 20.05434 | 0.43766 | 0.8471 | 0 | 0.003 | 37.1039 | 11.3136
R03-12 | R03 | 环氧酚醛 | 实测 | 17.385 | 4 | 4 | 0.717214 | 0.134332 | 0.13019 | 0.018265 | 0 | 0.187296 | 7.253066 | 2.6697 | 19.36351 | 10 | 1.858341 | 0.717214 | 0.134332 | 0 | 0 | 0 | 0 | 0.148455 | 36.116067 | 0.988658 | 1139.968759 | 1865.80652 | 0.496039 | 63.321334 | 0 | 1.858341 | 48.037273 | 242.517978 | 96.963577 | 18.250834 | 5.979102 | 9.441478 | 3.130625 | 0.055721 | 71.657003 | 7.889986 | 19.586917 | 0.000637 | 0 | 0 | 0.02835 | 0.205623 | 0.00099 | 0.008643 | 0 | 3.2e-05 | 0.371901 | 0.119931 | 0.440692 | 0 | 2.6697 | 19.36351 | 0.0932 | 0.8139 | 0 | 0.003 | 35.0219 | 11.2939
R03-13 | R03 | 环氧酚醛 | 实测 | 14.26 | 57 | 2 | 0.702794 | 0.145915 | 0.125988 | 0.025303 | 0 | 0.207621 | 7.709941 | 2.57127 | 19.82434 | 11 | 1.990775 | 0.702794 | 0.145915 | 0 | 0 | 0 | 0 | 0.151292 | 34.925567 | 0.988804 | 1149.120063 | 1845.219821 | 9.997428 | 66.172377 | 0 | 1.990775 | 47.966473 | 239.27553 | 94.200738 | 18.312124 | 6.213653 | 9.762161 | 3.199441 | 0.060382 | 70.318187 | 7.73379 | 20.545387 | 0.000633 | 0 | 0 | 0.027109 | 0.209007 | 0.010493 | 0.008614 | 0 | 3.2e-05 | 0.373788 | 0.112958 | 0.200316 | 0 | 2.57127 | 19.82434 | 0.9953 | 0.817 | 0 | 0.003 | 35.4538 | 10.7141
R03-14 | R03 | 环氧酚醛 | 实测 | 16.365 | 7 | 4 | 0.681227 | 0.180607 | 0.109665 | 0.028501 | 0 | 0.265121 | 4.90814 | 2.50686 | 12.30402 | 10 | 1.920591 | 0.681227 | 0.180607 | 0 | 0 | 0 | 0 | 0.138166 | 36.180504 | 0.998223 | 1134.737815 | 1798.438662 | 1.763476 | 71.809996 | 0 | 1.920591 | 51.916563 | 250.240582 | 99.927096 | 18.38796 | 5.863373 | 8.853656 | 3.047811 | 0.035884 | 72.255576 | 7.541202 | 19.119062 | 0.00062 | 0 | 0 | 0.025887 | 0.127055 | 0.002282 | 0.008742 | 0 | 3.1e-05 | 0.406886 | 0.157658 | 0.642813 | 0 | 2.50686 | 12.30402 | 0.22101 | 0.8466 | 0 | 0.003 | 39.4028 | 15.2676
R03-15 | R03 | 环氧酚醛 | 实测 | 14.845 | 20 | 2 | 0.692404 | 0.155055 | 0.142378 | 0.010162 | 0 | 0.223937 | 4.8889 | 2.51142 | 12.27808 | 8 | 1.96857 | 0.692404 | 0.155055 | 0 | 0 | 0 | 0 | 0.152541 | 34.29429 | 0.994798 | 1153.105165 | 1827.947617 | 0.507543 | 67.837402 | 0 | 1.96857 | 50.845364 | 245.524673 | 96.559665 | 18.35253 | 5.794322 | 8.818208 | 3.04901 | 0.041375 | 72.230697 | 7.520272 | 19.255317 | 0.000629 | 0 | 0 | 0.026311 | 0.128634 | 0.001006 | 0.0086 | 0 | 3.1e-05 | 0.41945 | 0.187457 | 0.238345 | 0 | 2.51142 | 12.27808 | 0.09605 | 0.8209 | 0 | 0.003 | 40.0365 | 17.8928
R03-16 | R03 | 环氧酚醛 | 实测 | 16.1575 | 34.6667 | 3.3333 | 0.701446 | 0.144668 | 0.12644 | 0.027446 | 0 | 0.206243 | 7.320589 | 2.59875 | 19.02438 | 12 | 1.911062 | 0.701446 | 0.144668 | 0 | 0 | 0 | 0 | 0.153886 | 35.654724 | 0.988506 | 1143.936717 | 1837.47643 | 2.351016 | 66.529751 | 0 | 1.911062 | 48.326734 | 243.415829 | 97.342447 | 18.262204 | 5.978986 | 9.394993 | 3.119998 | 0.054396 | 71.563901 | 7.875759 | 19.577624 | 0.000629 | 0 | 0 | 0.027223 | 0.199292 | 0.002846 | 0.008587 | 0 | 3.1e-05 | 0.375338 | 0.120395 | 0.589252 | 0 | 2.59875 | 19.02438 | 0.27164 | 0.8197 | 0 | 0.003 | 35.8298 | 11.4929
R4-01 | R4 | 环氧酚醛 | 实测 | 17 | 40 | 3 | 0.605198 | 0.21122 | 0.151551 | 0.032031 | 0 | 0.34901 | 6.97528 | 2.51294 | 17.52846 | 9 | 1.965407 | 0.605198 | 0.21122 | 0 | 0 | 0 | 0 | 0.183582 | 34.583875 | 0.993542 | 1085.69385 | 1597.723071 | 0.51931 | 78.791526 | 0 | 1.965407 | 46.957994 | 248.606617 | 99.061316 | 18.315832 | 5.760245 | 8.903606 | 3.047094 | 0.048072 | 72.464903 | 7.753638 | 18.788506 | 0.000549 | 0 | 0 | 0.022998 | 0.160414 | 0.001031 | 0.008274 | 0 | 2.7e-05 | 0.411803 | 0.167697 | 0.787041 | 0 | 2.51294 | 17.52846 | 0.11265 | 0.9041 | 0 | 0.003 | 44.9977 | 18.3242
R4-02 | R4 | 环氧酚醛 | 实测 | 20.04 | 93 | 4 | 0.543676 | 0.210611 | 0.188954 | 0.056759 | 0 | 0.387383 | 9.027729 | 2.66798 | 24.0858 | 12 | 1.915144 | 0.543676 | 0.210611 | 0 | 0 | 0 | 0 | 0.245713 | 34.600757 | 0.992655 | 1009.695355 | 1414.623621 | 13.838829 | 82.798728 | 0 | 1.915144 | 39.168102 | 241.908365 | 95.342887 | 18.269552 | 5.902093 | 9.266782 | 3.099066 | 0.067587 | 70.694389 | 7.858707 | 19.779647 | 0.000483 | 0 | 0 | 0.02148 | 0.193912 | 0.014322 | 0.007639 | 0 | 2.4e-05 | 0.396819 | 0.172575 | 0.82119 | 0 | 2.66798 | 24.0858 | 1.77891 | 0.9489 | 0 | 0.003 | 49.2889 | 21.4356
R4-03 | R4 | 环氧酚醛 | 实测 | 18.2125 | 60 | 2 | 0.639926 | 0.174569 | 0.16286 | 0.022644 | 0 | 0.272796 | 9.232369 | 2.51294 | 23.20039 | 9 | 1.962648 | 0.639926 | 0.174569 | 0 | 0 | 0 | 0 | 0.185504 | 33.833269 | 0.986129 | 1100.070737 | 1689.405845 | 6.291901 | 72.60209 | 0 | 1.962648 | 44.027579 | 238.952506 | 93.746468 | 18.258999 | 6.053861 | 9.648558 | 3.175479 | 0.066857 | 70.922586 | 7.874008 | 20.002419 | 0.000581 | 0 | 0 | 0.024317 | 0.224505 | 0.006784 | 0.008261 | 0 | 2.9e-05 | 0.383178 | 0.13274 | 0.297561 | 0 | 2.51294 | 23.20039 | 0.70107 | 0.8537 | 0 | 0.003 | 39.5976 | 13.7174
R4-04 | R4 | 环氧酚醛 | 实测 | 24.1325 | 250 | 2 | 0.609135 | 0.221027 | 0.111938 | 0.057899 | 0 | 0.362855 | 5.168732 | 2.53271 | 13.0909 | 11 | 1.997059 | 0.609135 | 0.221027 | 0 | 0 | 0 | 0 | 0.169837 | 35.802959 | 1.002401 | 1078.498833 | 1604.855252 | 15.355647 | 78.818859 | 0 | 1.997059 | 48.940355 | 249.797133 | 99.091995 | 18.458892 | 6.050924 | 9.041412 | 3.085783 | 0.041175 | 70.786876 | 7.412554 | 19.929234 | 0.000551 | 0 | 0 | 0.023276 | 0.12031 | 0.015879 | 0.008412 | 0 | 2.8e-05 | 0.409062 | 0.159052 | 0.783476 | 0 | 2.53271 | 13.0909 | 1.72784 | 0.9153 | 0 | 0.003 | 44.51 | 17.3065
R4-05 | R4 | 环氧酚醛 | 实测 | 20.445 | 90 | 4 | 0.600454 | 0.196552 | 0.163793 | 0.039201 | 0 | 0.327339 | 10.027557 | 2.51446 | 25.21389 | 10 | 1.979628 | 0.600454 | 0.196552 | 0 | 0 | 0 | 0 | 0.202995 | 34.271053 | 0.986802 | 1075.429746 | 1585.197822 | 8.002223 | 79.223412 | 0 | 1.979628 | 42.683394 | 240.883884 | 95.198185 | 18.2499 | 6.025499 | 9.606642 | 3.158185 | 0.067987 | 70.927949 | 7.951906 | 19.818603 | 0.000544 | 0 | 0 | 0.022817 | 0.228801 | 0.008497 | 0.008079 | 0 | 2.7e-05 | 0.381927 | 0.128554 | 0.637477 | 0 | 2.51446 | 25.21389 | 0.93635 | 0.8903 | 0 | 0.003 | 42.0884 | 14.1666
R4-06 | R4 | 环氧酚醛 | 实测 | 22.8567 | 550 | 3 | 0.604443 | 0.210294 | 0.129639 | 0.055624 | 0 | 0.347914 | 8.222244 | 2.662215 | 21.889382 | 12 | 1.977167 | 0.604443 | 0.210294 | 0 | 0 | 0 | 0 | 0.185263 | 36.002979 | 0.995135 | 1062.144209 | 1572.637108 | 15.396337 | 78.153199 | 0 | 1.977167 | 44.77589 | 244.402447 | 97.190548 | 18.356023 | 6.183559 | 9.615914 | 3.16985 | 0.059778 | 70.211092 | 7.730108 | 20.295587 | 0.000538 | 0 | 0 | 0.023884 | 0.196382 | 0.015909 | 0.008255 | 0 | 2.7e-05 | 0.380036 | 0.119389 | 0.724456 | 0 | 2.662215 | 21.889382 | 1.773313 | 0.92013 | 0 | 0.003 | 42.35996 | 13.30745
R4-07 | R4 | 环氧酚醛 | 实测 | 19.59 | 150 | 4 | 0.593359 | 0.201746 | 0.158283 | 0.046612 | 0 | 0.340006 | 6.387082 | 2.50572 | 16.00424 | 10 | 1.982003 | 0.593359 | 0.201746 | 0 | 0 | 0 | 0 | 0.204895 | 34.537389 | 0.997576 | 1063.180104 | 1566.4681 | 14.044722 | 80.067758 | 0 | 1.982003 | 44.816251 | 244.183038 | 95.578422 | 18.373616 | 5.945766 | 9.063313 | 3.085243 | 0.052785 | 70.770899 | 7.541078 | 19.93881 | 0.00054 | 0 | 0 | 0.022548 | 0.144014 | 0.014541 | 0.008059 | 0 | 2.7e-05 | 0.413678 | 0.184596 | 0.557905 | 0 | 2.50572 | 16.00424 | 1.61594 | 0.8956 | 0 | 0.003 | 45.972 | 20.5142
R4-08 | R4 | 环氧酚醛 | 实测 | 21.635 | 251 | 4 | 0.625874 | 0.192497 | 0.145625 | 0.036005 | 0 | 0.307565 | 8.448839 | 2.51674 | 21.26353 | 10 | 2.054857 | 0.625874 | 0.192497 | 0 | 0 | 0 | 0 | 0.181629 | 34.172935 | 0.992023 | 1095.443716 | 1652.307692 | 16.078104 | 76.365621 | 0 | 2.054857 | 45.084105 | 239.313703 | 93.173691 | 18.361198 | 6.245672 | 9.755954 | 3.209469 | 0.063907 | 69.814496 | 7.627008 | 20.76649 | 0.000567 | 0 | 0 | 0.023783 | 0.200941 | 0.016581 | 0.008297 | 0 | 2.8e-05 | 0.389489 | 0.13335 | 0.203175 | 0 | 2.51674 | 21.26353 | 1.75463 | 0.878 | 0 | 0.003 | 41.2157 | 14.1111
R4-09 | R4 | 环氧酚醛 | 实测 | 18.875 | 203 | 3 | 0.656449 | 0.164378 | 0.143879 | 0.035293 | 0 | 0.250405 | 7.8526 | 2.70712 | 21.25793 | 10 | 1.904661 | 0.656449 | 0.164378 | 0 | 0 | 0 | 0 | 0.179172 | 35.666119 | 0.988292 | 1108.580632 | 1701.978341 | 0.49473 | 70.190485 | 0 | 1.904661 | 46.101044 | 245.24269 | 98.858345 | 18.225073 | 5.853036 | 9.257764 | 3.086241 | 0.057103 | 72.019822 | 8.005318 | 19.094179 | 0.00058 | 0 | 0 | 0.026176 | 0.20555 | 0.000989 | 0.008324 | 0 | 2.9e-05 | 0.379035 | 0.128845 | 0.867821 | 0 | 2.70712 | 21.25793 | 0.10225 | 0.8609 | 0 | 0.003 | 39.1998 | 13.3252
R4-10 | R4 | 环氧酚醛 | 实测 | 26.675 | 350 | 4 | 0.586021 | 0.217535 | 0.150514 | 0.04593 | 0 | 0.371208 | 8.998397 | 2.6516 | 23.86015 | 12 | 1.998867 | 0.586021 | 0.217535 | 0 | 0 | 0 | 0 | 0.196444 | 35.16472 | 0.993394 | 1052.271143 | 1525.884609 | 13.777166 | 79.863866 | 0 | 1.998867 | 43.33467 | 242.641023 | 95.814624 | 18.337459 | 6.151551 | 9.652867 | 3.181149 | 0.064506 | 70.329005 | 7.757975 | 20.242897 | 0.000523 | 0 | 0 | 0.02311 | 0.20795 | 0.014288 | 0.00814 | 0 | 2.6e-05 | 0.386957 | 0.129831 | 0.553425 | 0 | 2.6516 | 23.86015 | 1.63942 | 0.934 | 0 | 0.003 | 44.3995 | 14.8968
R4-11 | R4 | 环氧酚醛 | 实测 | 17.185 | 45 | 2 | 0.549248 | 0.222707 | 0.209526 | 0.018519 | 0 | 0.405477 | 8.50603 | 2.7096 | 23.04794 | 13 | 1.864912 | 0.549248 | 0.222707 | 0 | 0 | 0 | 0 | 0.228045 | 35.167394 | 0.994905 | 1010.205394 | 1423.774867 | 1.559243 | 85.331554 | 0 | 1.864912 | 40.602539 | 243.517314 | 95.514233 | 18.274123 | 5.711362 | 9.008443 | 3.075053 | 0.062628 | 72.196749 | 7.802119 | 18.967734 | 0.000485 | 0 | 0 | 0.021912 | 0.186382 | 0.002058 | 0.007817 | 0 | 2.4e-05 | 0.420029 | 0.200878 | 0.404334 | 0 | 2.7096 | 23.04794 | 0.25446 | 0.9666 | 0 | 0.003 | 51.9408 | 24.8406
R4-12 | R4 | 环氧酚醛 | 实测 | 20.74 | 300 | 2 | 0.583922 | 0.221782 | 0.163105 | 0.031191 | 0 | 0.379814 | 6.349106 | 2.69586 | 17.1163 | 12 | 1.922971 | 0.583922 | 0.221782 | 0 | 0 | 0 | 0 | 0.194296 | 36.085387 | 1.002473 | 1035.719593 | 1515.343788 | 13.039505 | 81.991556 | 0 | 1.922971 | 44.623471 | 244.457436 | 95.327762 | 18.421015 | 6.012287 | 9.176426 | 3.124625 | 0.053502 | 70.777012 | 7.436671 | 20.062985 | 0.000517 | 0 | 0 | 0.023228 | 0.147478 | 0.013554 | 0.00816 | 0 | 2.6e-05 | 0.418191 | 0.187279 | 0.21756 | 0 | 2.69586 | 17.1163 | 1.57311 | 0.9471 | 0 | 0.003 | 48.5353 | 21.7356
R4-13 | R4 | 环氧酚醛 | 实测 | 17.215 | 201 | 2 | 0.572935 | 0.206719 | 0.18375 | 0.036596 | 0 | 0.360808 | 10.498021 | 2.59993 | 27.29412 | 12 | 1.869215 | 0.572935 | 0.206719 | 0 | 0 | 0 | 0 | 0.220346 | 34.840675 | 0.986951 | 1032.162059 | 1499.656325 | 2.841678 | 80.785225 | 0 | 1.869215 | 40.246743 | 242.365984 | 96.413696 | 18.20204 | 5.854499 | 9.417509 | 3.117869 | 0.0694 | 71.72626 | 8.082019 | 19.177665 | 0.000514 | 0 | 0 | 0.022283 | 0.233923 | 0.003334 | 0.007899 | 0 | 2.6e-05 | 0.383974 | 0.141515 | 0.799194 | 0 | 2.59993 | 27.29412 | 0.38905 | 0.9217 | 0 | 0.003 | 44.8021 | 16.512
R4-14 | R4 | 环氧酚醛 | 实测 | 18.075 | 12 | 2 | 0.582428 | 0.233996 | 0.175188 | 0.008389 | 0 | 0.401759 | 7.855622 | 2.50648 | 19.68996 | 10 | 1.910243 | 0.582428 | 0.233996 | 0 | 0 | 0 | 0 | 0.183576 | 35.527682 | 0.997045 | 1052.155329 | 1537.610596 | 0.530508 | 85.968389 | 0 | 1.910243 | 45.172627 | 245.486525 | 95.995673 | 18.357157 | 5.84762 | 9.107152 | 3.109695 | 0.053814 | 72.212715 | 7.619956 | 19.146137 | 0.00053 | 0 | 0 | 0.022132 | 0.173863 | 0.001054 | 0.00827 | 0 | 2.6e-05 | 0.422131 | 0.182012 | 0.196468 | 0 | 2.50648 | 19.68996 | 0.11932 | 0.9366 | 0 | 0.003 | 47.8063 | 20.6129
R4-15 | R4 | 环氧酚醛 | 实测 | 18.7533 | 95 | 2 | 0.562832 | 0.228973 | 0.170462 | 0.037733 | 0 | 0.406822 | 7.112434 | 2.6886 | 19.12249 | 12 | 1.849318 | 0.562832 | 0.228973 | 0 | 0 | 0 | 0 | 0.208195 | 35.91506 | 0.998097 | 1017.784907 | 1461.71875 | 3.733926 | 82.384724 | 0 | 1.849318 | 43.390874 | 248.447091 | 98.829953 | 18.324975 | 5.747897 | 8.881632 | 3.046676 | 0.052111 | 72.201213 | 7.734292 | 18.879156 | 0.000499 | 0 | 0 | 0.022345 | 0.15893 | 0.004245 | 0.008018 | 0 | 2.5e-05 | 0.413039 | 0.183517 | 0.789561 | 0 | 2.6886 | 19.12249 | 0.51078 | 0.9647 | 0 | 0.003 | 49.6969 | 22.0808
R4-16 | R4 | 环氧酚醛 | 实测 | 17.4617 | 68 | 2 | 0.614117 | 0.21529 | 0.159698 | 0.010895 | 0 | 0.350569 | 6.717585 | 2.5061 | 16.83494 | 12 | 1.965127 | 0.614117 | 0.21529 | 0 | 0 | 0 | 0 | 0.170593 | 35 | 0.996943 | 1087.249846 | 1621.268275 | 1.642564 | 80.648943 | 0 | 1.965127 | 47.528261 | 245.983546 | 96.370519 | 18.374737 | 5.866142 | 9.043198 | 3.097933 | 0.049012 | 72.096005 | 7.553403 | 19.265947 | 0.000559 | 0 | 0 | 0.023336 | 0.156765 | 0.002163 | 0.008406 | 0 | 2.8e-05 | 0.422929 | 0.18075 | 0.209517 | 0 | 2.5061 | 16.83494 | 0.23225 | 0.9027 | 0 | 0.003 | 45.4183 | 19.4107
R5-01 | R5 | 环氧酚醛 | 实测 | 21.45 | 400 | 3 | 0.591566 | 0.212929 | 0.149155 | 0.04635 | 0 | 0.359941 | 8.898863 | 2.71286 | 24.14137 | 12 | 1.96563 | 0.591566 | 0.212929 | 0 | 0 | 0 | 0 | 0.195504 | 35.506796 | 0.992859 | 1051.536513 | 1532.582331 | 11.386078 | 78.277749 | 0 | 1.96563 | 43.381512 | 243.637838 | 96.840652 | 18.314881 | 6.097395 | 9.592812 | 3.164271 | 0.063699 | 70.656299 | 7.826363 | 19.990155 | 0.000523 | 0 | 0 | 0.023635 | 0.210327 | 0.011896 | 0.00815 | 0 | 2.6e-05 | 0.383168 | 0.126697 | 0.668671 | 0 | 2.71286 | 24.14137 | 1.36544 | 0.9354 | 0 | 0.003 | 43.98 | 14.5423
R5-02 | R5 | 环氧酚醛 | 实测 | 18.14 | 50 | 4 | 0.53948 | 0.223803 | 0.184731 | 0.051986 | 0 | 0.414848 | 9.131033 | 2.508 | 22.90063 | 10 | 1.930603 | 0.53948 | 0.223803 | 0 | 0 | 0 | 0 | 0.236717 | 34.518555 | 0.993711 | 1012.264803 | 1424.227563 | 12.98496 | 86.503024 | 0 | 1.930603 | 40.062694 | 242.588426 | 95.148602 | 18.299559 | 5.912702 | 9.241327 | 3.102926 | 0.064626 | 70.829492 | 7.783881 | 19.737616 | 0.00049 | 0 | 0 | 0.0205 | 0.187188 | 0.013477 | 0.007731 | 0 | 2.5e-05 | 0.403596 | 0.174908 | 0.739742 | 0 | 2.508 | 22.90063 | 1.64872 | 0.9458 | 0 | 0.003 | 49.3759 | 21.3982
R5-03 | R5 | 环氧酚醛 | 实测 | 17.325 | 152 | 3 | 0.6239 | 0.223295 | 0.139843 | 0.012962 | 0 | 0.357901 | 8.141005 | 2.50572 | 20.39908 | 10 | 2.013719 | 0.6239 | 0.223295 | 0 | 0 | 0 | 0 | 0.152805 | 35.571388 | 0.994793 | 1101.292232 | 1647.096225 | 3.021762 | 81.797048 | 0 | 2.013719 | 48.195288 | 245.236635 | 96.509036 | 18.376838 | 6.063402 | 9.468076 | 3.169638 | 0.053784 | 71.59438 | 7.633929 | 19.644621 | 0.000568 | 0 | 0 | 0.023708 | 0.193009 | 0.003555 | 0.008585 | 0 | 2.8e-05 | 0.404628 | 0.137057 | 0.20106 | 0 | 2.50572 | 20.39908 | 0.3757 | 0.9074 | 0 | 0.003 | 42.7651 | 14.4856
R5-04 | R5 | 环氧酚醛 | 实测 | 19.56 | 85 | 4 | 0.549385 | 0.242977 | 0.176859 | 0.030779 | 0 | 0.442271 | 10.585653 | 2.66436 | 28.20399 | 12 | 1.878837 | 0.549385 | 0.242977 | 0 | 0 | 0 | 0 | 0.207638 | 35.978503 | 0.992338 | 1010.850256 | 1429.735364 | 4.186752 | 86.496784 | 0 | 1.878837 | 40.973292 | 244.071721 | 96.74489 | 18.280392 | 5.962454 | 9.525511 | 3.156787 | 0.067397 | 71.566892 | 7.929566 | 19.361534 | 0.000489 | 0 | 0 | 0.021695 | 0.229655 | 0.004705 | 0.008021 | 0 | 2.4e-05 | 0.391341 | 0.138605 | 0.59645 | 0 | 2.66436 | 28.20399 | 0.57781 | 0.9851 | 0 | 0.003 | 48.0606 | 17.0221
R5-05 | R5 | 环氧酚醛 | 实测 | 17.79 | 115 | 3 | 0.613645 | 0.202852 | 0.157158 | 0.026344 | 0 | 0.33057 | 6.954921 | 2.65936 | 18.49564 | 11 | 1.93323 | 0.613645 | 0.202852 | 0 | 0 | 0 | 0 | 0.183503 | 35.101926 | 0.994152 | 1078.728089 | 1598.835392 | 0.512618 | 76.132267 | 0 | 1.93323 | 46.35556 | 247.418641 | 98.56141 | 18.308666 | 5.78552 | 8.987128 | 3.064199 | 0.050865 | 72.335392 | 7.7619 | 18.92569 | 0.000545 | 0 | 0 | 0.024158 | 0.16802 | 0.001023 | 0.008274 | 0 | 2.7e-05 | 0.408684 | 0.167384 | 0.644985 | 0 | 2.65936 | 18.49564 | 0.11257 | 0.9108 | 0 | 0.003 | 44.9879 | 18.4256
R5-06 | R5 | 环氧酚醛 | 实测 | 17.8306 | 73 | 2 | 0.549513 | 0.248753 | 0.185706 | 0.016027 | 0 | 0.452679 | 8.091357 | 2.62596 | 21.24758 | 13 | 1.954085 | 0.549513 | 0.248753 | 0 | 0 | 0 | 0 | 0.201734 | 35.631041 | 0.999256 | 1027.636021 | 1435.790334 | 5.04787 | 89.795077 | 0 | 1.954085 | 43.575844 | 244.954951 | 95.504048 | 18.375713 | 5.889541 | 9.156603 | 3.121809 | 0.057426 | 71.73064 | 7.581323 | 19.405757 | 0.000491 | 0 | 0 | 0.021473 | 0.173747 | 0.005571 | 0.008081 | 0 | 2.5e-05 | 0.427102 | 0.189906 | 0.190122 | 0 | 2.62596 | 21.24758 | 0.6813 | 0.9882 | 0 | 0.003 | 52.2303 | 23.2236
R5-07 | R5 | 环氧酚醛 | 实测 | 18.525 | 94 | 2 | 0.655588 | 0.186127 | 0.140848 | 0.017437 | 0 | 0.283909 | 7.902641 | 2.71119 | 21.42556 | 11 | 1.915077 | 0.655588 | 0.186127 | 0 | 0 | 0 | 0 | 0.158285 | 36.248362 | 0.99322 | 1094.919827 | 1700.305395 | 4.414942 | 72.709827 | 0 | 1.915077 | 46.685067 | 243.028536 | 96.260886 | 18.323314 | 6.082023 | 9.574123 | 3.174277 | 0.058538 | 71.243834 | 7.750867 | 19.864547 | 0.000578 | 0 | 0 | 0.026119 | 0.206412 | 0.00493 | 0.008533 | 0 | 2.9e-05 | 0.385896 | 0.127251 | 0.250482 | 0 | 2.71119 | 21.42556 | 0.51175 | 0.8857 | 0 | 0.003 | 40.056 | 13.2087
R5-08 | R5 | 环氧酚醛 | 实测 | 20.355 | 89 | 4 | 0.566642 | 0.21693 | 0.174563 | 0.041865 | 0 | 0.382834 | 9.951276 | 2.688 | 26.74903 | 12 | 1.957968 | 0.566642 | 0.21693 | 0 | 0 | 0 | 0 | 0.216429 | 35.178825 | 0.991035 | 1036.074605 | 1472.491017 | 9.885794 | 83.044539 | 0 | 1.957968 | 41.103284 | 241.810395 | 95.574664 | 18.27448 | 6.019077 | 9.56777 | 3.157876 | 0.069192 | 70.831537 | 7.903986 | 19.83279 | 0.000501 | 0 | 0 | 0.022462 | 0.223523 | 0.010387 | 0.007936 | 0 | 2.5e-05 | 0.38836 | 0.140618 | 0.622545 | 0 | 2.688 | 26.74903 | 1.24299 | 0.9497 | 0 | 0.003 | 46.4751 | 16.8278
R5-09 | R5 | 环氧酚醛 | 实测 | 22.215 | 258 | 4 | 0.601541 | 0.199819 | 0.159202 | 0.039438 | 0 | 0.332178 | 9.883703 | 2.5213 | 24.91978 | 10 | 2.007616 | 0.601541 | 0.199819 | 0 | 0 | 0 | 0 | 0.19864 | 34.511786 | 0.989784 | 1069.06029 | 1588.068903 | 14.613917 | 80.211333 | 0 | 2.007616 | 42.553762 | 238.628595 | 93.22049 | 18.308477 | 6.204098 | 9.82583 | 3.210843 | 0.070018 | 69.962829 | 7.790027 | 20.566002 | 0.000544 | 0 | 0 | 0.022859 | 0.225927 | 0.015112 | 0.008122 | 0 | 2.7e-05 | 0.382391 | 0.126839 | 0.353581 | 0 | 2.5213 | 24.91978 | 1.66689 | 0.8959 | 0 | 0.003 | 42.1777 | 13.9903
R5-10 | R5 | 环氧酚醛 | 实测 | 22.62 | 300 | 2 | 0.589385 | 0.226868 | 0.147696 | 0.036051 | 0 | 0.384923 | 7.292334 | 2.6676 | 19.45303 | 11 | 1.963949 | 0.589385 | 0.226868 | 0 | 0 | 0 | 0 | 0.183747 | 36.171002 | 1.000468 | 1045.231145 | 1533.554469 | 14.057664 | 82.20618 | 0 | 1.963949 | 45.090346 | 244.348708 | 95.733589 | 18.417868 | 6.131276 | 9.431887 | 3.164281 | 0.056075 | 70.474424 | 7.506721 | 20.262919 | 0.000524 | 0 | 0 | 0.023286 | 0.169806 | 0.01458 | 0.008267 | 0 | 2.6e-05 | 0.405274 | 0.156923 | 0.294605 | 0 | 2.6676 | 19.45303 | 1.67026 | 0.9471 | 0 | 0.003 | 46.4282 | 17.9771
R5-11 | R5 | 环氧酚醛 | 实测 | 22.8333 | 300 | 4 | 0.59296 | 0.194765 | 0.160368 | 0.051907 | 0 | 0.328462 | 9.128513 | 2.5301 | 23.09605 | 11 | 1.929152 | 0.59296 | 0.194765 | 0 | 0 | 0 | 0 | 0.212276 | 34.31475 | 0.99019 | 1047.593067 | 1563.602251 | 14.755302 | 76.849728 | 0 | 1.929152 | 41.608505 | 240.49715 | 94.611454 | 18.290155 | 6.084696 | 9.569392 | 3.154757 | 0.066674 | 70.233003 | 7.826052 | 20.246583 | 0.000536 | 0 | 0 | 0.022604 | 0.206344 | 0.015245 | 0.007984 | 0 | 2.7e-05 | 0.381655 | 0.139323 | 0.658894 | 0 | 2.5301 | 23.09605 | 1.70633 | 0.8937 | 0 | 0.003 | 42.7186 | 15.5944
R5-12 | R5 | 环氧酚醛 | 实测 | 15.875 | 75 | 3 | 0.545319 | 0.245394 | 0.181277 | 0.02801 | 0 | 0.45 | 11.009091 | 2.508 | 27.6108 | 12 | 1.934479 | 0.545319 | 0.245394 | 0 | 0 | 0 | 0 | 0.209287 | 35.094605 | 0.991684 | 1018.910725 | 1439.643064 | 6.315789 | 88.84888 | 0 | 1.934479 | 40.922333 | 242.265314 | 95.018838 | 18.298108 | 6.010311 | 9.585442 | 3.174403 | 0.068652 | 71.243163 | 7.857225 | 19.630587 | 0.000496 | 0 | 0 | 0.020722 | 0.228132 | 0.006832 | 0.008006 | 0 | 2.5e-05 | 0.397233 | 0.144557 | 0.433777 | 0 | 2.508 | 27.6108 | 0.82686 | 0.969 | 0 | 0.003 | 48.0771 | 17.4957
R6-01 | R6 | 环氧酚醛 | 实测 | 21.725 | 300 | 2 | 0.608078 | 0.210129 | 0.153279 | 0.028515 | 0 | 0.345562 | 7.762429 | 2.66729 | 20.70465 | 12 | 1.989925 | 0.608078 | 0.210129 | 0 | 0 | 0 | 0 | 0.181794 | 35.252136 | 0.996162 | 1068.323792 | 1582.978321 | 11.694396 | 78.010434 | 0 | 1.989925 | 45.13259 | 242.433246 | 94.916434 | 18.376711 | 6.123621 | 9.523559 | 3.175794 | 0.059624 | 70.567419 | 7.595484 | 20.248358 | 0.00054 | 0 | 0 | 0.023993 | 0.186243 | 0.012209 | 0.00829 | 0 | 2.7e-05 | 0.400613 | 0.150584 | 0.209139 | 0 | 2.66729 | 20.70465 | 1.35728 | 0.9216 | 0 | 0.003 | 44.5362 | 16.7404
R6-02 | R6 | 环氧酚醛 | 实测 | 20.785 | 80 | 4 | 0.552702 | 0.219146 | 0.174867 | 0.053286 | 0 | 0.3965 | 10.374289 | 2.51864 | 26.1291 | 11 | 1.95572 | 0.552702 | 0.219146 | 0 | 0 | 0 | 0 | 0.228152 | 34.586224 | 0.990927 | 1023.048941 | 1459.132755 | 15.235324 | 85.149516 | 0 | 1.95572 | 39.838893 | 240.374124 | 94.290444 | 18.288125 | 6.076001 | 9.608064 | 3.163692 | 0.07066 | 70.225984 | 7.85482 | 20.187625 | 0.0005 | 0 | 0 | 0.021003 | 0.217888 | 0.015729 | 0.007819 | 0 | 2.5e-05 | 0.387141 | 0.143916 | 0.673366 | 0 | 2.51864 | 26.1291 | 1.8862 | 0.9376 | 0 | 0.003 | 46.4259 | 17.2584
R6-03 | R6 | 环氧酚醛 | 实测 | 19.87 | 70 | 4 | 0.725249 | 0.145564 | 0.087552 | 0.041635 | 0 | 0.200708 | 5.263785 | 2.68275 | 14.12142 | 11 | 1.978219 | 0.725249 | 0.145564 | 0 | 0 | 0 | 0 | 0.129188 | 36.178422 | 0.995799 | 1162.199936 | 1885.534625 | 10.089457 | 61.489136 | 0 | 1.978219 | 52.197367 | 246.677213 | 98.911056 | 18.382029 | 6.128824 | 9.32237 | 3.120347 | 0.042845 | 70.822541 | 7.581398 | 20.124371 | 0.000642 | 0 | 0 | 0.028714 | 0.151144 | 0.010599 | 0.008837 | 0 | 3.2e-05 | 0.379744 | 0.118692 | 0.604731 | 0 | 2.68275 | 14.12142 | 0.99022 | 0.8256 | 0 | 0.003 | 35.4795 | 11.0894
R6-04 | R6 | 环氧酚醛 | 实测 | 20.295 | 45 | 2 | 0.561344 | 0.231341 | 0.185436 | 0.021879 | 0 | 0.412119 | 7.762967 | 2.70355 | 20.98757 | 12 | 1.88693 | 0.561344 | 0.231341 | 0 | 0 | 0 | 0 | 0.207315 | 35.632018 | 0.996695 | 1027.711848 | 1456.972424 | 0.514011 | 84.619551 | 0 | 1.88693 | 43.276833 | 246.826461 | 97.593213 | 18.31146 | 5.732554 | 8.950074 | 3.066306 | 0.055528 | 72.431308 | 7.750083 | 18.816628 | 0.000495 | 0 | 0 | 0.022321 | 0.173279 | 0.001027 | 0.008026 | 0 | 2.5e-05 | 0.419488 | 0.188669 | 0.534594 | 0 | 2.70355 | 20.98757 | 0.12439 | 0.9721 | 0 | 0.003 | 50.8084 | 22.8516
R6-05 | R6 | 环氧酚醛 | 实测 | 17.415 | 42 | 4 | 0.774493 | 0.11686 | 0.075678 | 0.03297 | 0 | 0.150886 | 4.548593 | 2.50838 | 11.4096 | 7 | 1.942509 | 0.774493 | 0.11686 | 0 | 0 | 0 | 0 | 0.108647 | 35.770386 | 0.992006 | 1220.217916 | 2044.660331 | 0.511146 | 57.694474 | 0 | 1.942509 | 55.70738 | 249.231597 | 100.722633 | 18.333791 | 5.910478 | 8.947929 | 3.042731 | 0.032772 | 72.138214 | 7.66256 | 19.262701 | 0.000704 | 0 | 0 | 0.029431 | 0.133868 | 0.001012 | 0.009054 | 0 | 3.5e-05 | 0.382856 | 0.12396 | 0.806641 | 0 | 2.50838 | 11.4096 | 0.08629 | 0.7717 | 0 | 0.003 | 32.6308 | 10.5651
R6-06 | R6 | 环氧酚醛 | 实测 | 19.49 | 300 | 2 | 0.744117 | 0.129692 | 0.094779 | 0.031411 | 0 | 0.17429 | 4.228181 | 2.70623 | 11.44243 | 10 | 1.976524 | 0.744117 | 0.129692 | 0 | 0 | 0 | 0 | 0.12619 | 35.772792 | 0.998875 | 1168.48459 | 1930.621648 | 13.292974 | 57.421035 | 0 | 1.976524 | 52.760644 | 244.441228 | 96.668819 | 18.429736 | 6.163423 | 9.260567 | 3.127186 | 0.040887 | 70.387107 | 7.370362 | 20.56802 | 0.000657 | 0 | 0 | 0.029618 | 0.125232 | 0.013796 | 0.008869 | 0 | 3.3e-05 | 0.391585 | 0.145055 | 0.207946 | 0 | 2.70623 | 11.44243 | 1.26055 | 0.8104 | 0 | 0.003 | 35.7791 | 13.2537
R6-07 | R6 | 环氧酚醛 | 实测 | 23.17 | 300 | 4 | 0.585213 | 0.215088 | 0.14239 | 0.05731 | 0 | 0.367538 | 9.655767 | 2.51446 | 24.27904 | 10 | 1.990006 | 0.585213 | 0.215088 | 0 | 0 | 0 | 0 | 0.199699 | 34.490316 | 0.989257 | 1060.591872 | 1544.961528 | 11.704298 | 79.308481 | 0 | 1.990006 | 43.299372 | 244.032803 | 97.229946 | 18.291669 | 6.082604 | 9.584656 | 3.150986 | 0.063546 | 70.686301 | 7.907668 | 19.872999 | 0.000531 | 0 | 0 | 0.022238 | 0.214726 | 0.01221 | 0.008109 | 0 | 2.7e-05 | 0.377862 | 0.116385 | 0.928628 | 0 | 2.51446 | 24.27904 | 1.38057 | 0.9169 | 0 | 0.003 | 42.7249 | 13.1596
R6-08 | R6 | 环氧酚醛 | 实测 | 16.49 | 95 | 3 | 0.601933 | 0.229395 | 0.160102 | 0.00857 | 0 | 0.381097 | 6.276053 | 2.50876 | 15.74511 | 9 | 2.00269 | 0.601933 | 0.229395 | 0 | 0 | 0 | 0 | 0.168673 | 35.038476 | 0.998996 | 1088.87046 | 1589.102845 | 0.535832 | 83.675146 | 0 | 2.00269 | 48.498815 | 247.735959 | 97.044858 | 18.401678 | 5.824599 | 8.916047 | 3.082385 | 0.045412 | 72.377279 | 7.487236 | 19.077863 | 0.000547 | 0 | 0 | 0.022873 | 0.143555 | 0.001064 | 0.008423 | 0 | 2.7e-05 | 0.434053 | 0.190994 | 0.200584 | 0 | 2.50876 | 15.74511 | 0.1167 | 0.9238 | 0 | 0.003 | 47.6069 | 20.9482
R6-09 | R6 | 环氧酚醛 | 实测 | 19.7 | 181 | 3 | 0.600163 | 0.23816 | 0.144348 | 0.017329 | 0 | 0.396825 | 9.577397 | 2.52509 | 24.18379 | 11 | 1.99746 | 0.600163 | 0.23816 | 0 | 0 | 0 | 0 | 0.161677 | 36.030938 | 0.99342 | 1078.243332 | 1581.824533 | 2.922255 | 85.734622 | 0 | 1.99746 | 46.373526 | 244.966376 | 96.763927 | 18.349855 | 6.096371 | 9.636663 | 3.192442 | 0.059408 | 71.527944 | 7.757122 | 19.615224 | 0.000544 | 0 | 0 | 0.02291 | 0.219414 | 0.003459 | 0.008492 | 0 | 2.7e-05 | 0.395911 | 0.12107 | 0.315279 | 0 | 2.52509 | 24.18379 | 0.38121 | 0.936 | 0 | 0.003 | 43.6373 | 13.3443
R6-10 | R6 | 环氧酚醛 | 实测 | 22.845 | 300 | 4 | 0.542415 | 0.224583 | 0.177678 | 0.055324 | 0 | 0.414043 | 10.283894 | 2.6779 | 27.53924 | 13 | 1.935776 | 0.542415 | 0.224583 | 0 | 0 | 0 | 0 | 0.233002 | 34.960712 | 0.991675 | 1006.774792 | 1410.295061 | 14.437259 | 83.828736 | 0 | 1.935776 | 39.186658 | 241.475625 | 95.34381 | 18.279233 | 6.048725 | 9.588214 | 3.15736 | 0.071454 | 70.376443 | 7.90178 | 20.036963 | 0.000481 | 0 | 0 | 0.021471 | 0.220809 | 0.014934 | 0.007766 | 0 | 2.4e-05 | 0.385335 | 0.142729 | 0.759702 | 0 | 2.6779 | 27.53924 | 1.86253 | 0.9686 | 0 | 0.003 | 48.059 | 17.8012
R6-11 | R6 | 环氧酚醛 | 实测 | 16.77 | 32 | 3 | 0.610521 | 0.195875 | 0.160353 | 0.033252 | 0 | 0.320833 | 5.954634 | 2.64338 | 15.74036 | 10 | 1.890025 | 0.610521 | 0.195875 | 0 | 0 | 0 | 0 | 0.193604 | 35.517035 | 0.99648 | 1070.033115 | 1591.200145 | 0.504152 | 77.147361 | 0 | 1.890025 | 46.260471 | 248.941991 | 99.385391 | 18.306369 | 5.662896 | 8.691723 | 3.007968 | 0.046134 | 72.618606 | 7.731444 | 18.654856 | 0.000545 | 0 | 0 | 0.024015 | 0.143003 | 0.001006 | 0.008173 | 0 | 2.7e-05 | 0.415888 | 0.188426 | 0.817661 | 0 | 2.64338 | 15.74036 | 0.11068 | 0.8996 | 0 | 0.003 | 45.7768 | 20.74
R6-12 | R6 | 环氧酚醛 | 实测 | 21.16 | 145 | 4 | 0.586355 | 0.203179 | 0.161208 | 0.049258 | 0 | 0.346511 | 7.281106 | 2.59258 | 18.87685 | 11 | 1.979454 | 0.586355 | 0.203179 | 0 | 0 | 0 | 0 | 0.210466 | 35.052331 | 0.995204 | 1064.198946 | 1535.809992 | 10.810133 | 81.650716 | 0 | 1.979454 | 44.203881 | 244.998665 | 96.895777 | 18.322768 | 5.892589 | 9.095048 | 3.077979 | 0.055819 | 71.147686 | 7.714022 | 19.599087 | 0.000527 | 0 | 0 | 0.022764 | 0.165746 | 0.011306 | 0.008001 | 0 | 2.6e-05 | 0.405958 | 0.171335 | 0.76609 | 0 | 2.59258 | 18.87685 | 1.28762 | 0.9112 | 0 | 0.003 | 46.2345 | 19.5134
R6-13 | R6 | 环氧酚醛 | 实测 | 16.73 | 125 | 2 | 0.642283 | 0.178374 | 0.165875 | 0.013468 | 0 | 0.277719 | 8.827894 | 2.5418 | 22.43874 | 10 | 1.952233 | 0.642283 | 0.178374 | 0 | 0 | 0 | 0 | 0.179343 | 34.152698 | 0.98714 | 1103.676301 | 1690.059103 | 1.664441 | 73.228369 | 0 | 1.952233 | 44.954268 | 240.648009 | 94.691115 | 18.257921 | 5.959829 | 9.492636 | 3.151681 | 0.06338 | 71.572522 | 7.87104 | 19.593741 | 0.000581 | 0 | 0 | 0.024627 | 0.217409 | 0.002162 | 0.008323 | 0 | 2.9e-05 | 0.391047 | 0.141714 | 0.271292 | 0 | 2.5418 | 22.43874 | 0.22317 | 0.859 | 0 | 0.003 | 40.36 | 14.6263
R6-14 | R6 | 环氧酚醛 | 实测 | 18.6 | 113 | 4 | 0.66633 | 0.154421 | 0.137566 | 0.041683 | 0 | 0.231748 | 5.752882 | 2.50876 | 14.4326 | 9 | 1.973557 | 0.66633 | 0.154421 | 0 | 0 | 0 | 0 | 0.179249 | 34.17713 | 0.993539 | 1123.679522 | 1759.111829 | 11.826908 | 68.594065 | 0 | 1.973557 | 47.612031 | 243.060184 | 95.651696 | 18.341906 | 5.969126 | 9.112838 | 3.084568 | 0.049958 | 70.805713 | 7.589725 | 20.026746 | 0.000606 | 0 | 0 | 0.025321 | 0.145666 | 0.012312 | 0.008329 | 0 | 3e-05 | 0.399311 | 0.166641 | 0.529875 | 0 | 2.50876 | 14.4326 | 1.21988 | 0.8252 | 0 | 0.003 | 39.5637 | 16.5108
R6-15 | R6 | 环氧酚醛 | 实测 | 18.37 | 60 | 3 | 0.746783 | 0.112859 | 0.105269 | 0.03509 | 0 | 0.151127 | 4.228489 | 2.70578 | 11.44136 | 10 | 1.904741 | 0.746783 | 0.112859 | 0 | 0 | 0 | 0 | 0.140359 | 36.068749 | 0.998365 | 1155.975338 | 1936.557034 | 14.282576 | 56.660763 | 0 | 1.904741 | 51.089539 | 242.879243 | 95.915521 | 18.396029 | 6.115323 | 9.206204 | 3.110219 | 0.043353 | 70.278957 | 7.418656 | 20.596194 | 0.00066 | 0 | 0 | 0.029763 | 0.125854 | 0.01477 | 0.008728 | 0 | 3.3e-05 | 0.388064 | 0.154155 | 0.255747 | 0 | 2.70578 | 11.44136 | 1.34277 | 0.7935 | 0 | 0.003 | 35.2789 | 14.0142
R6-16 | R6 | 环氧酚醛 | 实测 | 17.235 | 43 | 3 | 0.535817 | 0.235243 | 0.200782 | 0.028159 | 0 | 0.439035 | 11.717719 | 2.62281 | 30.73335 | 12 | 1.886287 | 0.535817 | 0.235243 | 0 | 0 | 0 | 0 | 0.228941 | 35.02768 | 0.987812 | 1009.690077 | 1400.401244 | 0.506262 | 88.00008 | 0 | 1.886287 | 39.037173 | 242.63068 | 96.162093 | 18.205799 | 5.823421 | 9.435984 | 3.129427 | 0.072377 | 72.028638 | 8.093251 | 18.97232 | 0.000479 | 0 | 0 | 0.020922 | 0.245161 | 0.001009 | 0.007806 | 0 | 2.4e-05 | 0.393453 | 0.149064 | 0.692007 | 0 | 2.62281 | 30.73335 | 0.12651 | 0.9786 | 0 | 0.003 | 49.3233 | 18.6867
R7-01 | R7 | 环氧酚醛 | 实测 | 20.37 | 100 |  | 0.710143 | 0.160175 | 0.087096 | 0.042585 | 0 | 0.225554 | 4.842398 | 2.5435 | 12.31664 | 12 | 1.971218 | 0.710143 | 0.160175 | 0 | 0 | 0 | 0 | 0.129681 | 35.70244 | 0.99619 | 1161.693591 | 1868.992082 | 7.168746 | 64.660389 | 0 | 1.971218 | 53.013161 | 249.275893 | 100.009309 | 18.391932 | 6.010946 | 9.062829 | 3.075305 | 0.036874 | 71.449069 | 7.553606 | 19.649155 | 0.000642 | 0 | 0 | 0.027215 | 0.131785 | 0.007682 | 0.008832 | 0 | 3.2e-05 | 0.390668 | 0.13222 | 0.757008 | 0 | 2.5435 | 12.31664 | 0.71797 | 0.8254 | 0 | 0.003 | 36.5118 | 12.3573
R7-02 | R7 | 环氧酚醛 | 实测 | 22.605 | 300 |  | 0.648917 | 0.195436 | 0.10513 | 0.050517 | 0 | 0.301172 | 5.001731 | 2.5647 | 12.82794 | 12 | 1.982446 | 0.648917 | 0.195436 | 0 | 0 | 0 | 0 | 0.155647 | 35.948898 | 1.000772 | 1106.678272 | 1704.242247 | 13.309947 | 73.38385 | 0 | 1.982446 | 50.196899 | 248.808484 | 98.879072 | 18.439263 | 6.060328 | 9.087185 | 3.09132 | 0.040628 | 70.862103 | 7.440218 | 19.967427 | 0.000585 | 0 | 0 | 0.025012 | 0.125102 | 0.013829 | 0.008561 | 0 | 2.9e-05 | 0.402436 | 0.151194 | 0.687537 | 0 | 2.5647 | 12.82794 | 1.41798 | 0.8778 | 0 | 0.003 | 41.2658 | 15.5034
R7-03 | R7 | 环氧酚醛 | 实测 | 19.085 | 52 |  | 0.652532 | 0.201645 | 0.128097 | 0.017726 | 0 | 0.30902 | 6.984281 | 2.57013 | 17.95051 | 12 | 2.007786 | 0.652532 | 0.201645 | 0 | 0 | 0 | 0 | 0.145823 | 35.703751 | 0.996131 | 1117.307022 | 1713.249437 | 5.724131 | 76.125257 | 0 | 2.007786 | 49.385663 | 245.167094 | 96.610126 | 18.393703 | 6.093194 | 9.419606 | 3.160308 | 0.050446 | 71.281069 | 7.561845 | 19.883263 | 0.000588 | 0 | 0 | 0.02517 | 0.175796 | 0.006251 | 0.008659 | 0 | 2.9e-05 | 0.401793 | 0.138835 | 0.200764 | 0 | 2.57013 | 17.95051 | 0.63827 | 0.8842 | 0 | 0.003 | 41.0271 | 14.1764
R7-04 | R7 | 环氧酚醛 | 实测 | 18.89 | 54 |  | 0.654613 | 0.201036 | 0.114054 | 0.030297 | 0 | 0.307107 | 7.23208 | 2.60755 | 18.85801 | 12 | 2.003665 | 0.654613 | 0.201036 | 0 | 0 | 0 | 0 | 0.144351 | 36.383894 | 0.995807 | 1116.988468 | 1712.817631 | 7.161591 | 76.145328 | 0 | 2.003665 | 49.468726 | 246.307643 | 97.981235 | 18.382565 | 6.134617 | 9.496032 | 3.16248 | 0.050655 | 71.119527 | 7.640051 | 19.906177 | 0.000586 | 0 | 0 | 0.025484 | 0.184304 | 0.007689 | 0.008674 | 0 | 2.9e-05 | 0.390084 | 0.119054 | 0.452013 | 0 | 2.60755 | 18.85801 | 0.78678 | 0.8875 | 0 | 0.003 | 39.9134 | 12.1816
R7-16 | R7 | 环氧酚醛 | 实测 | 18.1292 | 82.6667 |  | 0.658329 | 0.172615 | 0.136332 | 0.032724 | 0 | 0.262202 | 6.504832 | 2.56727 | 16.69966 | 13 | 1.946169 | 0.658329 | 0.172615 | 0 | 0 | 0 | 0 | 0.169056 | 35.185269 | 0.99392 | 1111.791537 | 1728.799802 | 7.32521 | 71.619871 | 0 | 1.946169 | 47.662877 | 244.44259 | 96.734553 | 18.335957 | 5.971557 | 9.210005 | 3.104034 | 0.051 | 71.264656 | 7.660603 | 19.745526 | 0.000593 | 0 | 0 | 0.025381 | 0.165098 | 0.007826 | 0.008428 | 0 | 3e-05 | 0.396206 | 0.152239 | 0.504202 | 0 | 2.56727 | 16.69966 | 0.79157 | 0.8525 | 0 | 0.003 | 40.0762 | 15.399
R8-01 | R8 | 环氧酚醛 | 实测 | 18.51 | 195 |  | 0.568369 | 0.229181 | 0.181631 | 0.020819 | 0 | 0.403226 | 7.668625 | 2.52092 | 19.33199 | 9 | 1.935829 | 0.568369 | 0.229181 | 0 | 0 | 0 | 0 | 0.20245 | 34.592101 | 0.995164 | 1048.259596 | 1500.493489 | 0.518506 | 84.832248 | 0 | 1.935829 | 44.280243 | 246.516107 | 96.994517 | 18.320468 | 5.730852 | 8.910255 | 3.061189 | 0.053324 | 72.444568 | 7.707077 | 18.836532 | 0.000514 | 0 | 0 | 0.021598 | 0.165627 | 0.00103 | 0.008078 | 0 | 2.6e-05 | 0.424044 | 0.191505 | 0.507625 | 0 | 2.52092 | 19.33199 | 0.1202 | 0.9429 | 0 | 0.003 | 49.4944 | 22.3525
R8-02 | R8 | 环氧酚醛 | 实测 | 21.83 | 300 |  | 0.636947 | 0.182943 | 0.147998 | 0.032112 | 0 | 0.287218 | 8.561015 | 2.67729 | 22.92032 | 11 | 1.967133 | 0.636947 | 0.182943 | 0 | 0 | 0 | 0 | 0.18011 | 35.543823 | 0.992463 | 1079.462354 | 1654.247261 | 13.53181 | 73.981866 | 0 | 1.967133 | 44.188893 | 239.309596 | 93.908765 | 18.327918 | 6.227418 | 9.814516 | 3.21411 | 0.06643 | 70.017378 | 7.728277 | 20.632886 | 0.000567 | 0 | 0 | 0.025286 | 0.216474 | 0.014034 | 0.008312 | 0 | 2.8e-05 | 0.379618 | 0.124503 | 0.217227 | 0 | 2.67729 | 22.92032 | 1.48594 | 0.8801 | 0 | 0.003 | 40.194 | 13.1824
R8-03 | R8 | 环氧酚醛 | 实测 | 16.155 | 112 |  | 0.739695 | 0.129032 | 0.118504 | 0.012769 | 0 | 0.17444 | 3.775415 | 2.50952 | 9.47448 | 10 | 1.932908 | 0.739695 | 0.129032 | 0 | 0 | 0 | 0 | 0.131272 | 35.251344 | 0.997347 | 1184.831799 | 1952.795699 | 2.867832 | 63.173163 | 0 | 1.932908 | 53.464494 | 245.931911 | 96.813956 | 18.388374 | 5.853282 | 8.77015 | 3.042664 | 0.034657 | 71.931116 | 7.397737 | 19.541555 | 0.000672 | 0 | 0 | 0.028108 | 0.106121 | 0.003364 | 0.008822 | 0 | 3.4e-05 | 0.414621 | 0.18419 | 0.198813 | 0 | 2.50952 | 9.47448 | 0.30034 | 0.7876 | 0 | 0.003 | 37.0174 | 16.4445
R8-04 | R8 | 环氧酚醛 | 实测 | 17.1 |  |  | 0.671789 | 0.165378 | 0.137696 | 0.025137 | 0 | 0.246175 | 8.05421 | 2.50838 | 20.20302 | 10 | 1.980867 | 0.671789 | 0.165378 | 0 | 0 | 0 | 0 | 0.162833 | 34.52585 | 0.986973 | 1137.574313 | 1773.523306 | 1.667566 | 70.822003 | 0 | 1.980867 | 47.619988 | 243.227132 | 96.802565 | 18.262528 | 5.962202 | 9.409322 | 3.126186 | 0.056654 | 71.678811 | 7.886322 | 19.47588 | 0.000611 | 0 | 0 | 0.025528 | 0.205608 | 0.002166 | 0.008494 | 0 | 3.1e-05 | 0.3837 | 0.125283 | 0.562284 | 0 | 2.50838 | 20.20302 | 0.21287 | 0.8346 | 0 | 0.003 | 37.7024 | 12.3103
R8-05 | R8 | 环氧酚醛 | 实测 | 24.33 | 190 |  | 0.578013 | 0.219608 | 0.165821 | 0.036558 | 0 | 0.379936 | 10.007143 | 2.51142 | 25.13214 | 11 | 1.99895 | 0.578013 | 0.219608 | 0 | 0 | 0 | 0 | 0.202379 | 34.484345 | 0.991892 | 1048.462061 | 1525.954172 | 15.369556 | 82.771296 | 0 | 1.99895 | 41.930645 | 239.026937 | 92.913066 | 18.339829 | 6.214116 | 9.811938 | 3.21848 | 0.069921 | 69.935106 | 7.714098 | 20.596991 | 0.000525 | 0 | 0 | 0.021964 | 0.219802 | 0.015876 | 0.008081 | 0 | 2.6e-05 | 0.389676 | 0.136419 | 0.249257 | 0 | 2.51142 | 25.13214 | 1.81527 | 0.924 | 0 | 0.003 | 44.5555 | 15.5982
R8-06 | R8 | 环氧酚醛 | 实测 | 24.86 | 300 |  | 0.608225 | 0.204333 | 0.129337 | 0.058105 | 0 | 0.335949 | 8.37167 | 2.51788 | 21.07886 | 10 | 1.992198 | 0.608225 | 0.204333 | 0 | 0 | 0 | 0 | 0.187443 | 34.7472 | 0.992211 | 1073.09653 | 1605.713237 | 15.164219 | 76.454929 | 0 | 1.992198 | 44.837158 | 243.887773 | 96.760235 | 18.340444 | 6.154562 | 9.569075 | 3.156765 | 0.059229 | 70.2651 | 7.753075 | 20.237562 | 0.000551 | 0 | 0 | 0.023113 | 0.193491 | 0.01567 | 0.008236 | 0 | 2.8e-05 | 0.380042 | 0.120708 | 0.79631 | 0 | 2.51788 | 21.07886 | 1.70714 | 0.8972 | 0 | 0.003 | 41.4018 | 13.1499
R8-07 | R8 | 环氧酚醛 | 实测 | 22.495 | 160 |  | 0.642579 | 0.169325 | 0.144622 | 0.043474 | 0 | 0.263508 | 5.839556 | 2.51066 | 14.66114 | 9 | 2.010796 | 0.642579 | 0.169325 | 0 | 0 | 0 | 0 | 0.188096 | 34.154056 | 0.995472 | 1108.153949 | 1696.409259 | 14.466495 | 72.925404 | 0 | 2.010796 | 46.847306 | 242.715668 | 94.998152 | 18.367263 | 6.000233 | 9.134449 | 3.095264 | 0.051348 | 70.53297 | 7.524995 | 20.197821 | 0.000584 | 0 | 0 | 0.024418 | 0.14259 | 0.014955 | 0.008236 | 0 | 2.9e-05 | 0.406454 | 0.174873 | 0.459541 | 0 | 2.51066 | 14.66114 | 1.53765 | 0.8468 | 0 | 0.003 | 41.7916 | 17.9804
R8-08 | R8 | 环氧酚醛 | 实测 | 16.705 | 50 |  | 0.580844 | 0.202025 | 0.203055 | 0.014075 | 0 | 0.347813 | 10.619712 | 2.68641 | 28.5289 | 11 | 1.902291 | 0.580844 | 0.202025 | 0 | 0 | 0 | 0 | 0.21713 | 34.868864 | 0.987117 | 1043.772451 | 1508.627703 | 0.494662 | 81.8977 | 0 | 1.902291 | 40.20829 | 239.563697 | 94.251631 | 18.203407 | 5.867679 | 9.515405 | 3.150412 | 0.073416 | 71.767336 | 8.030209 | 19.320546 | 0.000515 | 0 | 0 | 0.023055 | 0.244841 | 0.000988 | 0.007932 | 0 | 2.6e-05 | 0.393416 | 0.154025 | 0.338998 | 0 | 2.68641 | 28.5289 | 0.11512 | 0.9242 | 0 | 0.003 | 45.8408 | 17.947
R8-09 | R8 | 环氧酚醛 | 实测 | 24.79 | 300 |  | 0.577434 | 0.209071 | 0.178693 | 0.034803 | 0 | 0.362069 | 7.402795 | 2.68253 | 19.85822 | 13 | 1.979918 | 0.577434 | 0.209071 | 0 | 0 | 0 | 0 | 0.213496 | 34.989874 | 0.998142 | 1042.14806 | 1502.134956 | 15.487491 | 82.159547 | 0 | 1.979918 | 42.711964 | 240.904187 | 93.43516 | 18.373383 | 6.038632 | 9.330369 | 3.143184 | 0.061734 | 70.316967 | 7.537015 | 20.332369 | 0.000511 | 0 | 0 | 0.022826 | 0.168977 | 0.015986 | 0.007967 | 0 | 2.6e-05 | 0.413468 | 0.185394 | 0.199966 | 0 | 2.68253 | 19.85822 | 1.87866 | 0.9363 | 0 | 0.003 | 48.5908 | 21.7875
R8-10 | R8 | 环氧酚醛 | 实测 | 19.98 | 53 |  | 0.584451 | 0.20473 | 0.164137 | 0.046682 | 0 | 0.350294 | 7.158097 | 2.51674 | 18.01507 | 9 | 1.99722 | 0.584451 | 0.20473 | 0 | 0 | 0 | 0 | 0.210819 | 34.651253 | 0.99642 | 1063.441758 | 1542.950935 | 14.73716 | 82.752383 | 0 | 1.99722 | 43.993999 | 242.966643 | 94.931168 | 18.35991 | 5.978115 | 9.179536 | 3.104236 | 0.056839 | 70.591776 | 7.585951 | 20.049859 | 0.000529 | 0 | 0 | 0.022209 | 0.158975 | 0.015232 | 0.007998 | 0 | 2.6e-05 | 0.410536 | 0.179443 | 0.529474 | 0 | 2.51674 | 18.01507 | 1.72609 | 0.9063 | 0 | 0.003 | 46.5219 | 20.3345
R8-11 | R8 | 环氧酚醛 | 实测 | 18.805 | 177 |  | 0.701961 | 0.151245 | 0.099205 | 0.047589 | 0 | 0.215461 | 6.200954 | 2.51674 | 15.60619 | 10 | 2.013672 | 0.701961 | 0.151245 | 0 | 0 | 0 | 0 | 0.146794 | 35.714679 | 0.995874 | 1148.720996 | 1853.176471 | 21.230366 | 68.462321 | 0 | 2.013672 | 49.557605 | 240.569179 | 94.18442 | 18.420117 | 6.367377 | 9.707398 | 3.199587 | 0.052691 | 69.193853 | 7.448861 | 21.276418 | 0.000636 | 0 | 0 | 0.026675 | 0.165407 | 0.02173 | 0.008659 | 0 | 3.2e-05 | 0.377384 | 0.119565 | 0.264971 | 0 | 2.51674 | 15.60619 | 2.05023 | 0.817 | 0 | 0.003 | 35.6062 | 11.281
R8-12 | R8 | 环氧酚醛 | 实测 | 18.58 | 160 |  | 0.585097 | 0.197432 | 0.181731 | 0.035739 | 0 | 0.337435 | 9.920093 | 2.65958 | 26.38328 | 12 | 1.8606 | 0.585097 | 0.197432 | 0 | 0 | 0 | 0 | 0.217471 | 35.000954 | 0.987191 | 1038.913801 | 1523.546149 | 1.827698 | 78.434074 | 0 | 1.8606 | 40.758935 | 242.820602 | 96.886624 | 18.195706 | 5.822432 | 9.351666 | 3.104372 | 0.067785 | 71.873352 | 8.087873 | 19.084577 | 0.00052 | 0 | 0 | 0.023071 | 0.228863 | 0.002318 | 0.007929 | 0 | 2.6e-05 | 0.38372 | 0.143573 | 0.821912 | 0 | 2.65958 | 26.38328 | 0.26723 | 0.9141 | 0 | 0.003 | 44.2352 | 16.5511
R8-13 | R8 | 环氧酚醛 | 实测 | 17.425 | 180 |  | 0.745768 | 0.117372 | 0.101114 | 0.035746 | 0 | 0.157384 | 3.650239 | 2.60784 | 9.51924 | 10 | 1.884744 | 0.745768 | 0.117372 | 0 | 0 | 0 | 0 | 0.13686 | 36.156236 | 0.996535 | 1180.188731 | 1951.138085 | 2.526024 | 59.867929 | 0 | 1.884744 | 53.391759 | 249.244944 | 100.227171 | 18.341102 | 5.776849 | 8.641336 | 2.99353 | 0.032018 | 72.193653 | 7.575724 | 19.151893 | 0.000668 | 0 | 0 | 0.029041 | 0.106005 | 0.003016 | 0.008765 | 0 | 3.3e-05 | 0.398218 | 0.166041 | 0.787862 | 0 | 2.60784 | 9.51924 | 0.27081 | 0.7871 | 0 | 0.003 | 35.76 | 14.9105
R8-14 | R8 | 环氧酚醛 | 实测 | 19.6 | 195 |  | 0.5629 | 0.217228 | 0.189424 | 0.030448 | 0 | 0.385909 | 11.26888 | 2.508 | 28.26235 | 10 | 1.92661 | 0.5629 | 0.217228 | 0 | 0 | 0 | 0 | 0.219872 | 34.489126 | 0.985614 | 1046.39438 | 1486.055437 | 0.503795 | 85.517015 | 0 | 1.92661 | 40.714712 | 242.355284 | 96.13774 | 18.197296 | 5.828844 | 9.41751 | 3.120776 | 0.069974 | 71.995565 | 8.098507 | 19.013902 | 0.000512 | 0 | 0 | 0.02139 | 0.241043 | 0.001 | 0.007904 | 0 | 2.6e-05 | 0.390308 | 0.142989 | 0.748401 | 0 | 2.508 | 28.26235 | 0.1173 | 0.9267 | 0 | 0.003 | 45.7636 | 16.7655
R8-15 | R8 | 环氧酚醛 | 实测 | 19.81 |  |  | 0.673909 | 0.157181 | 0.143207 | 0.025704 | 0 | 0.233237 | 6.482323 | 2.51066 | 16.27491 | 10 | 1.932324 | 0.673909 | 0.157181 | 0 | 0 | 0 | 0 | 0.168911 | 34.331089 | 0.990897 | 1128.730875 | 1779.118727 | 4.395604 | 68.194614 | 0 | 1.932324 | 47.858935 | 243.415759 | 96.136577 | 18.303958 | 5.902009 | 9.14082 | 3.088821 | 0.051173 | 71.573745 | 7.704814 | 19.570277 | 0.000612 | 0 | 0 | 0.025609 | 0.166003 | 0.004887 | 0.008433 | 0 | 3.1e-05 | 0.396969 | 0.158483 | 0.456446 | 0 | 2.51066 | 16.27491 | 0.47915 | 0.8268 | 0 | 0.003 | 38.9188 | 15.5377
R8-16 | R8 | 环氧酚醛 | 实测 | 21.7875 | 102.6667 |  | 0.700432 | 0.175845 | 0.094346 | 0.029378 | 0 | 0.251052 | 5.012297 | 2.54786 | 12.77063 | 11 | 2.005475 | 0.700432 | 0.175845 | 0 | 0 | 0 | 0 | 0.123723 | 36.001579 | 0.999008 | 1155.847404 | 1843.8012 | 8.994419 | 69.120038 | 0 | 2.005475 | 53.078235 | 247.49782 | 98.043172 | 18.443656 | 6.118269 | 9.224766 | 3.124524 | 0.039025 | 71.06202 | 7.407497 | 20.053596 | 0.000632 | 0 | 0 | 0.026828 | 0.13447 | 0.009519 | 0.008889 | 0 | 3.2e-05 | 0.400244 | 0.138648 | 0.347478 | 0 | 2.54786 | 12.77063 | 0.90398 | 0.8442 | 0 | 0.003 | 38.0112 | 13.1674
R9-01 | R9 | 环氧酚醛 | 实测 | 16.805 | 97 |  | 0.585938 | 0.210849 | 0.192383 | 0.010831 | 0 | 0.359848 | 7.961962 | 2.508 | 19.9686 | 9 | 1.938166 | 0.585938 | 0.210849 | 0 | 0 | 0 | 0 | 0.203214 | 34.533469 | 0.993481 | 1066.253161 | 1546.875 | 0.509144 | 84.212536 | 0 | 1.938166 | 44.014116 | 243.315572 | 94.971768 | 18.300719 | 5.757804 | 9.019727 | 3.083452 | 0.057532 | 72.222035 | 7.710849 | 19.081854 | 0.000533 | 0 | 0 | 0.022266 | 0.177278 | 0.001011 | 0.008074 | 0 | 2.7e-05 | 0.423358 | 0.195089 | 0.257457 | 0 | 2.508 | 19.9686 | 0.11386 | 0.9095 | 0 | 0.003 | 47.6871 | 21.9748
R9-02 | R9 | 环氧酚醛 | 实测 | 21.38 | 158 |  | 0.598427 | 0.219731 | 0.141333 | 0.04051 | 0 | 0.36718 | 9.191253 | 2.51484 | 23.11453 | 9 | 2.003074 | 0.598427 | 0.219731 | 0 | 0 | 0 | 0 | 0.181843 | 35.060403 | 0.993282 | 1063.573388 | 1579.846279 | 13.976761 | 80.785876 | 0 | 2.003074 | 44.344787 | 242.010715 | 95.003074 | 18.362311 | 6.224396 | 9.752337 | 3.205661 | 0.063219 | 70.186635 | 7.693824 | 20.429424 | 0.000543 | 0 | 0 | 0.02274 | 0.209011 | 0.014494 | 0.00829 | 0 | 2.7e-05 | 0.386157 | 0.122349 | 0.409169 | 0 | 2.51484 | 23.11453 | 1.60284 | 0.9168 | 0 | 0.003 | 42.7051 | 13.5306
R9-03 | R9 | 环氧酚醛 | 实测 | 19.99 | 90 |  | 0.63178 | 0.186115 | 0.142762 | 0.039343 | 0 | 0.294589 | 9.20096 | 2.51408 | 23.13195 | 10 | 2.015374 | 0.63178 | 0.186115 | 0 | 0 | 0 | 0 | 0.182105 | 34.950439 | 0.990106 | 1098.628084 | 1667.89916 | 15.204068 | 77.592628 | 0 | 2.015374 | 44.539152 | 238.839658 | 93.487299 | 18.324475 | 6.258738 | 9.863942 | 3.218029 | 0.066914 | 69.817704 | 7.746944 | 20.725745 | 0.000573 | 0 | 0 | 0.024008 | 0.220893 | 0.015704 | 0.008294 | 0 | 2.9e-05 | 0.377423 | 0.117085 | 0.324675 | 0 | 2.51408 | 23.13195 | 1.6445 | 0.8685 | 0 | 0.003 | 39.5237 | 12.2611
R9-04 | R9 | 环氧酚醛 | 实测 | 16.875 | 65 |  | 0.655915 | 0.167229 | 0.152243 | 0.024613 | 0 | 0.254955 | 8.411014 | 2.51142 | 21.12359 | 9 | 1.966703 | 0.655915 | 0.167229 | 0 | 0 | 0 | 0 | 0.176856 | 34.319571 | 0.986062 | 1125.158753 | 1731.615721 | 0.501141 | 72.706233 | 0 | 1.966703 | 46.255459 | 242.758674 | 96.527987 | 18.235391 | 5.890115 | 9.341256 | 3.110887 | 0.059015 | 71.875744 | 7.942338 | 19.29337 | 0.000595 | 0 | 0 | 0.024925 | 0.209643 | 0.000994 | 0.008351 | 0 | 3e-05 | 0.386838 | 0.135206 | 0.600437 | 0 | 2.51142 | 21.12359 | 0.10015 | 0.8414 | 0 | 0.003 | 38.9778 | 13.6234
R9-05 | R9 | 环氧酚醛 | 实测 | 22.63 | 300 |  | 0.610036 | 0.197559 | 0.15868 | 0.033725 | 0 | 0.323848 | 7.018126 | 2.66302 | 18.68941 | 10 | 2.008861 | 0.610036 | 0.197559 | 0 | 0 | 0 | 0 | 0.192405 | 34.675769 | 0.996886 | 1070.344982 | 1587.880651 | 14.884168 | 76.230741 | 0 | 2.008861 | 44.825136 | 241.48802 | 94.110759 | 18.383128 | 6.102034 | 9.4133 | 3.156528 | 0.05887 | 70.275497 | 7.529837 | 20.424684 | 0.000542 | 0 | 0 | 0.024078 | 0.168982 | 0.015387 | 0.008184 | 0 | 2.7e-05 | 0.406137 | 0.167405 | 0.198915 | 0 | 2.66302 | 18.68941 | 1.70183 | 0.9052 | 0 | 0.003 | 44.9188 | 18.515
R9-06 | R9 | 环氧酚醛 | 实测 | 15.775 | 45 |  | 0.606568 | 0.204213 | 0.170637 | 0.018582 | 0 | 0.33667 | 6.357929 | 2.50572 | 15.93119 | 8 | 1.947659 | 0.606568 | 0.204213 | 0 | 0 | 0 | 0 | 0.189219 | 34.481096 | 0.995658 | 1080.838736 | 1601.339343 | 0.513016 | 79.708858 | 0 | 1.947659 | 46.463527 | 246.563214 | 97.004599 | 18.332095 | 5.718563 | 8.80035 | 3.042931 | 0.048235 | 72.4512 | 7.632233 | 18.903873 | 0.000552 | 0 | 0 | 0.02305 | 0.146548 | 0.001018 | 0.008218 | 0 | 2.8e-05 | 0.426028 | 0.196889 | 0.450741 | 0 | 2.50572 | 15.93119 | 0.1107 | 0.8934 | 0 | 0.003 | 46.3135 | 21.4038
R9-07 | R9 | 环氧酚醛 | 实测 | 14.19 | 92 |  | 0.736754 | 0.127208 | 0.125196 | 0.010843 | 0 | 0.17266 | 5.797715 | 2.50458 | 14.52084 | 8 | 1.927677 | 0.736754 | 0.127208 | 0 | 0 | 0 | 0 | 0.136038 | 35.14934 | 0.990829 | 1181.67818 | 1945.030181 | 0.502292 | 63.780461 | 0 | 1.927677 | 51.241002 | 243.259222 | 96.198301 | 18.308685 | 5.92002 | 9.147105 | 3.093975 | 0.045965 | 71.847641 | 7.660854 | 19.567852 | 0.000671 | 0 | 0 | 0.027997 | 0.162317 | 0.000995 | 0.008774 | 0 | 3.4e-05 | 0.3936 | 0.149436 | 0.254304 | 0 | 2.50458 | 14.52084 | 0.08903 | 0.7849 | 0 | 0.003 | 35.2115 | 13.3685
R9-08 | R9 | 环氧酚醛 | 实测 | 20.17 | 113 |  | 0.550484 | 0.240821 | 0.173815 | 0.03488 | 0 | 0.437472 | 8.400006 | 2.50686 | 21.05764 | 12 | 2.006425 | 0.550484 | 0.240821 | 0 | 0 | 0 | 0 | 0.208695 | 34.960113 | 0.998666 | 1030.259137 | 1453.277704 | 15.40842 | 88.936499 | 0 | 2.006425 | 42.740154 | 242.021587 | 93.614903 | 18.40383 | 6.09284 | 9.421495 | 3.165671 | 0.061457 | 70.345461 | 7.50993 | 20.30716 | 0.000501 | 0 | 0 | 0.020918 | 0.175715 | 0.015922 | 0.008013 | 0 | 2.5e-05 | 0.416041 | 0.176092 | 0.206525 | 0 | 2.50686 | 21.05764 | 1.90815 | 0.9603 | 0 | 0.003 | 49.8583 | 21.1029
R9-09 | R9 | 环氧酚醛 | 实测 | 17.045 | 132 |  | 0.589813 | 0.209418 | 0.182247 | 0.018522 | 0 | 0.355059 | 10.025937 | 2.66186 | 26.68764 | 10 | 1.939367 | 0.589813 | 0.209418 | 0 | 0 | 0 | 0 | 0.200769 | 34.904071 | 0.989042 | 1053.756535 | 1535.844837 | 2.847606 | 80.565438 | 0 | 1.939367 | 42.020007 | 241.066075 | 94.983488 | 18.254028 | 5.960571 | 9.565385 | 3.164826 | 0.069021 | 71.501922 | 7.929582 | 19.532675 | 0.000524 | 0 | 0 | 0.023256 | 0.233161 | 0.003352 | 0.008097 | 0 | 2.6e-05 | 0.392269 | 0.143167 | 0.347283 | 0 | 2.66186 | 26.68764 | 0.38371 | 0.9268 | 0 | 0.003 | 44.8991 | 16.3869
R9-10 | R9 | 环氧酚醛 | 实测 | 21.995 | 300 |  | 0.572335 | 0.211844 | 0.157783 | 0.058037 | 0 | 0.37014 | 8.530184 | 2.6779 | 22.84298 | 13 | 1.93731 | 0.572335 | 0.211844 | 0 | 0 | 0 | 0 | 0.215821 | 35.318105 | 0.994293 | 1029.627242 | 1488.087986 | 15.063832 | 79.971151 | 0 | 1.93731 | 41.80753 | 243.417513 | 96.44247 | 18.316455 | 6.047081 | 9.43676 | 3.133308 | 0.06335 | 70.420558 | 7.789679 | 20.047547 | 0.000508 | 0 | 0 | 0.022656 | 0.193257 | 0.015563 | 0.007943 | 0 | 2.5e-05 | 0.387734 | 0.14544 | 0.799492 | 0 | 2.6779 | 22.84298 | 1.83949 | 0.9389 | 0 | 0.003 | 45.8301 | 17.191
R9-11 | R9 | 环氧酚醛 | 实测 | 21.435 | 300 |  | 0.639528 | 0.193773 | 0.131793 | 0.034906 | 0 | 0.302994 | 8.007675 | 2.51332 | 20.12585 | 9 | 2.05937 | 0.639528 | 0.193773 | 0 | 0 | 0 | 0 | 0.166699 | 34.513054 | 0.993019 | 1107.709254 | 1688.354284 | 15.014601 | 75.213885 | 0 | 2.05937 | 46.727712 | 240.861681 | 94.14707 | 18.381725 | 6.263305 | 9.73918 | 3.208654 | 0.059925 | 69.959099 | 7.592632 | 20.703056 | 0.00058 | 0 | 0 | 0.024302 | 0.194603 | 0.015526 | 0.008449 | 0 | 2.9e-05 | 0.388727 | 0.125958 | 0.222394 | 0 | 2.51332 | 20.12585 | 1.60568 | 0.8738 | 0 | 0.003 | 40.2021 | 13.0266
R9-12 | R9 | 环氧酚醛 | 实测 | 20.55 | 152 |  | 0.672608 | 0.147964 | 0.129543 | 0.049885 | 0 | 0.219985 | 7.912008 | 2.66807 | 21.10979 | 10 | 1.993627 | 0.672608 | 0.147964 | 0 | 0 | 0 | 0 | 0.179428 | 34.858508 | 0.988677 | 1117.887006 | 1750.274818 | 14.960002 | 66.407747 | 0 | 1.993627 | 45.443493 | 239.8372 | 95.23728 | 18.284517 | 6.196326 | 9.730399 | 3.17665 | 0.063804 | 69.912974 | 7.834412 | 20.59544 | 0.000597 | 0 | 0 | 0.026566 | 0.210194 | 0.015445 | 0.008325 | 0 | 3e-05 | 0.366014 | 0.111244 | 0.597431 | 0 | 2.66807 | 21.10979 | 1.55113 | 0.8361 | 0 | 0.003 | 36.7588 | 11.1722
R9-13 | R9 | 环氧酚醛 | 实测 |  |  |  | 0.644939 | 0.197744 | 0.124821 | 0.032495 | 0 | 0.306609 | 7.067515 | 2.66474 | 18.83309 | 11 | 1.960575 | 0.644939 | 0.197744 | 0 | 0 | 0 | 0 | 0.157316 | 36.432476 | 0.998303 | 1085.529628 | 1678.411545 | 13.652203 | 74.79719 | 0 | 1.960575 | 47.23779 | 243.327526 | 95.717959 | 18.410351 | 6.235086 | 9.620367 | 3.193214 | 0.055118 | 70.240944 | 7.530249 | 20.533595 | 0.000573 | 0 | 0 | 0.025468 | 0.179997 | 0.014173 | 0.008542 | 0 | 2.9e-05 | 0.38961 | 0.130601 | 0.222212 | 0 | 2.66474 | 18.83309 | 1.48292 | 0.8937 | 0 | 0.003 | 40.7649 | 13.6648
R9-14 | R9 | 环氧酚醛 | 实测 | 16.375 | 53 |  | 0.595863 | 0.209263 | 0.156025 | 0.038849 | 0 | 0.351192 | 6.634752 | 2.51788 | 16.70551 | 10 | 1.938759 | 0.595863 | 0.209263 | 0 | 0 | 0 | 0 | 0.194874 | 34.781115 | 0.995326 | 1070.022014 | 1573.079137 | 4.151978 | 79.801978 | 0 | 1.938759 | 45.855935 | 247.914155 | 98.416727 | 18.327509 | 5.768885 | 8.861034 | 3.040261 | 0.048509 | 72.105036 | 7.70027 | 18.993615 | 0.00054 | 0 | 0 | 0.022643 | 0.150229 | 0.004657 | 0.008159 | 0 | 2.7e-05 | 0.413187 | 0.178477 | 0.798112 | 0 | 2.51788 | 16.70551 | 0.51786 | 0.9073 | 0 | 0.003 | 45.9464 | 19.8466
R9-15 | R9 | 环氧酚醛 | 实测 | 16.42 | 87 |  | 0.645776 | 0.172493 | 0.151538 | 0.030193 | 0 | 0.267109 | 5.386315 | 2.69767 | 14.5305 | 11 | 1.914135 | 0.645776 | 0.172493 | 0 | 0 | 0 | 0 | 0.181732 | 35.193257 | 0.995417 | 1101.496181 | 1675.712925 | 0.497647 | 70.62825 | 0 | 1.914135 | 47.837318 | 248.282941 | 99.251738 | 18.3046 | 5.687608 | 8.70942 | 3.010296 | 0.044534 | 72.512906 | 7.711211 | 18.797695 | 0.000571 | 0 | 0 | 0.025695 | 0.138399 | 0.000994 | 0.008297 | 0 | 2.9e-05 | 0.412343 | 0.184433 | 0.740547 | 0 | 2.69767 | 14.5305 | 0.10438 | 0.8711 | 0 | 0.003 | 43.2919 | 19.3636
R9-16 | R9 | 环氧酚醛 | 实测 | 21.105 |  |  | 0.624253 | 0.170451 | 0.149857 | 0.055438 | 0 | 0.273049 | 5.456663 | 2.70817 | 14.77757 | 11 | 1.913855 | 0.624253 | 0.170451 | 0 | 0 | 0 | 0 | 0.205296 | 35.23159 | 0.997639 | 1068.076179 | 1618.351568 | 13.847642 | 71.519353 | 0 | 1.913855 | 45.054059 | 245.125292 | 97.185621 | 18.338614 | 5.885079 | 8.942548 | 3.049113 | 0.05067 | 70.862646 | 7.619288 | 19.812632 | 0.000552 | 0 | 0 | 0.024898 | 0.135861 | 0.014332 | 0.008057 | 0 | 2.8e-05 | 0.402577 | 0.18166 | 0.786062 | 0 | 2.70817 | 14.77757 | 1.55884 | 0.8764 | 0 | 0.003 | 43.7883 | 19.7592
R9-17 | R9 | 环氧酚醛 | 实测 | 19.07 | 65 |  | 0.561181 | 0.241996 | 0.184661 | 0.012162 | 0 | 0.431225 | 8.618702 | 2.69747 | 23.24869 | 10 | 1.907297 | 0.561181 | 0.241996 | 0 | 0 | 0 | 0 | 0.196823 | 35.291967 | 0.995689 | 1025.123364 | 1456.491272 | 0.524588 | 83.717548 | 0 | 1.907297 | 43.118061 | 245.371813 | 96.542318 | 18.327335 | 5.84983 | 9.212832 | 3.121701 | 0.059423 | 72.172913 | 7.735666 | 19.093985 | 0.000496 | 0 | 0 | 0.022317 | 0.192345 | 0.001048 | 0.008131 | 0 | 2.5e-05 | 0.415319 | 0.17409 | 0.291636 | 0 | 2.69747 | 23.24869 | 0.12669 | 0.9828 | 0 | 0.003 | 50.1996 | 21.0423
R9-18 | R9 | 环氧酚醛 | 实测 | 18.715 | 102 |  | 0.612767 | 0.205546 | 0.157198 | 0.024489 | 0 | 0.335439 | 9.025727 | 2.70956 | 24.45575 | 9 | 1.940443 | 0.612767 | 0.205546 | 0 | 0 | 0 | 0 | 0.181687 | 35.237418 | 0.989587 | 1073.041433 | 1589.707392 | 0.514018 | 75.969389 | 0 | 1.940443 | 44.619069 | 244.733411 | 97.758891 | 18.263555 | 5.932223 | 9.446745 | 3.13713 | 0.06159 | 71.91897 | 7.94544 | 19.221032 | 0.00054 | 0 | 0 | 0.024395 | 0.220183 | 0.001027 | 0.008291 | 0 | 2.7e-05 | 0.387475 | 0.12924 | 0.598722 | 0 | 2.70956 | 24.45575 | 0.11408 | 0.9209 | 0 | 0.003 | 43.0368 | 14.3547
R9-19 | R9 | 环氧酚醛 | 实测 | 18.39 | 49 |  | 0.644181 | 0.170044 | 0.151226 | 0.034549 | 0 | 0.26397 | 7.981224 | 2.58474 | 20.62939 | 11 | 1.984607 | 0.644181 | 0.170044 | 0 | 0 | 0 | 0 | 0.185775 | 34.782667 | 0.990835 | 1103.205877 | 1688.894036 | 11.498273 | 73.679792 | 0 | 1.984607 | 45.028952 | 240.080264 | 94.294827 | 18.305395 | 6.093312 | 9.550077 | 3.160828 | 0.062355 | 70.459467 | 7.74281 | 20.284115 | 0.000579 | 0 | 0 | 0.024944 | 0.199087 | 0.011989 | 0.008258 | 0 | 2.9e-05 | 0.386814 | 0.140723 | 0.366725 | 0 | 2.58474 | 20.62939 | 1.24235 | 0.8557 | 0 | 0.003 | 40.0817 | 14.5817
R9-20 | R9 | 环氧酚醛 | 实测 | 17.6692 | 60.6667 |  | 0.755667 | 0.130653 | 0.070395 | 0.043285 | 0 | 0.172897 | 4.2569 | 2.53566 | 10.79405 | 10 | 1.967024 | 0.755667 | 0.130653 | 0 | 0 | 0 | 0 | 0.11368 | 35.675703 | 0.995716 | 1193.719456 | 1990.725595 | 8.890489 | 58.002962 | 0 | 1.967024 | 54.738695 | 248.317177 | 99.626267 | 18.399579 | 6.072001 | 9.099954 | 3.080123 | 0.034052 | 71.12097 | 7.503019 | 19.950222 | 0.000683 | 0 | 0 | 0.028883 | 0.122953 | 0.009397 | 0.009 | 0 | 3.4e-05 | 0.382926 | 0.124691 | 0.697688 | 0 | 2.53566 | 10.79405 | 0.82494 | 0.7901 | 0 | 0.003 | 33.6171 | 10.9466
R10-01 | R10 | 环氧酚醛 | 实测 |  | 36 |  | 0.661756 | 0.165765 | 0.161255 | 0.011225 | 0 | 0.250492 | 5.798477 | 2.50914 | 14.54919 | 8 | 1.96352 | 0.661756 | 0.165765 | 0 | 0 | 0 | 0 | 0.172479 | 34.187513 | 0.993508 | 1128.362758 | 1747.035478 | 0.502656 | 72.419824 | 0 | 1.96352 | 48.393566 | 244.265725 | 95.837442 | 18.320836 | 5.765213 | 8.870465 | 3.05455 | 0.047428 | 72.218781 | 7.608138 | 19.193426 | 0.000601 | 0 | 0 | 0.025147 | 0.145813 | 0.000997 | 0.008395 | 0 | 3e-05 | 0.419935 | 0.191415 | 0.265584 | 0 | 2.50914 | 14.54919 | 0.09947 | 0.8377 | 0 | 0.003 | 41.9011 | 19.0994
R10-02 | R10 | 环氧酚醛 | 实测 |  |  |  | 0.64707 | 0.179433 | 0.12409 | 0.049406 | 0 | 0.277301 | 7.780674 | 2.68194 | 20.8673 | 12 | 1.967206 | 0.64707 | 0.179433 | 0 | 0 | 0 | 0 | 0.173497 | 35.488606 | 0.991902 | 1094.191478 | 1680.756415 | 12.512352 | 69.98468 | 0 | 1.967206 | 45.977978 | 243.508215 | 97.187476 | 18.320222 | 6.155994 | 9.613137 | 3.162543 | 0.05905 | 70.41689 | 7.793183 | 20.221754 | 0.000574 | 0 | 0 | 0.025679 | 0.199802 | 0.013016 | 0.00838 | 0 | 2.9e-05 | 0.372872 | 0.112748 | 0.694178 | 0 | 2.68194 | 20.8673 | 1.35942 | 0.8752 | 0 | 0.003 | 38.9427 | 11.7754
R10-03 | R10 | 环氧酚醛 | 实测 |  | 97 |  | 0.581782 | 0.208672 | 0.175278 | 0.034269 | 0 | 0.358678 | 10.392044 | 2.55168 | 26.51717 | 12 | 1.940379 | 0.581782 | 0.208672 | 0 | 0 | 0 | 0 | 0.209546 | 34.753999 | 0.990858 | 1035.688277 | 1530.880322 | 15.203925 | 81.587551 | 0 | 1.940379 | 40.377043 | 237.219652 | 92.0549 | 18.308926 | 6.208847 | 9.876265 | 3.225955 | 0.073991 | 69.843867 | 7.776029 | 20.662558 | 0.000525 | 0 | 0 | 0.022307 | 0.231814 | 0.015702 | 0.008009 | 0 | 2.6e-05 | 0.383674 | 0.136471 | 0.198881 | 0 | 2.55168 | 26.51717 | 1.79615 | 0.9162 | 0 | 0.003 | 43.8885 | 15.6109
R10-04 | R10 | 环氧酚醛 | 实测 |  | 30 |  | 0.57788 | 0.213227 | 0.176389 | 0.032504 | 0 | 0.368982 | 7.511586 | 2.57902 | 19.37253 | 9 | 1.910549 | 0.57788 | 0.213227 | 0 | 0 | 0 | 0 | 0.208893 | 34.705209 | 0.993395 | 1051.486366 | 1515.641848 | 0.506189 | 81.13331 | 0 | 1.910549 | 43.913322 | 247.24951 | 98.286903 | 18.279405 | 5.681806 | 8.850429 | 3.034082 | 0.053383 | 72.518332 | 7.824131 | 18.677646 | 0.00052 | 0 | 0 | 0.022354 | 0.167917 | 0.001007 | 0.008015 | 0 | 2.6e-05 | 0.413762 | 0.183708 | 0.799601 | 0 | 2.57902 | 19.37253 | 0.11623 | 0.9247 | 0 | 0.003 | 47.7357 | 21.1944
R10-05 | R10 | 环氧酚醛 | 实测 |  | 150 |  | 0.596021 | 0.21599 | 0.175475 | 0.012515 | 0 | 0.362387 | 9.965921 | 2.5156 | 25.07027 | 9 | 1.955163 | 0.596021 | 0.21599 | 0 | 0 | 0 | 0 | 0.18799 | 34.570991 | 0.98877 | 1071.181759 | 1573.494193 | 0.519402 | 82.035833 | 0 | 1.955163 | 43.656703 | 242.041956 | 95.132079 | 18.272882 | 5.944882 | 9.504664 | 3.159656 | 0.064979 | 71.814171 | 7.879896 | 19.376429 | 0.00054 | 0 | 0 | 0.022649 | 0.225716 | 0.001031 | 0.008228 | 0 | 2.7e-05 | 0.398023 | 0.143826 | 0.299361 | 0 | 2.5156 | 25.07027 | 0.11454 | 0.9139 | 0 | 0.003 | 44.2084 | 15.9748
R10-06 | R10 | 环氧酚醛 | 实测 |  | 300 |  | 0.630113 | 0.190348 | 0.138358 | 0.041181 | 0 | 0.302085 | 5.006605 | 2.68585 | 13.44699 | 10 | 2.014535 | 0.630113 | 0.190348 | 0 | 0 | 0 | 0 | 0.17954 | 35.084785 | 1.001202 | 1087.577061 | 1636.257337 | 15.32469 | 73.143669 | 0 | 2.014535 | 47.726358 | 245.289183 | 96.256219 | 18.430886 | 6.0341 | 9.086509 | 3.100969 | 0.047195 | 70.548495 | 7.389546 | 20.222864 | 0.000559 | 0 | 0 | 0.025024 | 0.125286 | 0.015831 | 0.008316 | 0 | 2.8e-05 | 0.414791 | 0.180618 | 0.365695 | 0 | 2.68585 | 13.44699 | 1.69915 | 0.8926 | 0 | 0.003 | 44.5195 | 19.3857
R10-07 | R10 | 环氧酚醛 | 实测 |  | 172 |  | 0.663624 | 0.164125 | 0.140951 | 0.0313 | 0 | 0.247317 | 8.476019 | 2.5137 | 21.30617 | 10 | 2.032354 | 0.663624 | 0.164125 | 0 | 0 | 0 | 0 | 0.172251 | 34.329354 | 0.988435 | 1127.745295 | 1751.966292 | 12.224468 | 72.260233 | 0 | 2.032354 | 46.013844 | 238.560825 | 93.42827 | 18.308216 | 6.202147 | 9.767697 | 3.200161 | 0.06424 | 70.136437 | 7.748495 | 20.580758 | 0.000602 | 0 | 0 | 0.025218 | 0.213746 | 0.012718 | 0.008398 | 0 | 3e-05 | 0.379706 | 0.121877 | 0.253311 | 0 | 2.5137 | 21.30617 | 1.26773 | 0.8371 | 0 | 0.003 | 37.8491 | 12.1487
R10-08 | R10 | 环氧酚醛 | 实测 |  | 300 |  | 0.596828 | 0.196916 | 0.148987 | 0.057269 | 0 | 0.329938 | 8.833175 | 2.68467 | 23.71416 | 12 | 1.889163 | 0.596828 | 0.196916 | 0 | 0 | 0 | 0 | 0.206256 | 36.093744 | 0.99294 | 1040.750555 | 1551.05815 | 14.810485 | 77.935859 | 0 | 1.889163 | 42.034626 | 242.360511 | 96.297445 | 18.296335 | 6.106361 | 9.590449 | 3.154722 | 0.065235 | 70.259471 | 7.852423 | 20.193304 | 0.000529 | 0 | 0 | 0.023653 | 0.208935 | 0.015307 | 0.008043 | 0 | 2.6e-05 | 0.374464 | 0.127396 | 0.790749 | 0 | 2.68467 | 23.71416 | 1.7373 | 0.9129 | 0 | 0.003 | 42.5017 | 14.4594
R10-09 | R10 | 环氧酚醛 | 实测 |  | 97 |  | 0.548733 | 0.23091 | 0.211633 | 0.008725 | 0 | 0.420806 | 11.990524 | 2.50952 | 30.09046 | 9 | 1.933984 | 0.548733 | 0.23091 | 0 | 0 | 0 | 0 | 0.220357 | 34.328126 | 0.987112 | 1032.351383 | 1448.654757 | 0.510262 | 89.046946 | 0 | 1.933984 | 39.661654 | 239.181097 | 93.180806 | 18.228974 | 5.896086 | 9.578554 | 3.172289 | 0.075011 | 71.762858 | 7.977815 | 19.346739 | 0.000499 | 0 | 0 | 0.020852 | 0.250025 | 0.001014 | 0.007896 | 0 | 2.5e-05 | 0.402352 | 0.158412 | 0.20565 | 0 | 2.50952 | 30.09046 | 0.12198 | 0.9503 | 0 | 0.003 | 48.4231 | 19.0649
R10-10 | R10 | 环氧酚醛 | 实测 |  | 132 |  | 0.645171 | 0.187083 | 0.151934 | 0.015813 | 0 | 0.289975 | 8.641061 | 2.68898 | 23.23564 | 10 | 1.952181 | 0.645171 | 0.187083 | 0 | 0 | 0 | 0 | 0.167746 | 35.101543 | 0.99001 | 1093.214012 | 1675.561059 | 4.421423 | 71.6727 | 0 | 1.952181 | 45.429034 | 241.328929 | 95.302058 | 18.297361 | 6.090351 | 9.675338 | 3.189627 | 0.063544 | 71.13936 | 7.816632 | 19.923033 | 0.000572 | 0 | 0 | 0.025614 | 0.221334 | 0.004932 | 0.008437 | 0 | 2.9e-05 | 0.384359 | 0.125299 | 0.209564 | 0 | 2.68898 | 23.23564 | 0.51777 | 0.8857 | 0 | 0.003 | 40.35 | 13.1539
R10-11 | R10 | 环氧酚醛 | 实测 |  | 300 |  | 0.590938 | 0.221277 | 0.142742 | 0.045043 | 0 | 0.374451 | 6.744252 | 2.50762 | 16.91202 | 10 | 1.994537 | 0.590938 | 0.221277 | 0 | 0 | 0 | 0 | 0.187785 | 34.996328 | 0.99912 | 1058.415053 | 1560.075222 | 15.120489 | 80.966329 | 0 | 1.994537 | 45.725351 | 245.083398 | 95.986836 | 18.417856 | 6.07695 | 9.263741 | 3.129023 | 0.052222 | 70.526283 | 7.48518 | 20.163518 | 0.000537 | 0 | 0 | 0.022456 | 0.151446 | 0.015635 | 0.00823 | 0 | 2.7e-05 | 0.409155 | 0.164838 | 0.472374 | 0 | 2.50762 | 16.91202 | 1.74597 | 0.919 | 0 | 0.003 | 45.6903 | 18.4075
R10-12 | R10 | 环氧酚醛 | 实测 |  | 35 |  | 0.643769 | 0.182013 | 0.148884 | 0.025334 | 0 | 0.28273 | 8.812989 | 2.51066 | 22.12642 | 8 | 1.959758 | 0.643769 | 0.182013 | 0 | 0 | 0 | 0 | 0.174218 | 34.430186 | 0.986496 | 1110.801218 | 1699.549839 | 0.509744 | 73.720062 | 0 | 1.959758 | 45.944948 | 243.477726 | 96.949527 | 18.247267 | 5.927273 | 9.416866 | 3.126123 | 0.059569 | 71.862224 | 7.947968 | 19.293189 | 0.000585 | 0 | 0 | 0.024463 | 0.215594 | 0.001011 | 0.008375 | 0 | 2.9e-05 | 0.384562 | 0.126885 | 0.618727 | 0 | 2.51066 | 22.12642 | 0.10379 | 0.8595 | 0 | 0.003 | 39.4676 | 13.0222
R10-13 | R10 | 环氧酚醛 | 实测 |  | 190 |  | 0.617779 | 0.193119 | 0.152231 | 0.036871 | 0 | 0.312602 | 8.845334 | 2.68947 | 23.78926 | 12 | 1.998448 | 0.617779 | 0.193119 | 0 | 0 | 0 | 0 | 0.189103 | 35.916674 | 0.993385 | 1077.433093 | 1603.943598 | 14.914256 | 79.343981 | 0 | 1.998448 | 43.805512 | 239.568714 | 93.958018 | 18.332865 | 6.223976 | 9.79979 | 3.211363 | 0.067323 | 69.927717 | 7.725016 | 20.640686 | 0.000548 | 0 | 0 | 0.024546 | 0.217115 | 0.015417 | 0.008218 | 0 | 2.7e-05 | 0.383214 | 0.12818 | 0.276079 | 0 | 2.68947 | 23.78926 | 1.68927 | 0.9005 | 0 | 0.003 | 41.9888 | 14.0447
R10-14 | R10 | 环氧酚醛 | 实测 |  | 30 |  | 0.565221 | 0.232969 | 0.190968 | 0.010842 | 0 | 0.412173 | 9.282967 | 2.51598 | 23.35576 | 9 | 1.937511 | 0.565221 | 0.232969 | 0 | 0 | 0 | 0 | 0.20181 | 34.755933 | 0.99305 | 1043.357231 | 1492.183712 | 0.520702 | 87.060782 | 0 | 1.937511 | 42.908912 | 243.396585 | 95.135052 | 18.303637 | 5.837579 | 9.231791 | 3.121863 | 0.061502 | 72.10449 | 7.765153 | 19.148882 | 0.000512 | 0 | 0 | 0.021478 | 0.199383 | 0.001034 | 0.008084 | 0 | 2.6e-05 | 0.416729 | 0.176723 | 0.258238 | 0 | 2.51598 | 23.35576 | 0.12115 | 0.947 | 0 | 0.003 | 48.8156 | 20.7013
R10-15 | R10 | 环氧酚醛 | 实测 |  | 50 |  | 0.675318 | 0.152446 | 0.126889 | 0.045346 | 0 | 0.22574 | 4.185561 | 2.70989 | 11.34241 | 11 | 1.897176 | 0.675318 | 0.152446 | 0 | 0 | 0 | 0 | 0.172235 | 36.186655 | 0.999934 | 1114.170296 | 1750.404733 | 10.184954 | 67.370525 | 0 | 1.897176 | 49.199284 | 247.386028 | 98.505072 | 18.372106 | 5.862739 | 8.789926 | 3.028998 | 0.040742 | 71.325179 | 7.512331 | 19.638226 | 0.000597 | 0 | 0 | 0.026948 | 0.112792 | 0.010677 | 0.008397 | 0 | 3e-05 | 0.405269 | 0.18091 | 0.693616 | 0 | 2.70989 | 11.34241 | 1.07363 | 0.8444 | 0 | 0.003 | 40.7539 | 18.1923
R10-16 | R10 | 环氧酚醛 | 实测 |  | 300 |  | 0.582761 | 0.21016 | 0.151435 | 0.055644 | 0 | 0.360628 | 6.058663 | 2.51522 | 15.23887 | 10 | 1.988554 | 0.582761 | 0.21016 | 0 | 0 | 0 | 0 | 0.207079 | 34.253302 | 0.997661 | 1059.446425 | 1538.489171 | 13.80582 | 79.284557 | 0 | 1.988554 | 45.167371 | 246.528042 | 97.183043 | 18.376387 | 5.899938 | 8.944004 | 3.058567 | 0.049613 | 70.990579 | 7.561543 | 19.698979 | 0.000528 | 0 | 0 | 0.022145 | 0.134169 | 0.014305 | 0.008035 | 0 | 2.6e-05 | 0.413901 | 0.18354 | 0.794594 | 0 | 2.51522 | 15.23887 | 1.62479 | 0.9126 | 0 | 0.003 | 47.0109 | 20.8465
R10-17 | R10 | 环氧酚醛 | 实测 |  | 157 |  | 0.598775 | 0.203408 | 0.173056 | 0.02476 | 0 | 0.339707 | 6.520998 | 2.67575 | 17.44856 | 12 | 1.928381 | 0.598775 | 0.203408 | 0 | 0 | 0 | 0 | 0.197817 | 35.668708 | 0.999567 | 1053.497471 | 1555.719737 | 9.81293 | 80.469382 | 0 | 1.928381 | 44.56869 | 243.234159 | 94.849574 | 18.374388 | 5.931354 | 9.119622 | 3.108511 | 0.05513 | 71.105254 | 7.521033 | 19.856141 | 0.000532 | 0 | 0 | 0.023746 | 0.154851 | 0.010317 | 0.008128 | 0 | 2.7e-05 | 0.418728 | 0.192359 | 0.197462 | 0 | 2.67575 | 17.44856 | 1.16247 | 0.9159 | 0 | 0.003 | 47.1823 | 21.675
R10-18 | R10 | 环氧酚醛 | 实测 |  | 48 |  | 0.598555 | 0.206411 | 0.164063 | 0.030971 | 0 | 0.344848 | 8.705247 | 2.53979 | 22.1095 | 10 | 1.885553 | 0.598555 | 0.206411 | 0 | 0 | 0 | 0 | 0.195034 | 35.298239 | 0.990569 | 1063.35423 | 1575.45553 | 0.510546 | 80.273499 | 0 | 1.885553 | 44.106456 | 245.583214 | 97.829074 | 18.258745 | 5.812406 | 9.176605 | 3.08605 | 0.057972 | 72.192054 | 7.92 | 18.951242 | 0.000542 | 0 | 0 | 0.022933 | 0.199634 | 0.001015 | 0.008158 | 0 | 2.7e-05 | 0.395865 | 0.150802 | 0.760722 | 0 | 2.53979 | 22.1095 | 0.11237 | 0.9035 | 0 | 0.003 | 43.8421 | 16.7013
R10-19 | R10 | 环氧酚醛 | 实测 |  | 135 |  | 0.736425 | 0.131453 | 0.107147 | 0.024975 | 0 | 0.178501 | 4.126937 | 2.5099 | 10.3582 | 10 | 1.975806 | 0.736425 | 0.131453 | 0 | 0 | 0 | 0 | 0.132122 | 35.12153 | 0.994975 | 1193.910224 | 1944.163229 | 1.650295 | 63.389453 | 0 | 1.975806 | 53.927863 | 247.976787 | 98.83889 | 18.357164 | 5.824027 | 8.759628 | 3.025042 | 0.034064 | 72.166685 | 7.533727 | 19.256996 | 0.000669 | 0 | 0 | 0.027984 | 0.115489 | 0.002147 | 0.008813 | 0 | 3.3e-05 | 0.406802 | 0.165848 | 0.557476 | 0 | 2.5099 | 10.3582 | 0.19259 | 0.7904 | 0 | 0.003 | 36.4861 | 14.8749
R10-20 | R10 | 环氧酚醛 | 实测 |  | 187 |  | 0.728797 | 0.138704 | 0.087316 | 0.045182 | 0 | 0.19032 | 3.978654 | 2.59866 | 10.33917 | 11 | 1.944257 | 0.728797 | 0.138704 | 0 | 0 | 0 | 0 | 0.132499 | 35.472183 | 0.99717 | 1164.944322 | 1908.936309 | 8.947697 | 58.96233 | 0 | 1.944257 | 53.117365 | 248.796473 | 99.740011 | 18.394164 | 5.979412 | 8.934687 | 3.051769 | 0.034604 | 71.30049 | 7.49755 | 19.756995 | 0.000653 | 0 | 0 | 0.028292 | 0.112566 | 0.00945 | 0.008806 | 0 | 3.3e-05 | 0.3919 | 0.145735 | 0.743059 | 0 | 2.59866 | 10.33917 | 0.86798 | 0.8088 | 0 | 0.003 | 35.996 | 13.3858
环氧-配比方案-25.1.13-1 | 环氧-配比方案 | 环氧-配比方案 | 无标签 |  |  |  | 0.839618 | 0.038768 | 0.052414 | 0.030433 | 0.038768 | 0.046173 | 7.716942 | 2.45868 | 18.97349 | 15 | 1.424197 | 0.206594 | 0.038768 | 0.251991 | 0.114287 | 0.266746 | 0 | 0.121615 | 49.31381 | 1.164399 | 7448.198708 | 465.050825 | 3.701027 | 49.004986 | 0 | 1.424197 | 41.983012 | 265.896428 | 118.267777 | 17.984368 | 6.556109 | 8.701368 | 3.055585 | 0.003669 | 63.528103 | 7.798276 | 21.607081 | 0 | 0 | 3.428625 | 0.009532 | 0.073556 | 0.00255 | 0.179046 | 0 | 0.001522 | 0.284397 | 0.109087 | 0 | 3.87678 | 2.45868 | 18.97349 | 0.657738 | 46.1843 | 0 | 0.3925 | 73.3591 | 28.1386
环氧-配比方案-25.1.13-2 | 环氧-配比方案 | 环氧-配比方案 | 无标签 |  |  |  | 0.829774 | 0.05747 | 0.0518 | 0.030076 | 0.030881 | 0.06926 | 7.995546 | 2.45868 | 19.65849 | 15 | 1.46497 | 0.204172 | 0.05747 | 0.249036 | 0.112948 | 0.263618 | 0 | 0.112756 | 48.950216 | 1.141514 | 7374.715769 | 459.59863 | 3.676793 | 52.893956 | 0 | 1.46497 | 42.735991 | 264.809698 | 116.950185 | 17.998421 | 6.539014 | 8.731458 | 3.064512 | 0.003626 | 64.126572 | 7.82179 | 21.549926 | 0 | 0 | 3.388428 | 0.00942 | 0.075318 | 0.002558 | 0.177139 | 0 | 0.001504 | 0.288457 | 0.108766 | 0 | 3.088052 | 2.45868 | 19.65849 | 0.667738 | 46.2343 | 0 | 0.3925 | 75.2891 | 28.3886
环氧-配比方案-25.1.13-3 | 环氧-配比方案 | 环氧-配比方案 | 无标签 |  |  |  | 0.831686 | 0.076803 | 0.051919 | 0.022465 | 0.017127 | 0.092346 | 8.335973 | 2.45868 | 20.49549 | 14 | 1.535548 | 0.204642 | 0.076803 | 0.24961 | 0.113208 | 0.264226 | 0 | 0.091511 | 48.064561 | 1.101902 | 7385.10274 | 460.657589 | 3.666064 | 58.468852 | 0 | 1.535548 | 44.10171 | 261.963703 | 114.224327 | 18.003409 | 6.504159 | 8.771545 | 3.074261 | 0.003634 | 65.057718 | 7.885894 | 21.476694 | 0 | 0 | 3.396235 | 0.009442 | 0.078706 | 0.00258 | 0.176203 | 0 | 0.001123 | 0.292578 | 0.109209 | 0 | 1.71271 | 2.45868 | 20.49549 | 0.671738 | 45.8843 | 0 | 0.2925 | 76.1891 | 28.4386
环氧-配比方案-25.1.13-4 | 环氧-配比方案 | 环氧-配比方案 | 无标签 |  |  |  | 0.852641 | 0.039369 | 0.053227 | 0.023031 | 0.031732 | 0.046173 | 7.697419 | 2.45868 | 18.92549 | 14 | 1.446289 | 0.209798 | 0.039369 | 0.255899 | 0.11606 | 0.270883 | 0 | 0.10799 | 48.527594 | 1.144036 | 7538.582018 | 472.264435 | 3.719066 | 49.45017 | 0 | 1.446289 | 42.476753 | 263.839909 | 116.629922 | 17.972787 | 6.534184 | 8.712247 | 3.056447 | 0.003726 | 63.92534 | 7.848374 | 21.59264 | 0 | 0 | 3.481808 | 0.00968 | 0.074508 | 0.002566 | 0.180249 | 0 | 0.001152 | 0.283415 | 0.109992 | 0 | 3.173153 | 2.45868 | 18.92549 | 0.651738 | 45.7843 | 0 | 0.2925 | 71.9891 | 27.9386
环氧-配比方案-25.1.13-5 | 环氧-配比方案 | 环氧-配比方案 | 无标签 |  |  |  | 0.831686 | 0.076803 | 0.051919 | 0.022465 | 0.017127 | 0.092346 | 8.335973 | 2.45868 | 20.49549 | 14 | 1.535548 | 0.204642 | 0.076803 | 0.24961 | 0.113208 | 0.264226 | 0 | 0.091511 | 48.064561 | 1.101902 | 7385.10274 | 460.657589 | 3.666064 | 58.468852 | 0 | 1.535548 | 44.10171 | 261.963703 | 114.224327 | 18.003409 | 6.504159 | 8.771545 | 3.074261 | 0.003634 | 65.057718 | 7.885894 | 21.476694 | 0 | 0 | 3.396235 | 0.009442 | 0.078706 | 0.00258 | 0.176203 | 0 | 0.001123 | 0.292578 | 0.109209 | 0 | 1.71271 | 2.45868 | 20.49549 | 0.671738 | 45.8843 | 0 | 0.2925 | 76.1891 | 28.4386
环氧-配比方案-25.1.16-6 | 环氧-配比方案 | 环氧-配比方案 | 无标签 |  |  |  | 0.862074 | 0.040095 | 0.054208 | 0.027465 | 0.016158 | 0.046509 | 8.59697 | 2.20274 | 18.93689 | 15 | 1.451345 | 0.198348 | 0.040095 | 0.260615 | 0.118199 | 0.284912 | 0 | 0.097831 | 47.739866 | 1.098208 | 7803.47646 | 457.992863 | 3.845175 | 50.437593 | 0 | 1.451345 | 42.735496 | 260.255884 | 113.905216 | 17.931562 | 6.480851 | 8.719169 | 3.055956 | 0.003795 | 64.702338 | 8.003208 | 21.671906 | 0 | 0 | 3.545968 | 0.008832 | 0.075927 | 0.002637 | 0.18693 | 0 | 0.001373 | 0.2778 | 0.110421 | 0 | 1.615813 | 2.20274 | 18.93689 | 0.65768 | 46.6223 | 0 | 0.3425 | 69.286 | 27.5401
环氧-配比方案-25.1.16-7 | 环氧-配比方案 | 环氧-配比方案 | 无标签 |  |  |  | 0.865545 | 0.040256 | 0.054426 | 0.02355 | 0.016223 | 0.046509 | 8.586075 | 2.20274 | 18.91289 | 14 | 1.457188 | 0.199147 | 0.040256 | 0.261664 | 0.118675 | 0.286059 | 0 | 0.094199 | 47.529488 | 1.098604 | 7822.813349 | 459.836561 | 3.840526 | 50.47961 | 0 | 1.457188 | 42.82702 | 260.09589 | 113.759913 | 17.9333 | 6.482787 | 8.722064 | 3.056181 | 0.00381 | 64.701139 | 7.999195 | 21.658508 | 0 | 0 | 3.560243 | 0.008867 | 0.076136 | 0.002635 | 0.186878 | 0 | 0.001177 | 0.278113 | 0.110463 | 0 | 1.622318 | 2.20274 | 18.91289 | 0.65468 | 46.4223 | 0 | 0.2925 | 69.086 | 27.4401
环氧-配比方案-25.1.16-8 | 环氧-配比方案 | 环氧-配比方案 | 无标签 |  |  |  | 0.848467 | 0.059193 | 0.053352 | 0.023085 | 0.015903 | 0.069764 | 8.897051 | 2.20274 | 19.59789 | 14 | 1.487629 | 0.195217 | 0.059193 | 0.256501 | 0.116333 | 0.280415 | 0 | 0.09234 | 47.578233 | 1.098039 | 7684.247125 | 450.763585 | 3.78448 | 54.080897 | 0 | 1.487629 | 43.264512 | 260.883233 | 113.883035 | 17.964212 | 6.492992 | 8.747279 | 3.064938 | 0.003735 | 64.884614 | 7.959749 | 21.586323 | 0 | 0 | 3.489996 | 0.008692 | 0.077337 | 0.002623 | 0.183388 | 0 | 0.001154 | 0.284069 | 0.10927 | 0 | 1.590308 | 2.20274 | 19.59789 | 0.66468 | 46.4723 | 0 | 0.2925 | 71.986 | 27.6901
环氧-配比方案-25.1.16-9 | 环氧-配比方案 | 环氧-配比方案 | 无标签 |  |  |  | 0.85318 | 0.053966 | 0.053649 | 0.023213 | 0.015991 | 0.063253 | 8.842664 | 2.20274 | 19.47809 | 14 | 1.482798 | 0.196302 | 0.053966 | 0.257926 | 0.116979 | 0.281973 | 0 | 0.092853 | 47.636205 | 1.098266 | 7723.91994 | 453.267727 | 3.799948 | 53.565493 | 0 | 1.482798 | 43.208047 | 260.665926 | 113.849054 | 17.95568 | 6.490175 | 8.74032 | 3.062521 | 0.003755 | 64.833975 | 7.970636 | 21.606246 | 0 | 0 | 3.509385 | 0.008741 | 0.077291 | 0.002626 | 0.184351 | 0 | 0.001161 | 0.282711 | 0.109599 | 0 | 1.599143 | 2.20274 | 19.47809 | 0.66188 | 46.4583 | 0 | 0.2925 | 71.246 | 27.6201
环氧-配比方案-25.1.16-10 | 环氧-配比方案 | 环氧-配比方案 | 无标签 |  |  |  | 0.864772 | 0.040487 | 0.054739 | 0.023685 | 0.016316 | 0.046818 | 8.566749 | 2.20274 | 18.870322 | 14 | 1.459814 | 0.200291 | 0.040487 | 0.263167 | 0.119357 | 0.281958 | 0 | 0.09474 | 47.515295 | 1.098883 | 7781.580964 | 462.478286 | 3.833865 | 50.482366 | 0 | 1.459814 | 42.814536 | 260.15389 | 113.838963 | 17.934066 | 6.482688 | 8.72334 | 3.056504 | 0.003832 | 64.699422 | 7.993445 | 21.639311 | 0 | 0 | 3.580696 | 0.008918 | 0.076401 | 0.002633 | 0.186228 | 0 | 0.001184 | 0.278274 | 0.11081 | 0 | 1.631638 | 2.20274 | 18.870322 | 0.650423 | 45.996617 | 0 | 0.2925 | 68.731264 | 27.369153
环氧-配比方案-25.1.16-11 | 环氧-配比方案 | 环氧-配比方案 | 无标签 |  |  |  | 0.851852 | 0.054454 | 0.054134 | 0.023423 | 0.016136 | 0.063925 | 8.811884 | 0.819746 | 7.223509 | 14 | 1.487167 | 0.198078 | 0.054454 | 0.26026 | 0.118038 | 0.275475 | 0 | 0.093694 | 47.614815 | 1.098703 | 7658.078334 | 457.369369 | 3.789089 | 53.597758 | 0 | 1.487167 | 43.191832 | 260.762442 | 113.974374 | 17.957089 | 6.490086 | 8.742494 | 3.063087 | 0.003789 | 64.832472 | 7.961321 | 21.575536 | 0 | 0 | 3.541141 | 0.00882 | 0.077719 | 0.002623 | 0.183305 | 0 | 0.001171 | 0.283007 | 0.110139 | 0 | 1.613614 | 0.819746 | 7.223509 | 0.243794 | 17.037066 | 0 | 0.108853 | 26.303822 | 10.236724
环氧-配比方案-25.1.16-1-12 | 环氧-配比方案 | 环氧-配比方案 | 无标签 |  |  |  | 0.865545 | 0.040256 | 0.054426 | 0.02355 | 0.016223 | 0.046509 | 8.586075 | 2.20274 | 18.91289 | 14 | 1.457188 | 0.199147 | 0.040256 | 0.261664 | 0.118675 | 0.286059 | 0 | 0.094199 | 47.529488 | 1.098604 | 7822.813349 | 459.836561 | 3.840526 | 50.47961 | 0 | 1.457188 | 42.82702 | 260.09589 | 113.759913 | 17.9333 | 6.482787 | 8.722064 | 3.056181 | 0.00381 | 64.701139 | 7.999195 | 21.658508 | 0 | 0 | 3.560243 | 0.008867 | 0.076136 | 0.002635 | 0.186878 | 0 | 0.001177 | 0.278113 | 0.110463 | 0 | 1.622318 | 2.20274 | 18.91289 | 0.65468 | 46.4223 | 0 | 0.2925 | 69.086 | 27.4401
环氧-配比方案-25.1.16-1-13 | 环氧-配比方案 | 环氧-配比方案 | 无标签 |  |  |  | 0.865545 | 0.040256 | 0.054426 | 0.02355 | 0.016223 | 0.046509 | 8.586075 | 0.819746 | 7.038402 | 14 | 1.457188 | 0.199147 | 0.040256 | 0.261664 | 0.118675 | 0.286059 | 0 | 0.094199 | 47.529488 | 1.098604 | 7822.813349 | 459.836561 | 3.840526 | 50.47961 | 0 | 1.457188 | 42.82702 | 260.09589 | 113.759913 | 17.9333 | 6.482787 | 8.722064 | 3.056181 | 0.00381 | 64.701139 | 7.999195 | 21.658508 | 0 | 0 | 3.560243 | 0.008867 | 0.076136 | 0.002635 | 0.186878 | 0 | 0.001177 | 0.278113 | 0.110463 | 0 | 1.622318 | 0.819746 | 7.038402 | 0.243638 | 17.275985 | 0 | 0.108853 | 25.710245 | 10.21179
环氧-配比方案-25.1.16-1-14 | 环氧-配比方案 | 环氧-配比方案 | 无标签 |  |  |  | 0.865545 | 0.040256 | 0.054426 | 0.02355 | 0.016223 | 0.046509 | 8.586075 | 8.197462 | 70.38402 | 14 | 1.457188 | 0.199147 | 0.040256 | 0.261664 | 0.118675 | 0.286059 | 0 | 0.094199 | 47.529488 | 1.098604 | 7822.813349 | 459.836561 | 3.840526 | 50.47961 | 0 | 1.457188 | 42.82702 | 260.09589 | 113.759913 | 17.9333 | 6.482787 | 8.722064 | 3.056181 | 0.00381 | 64.701139 | 7.999195 | 21.658508 | 0 | 0 | 3.560243 | 0.008867 | 0.076136 | 0.002635 | 0.186878 | 0 | 0.001177 | 0.278113 | 0.110463 | 0 | 1.622318 | 8.197462 | 70.38402 | 2.436381 | 172.759853 | 0 | 1.088534 | 257.102452 | 102.117897
环氧-配比方案-25.1.16-2-15 | 环氧-配比方案 | 环氧-配比方案 | 无标签 |  |  |  | 0.868198 | 0.039462 | 0.053352 | 0.023085 | 0.015903 | 0.045452 | 9.311133 | 2.03524 | 18.95039 | 14 | 1.438302 | 0.185352 | 0.039462 | 0.256501 | 0.14593 | 0.280415 | 0 | 0.09234 | 46.739671 | 1.09873 | 8248.550034 | 435.965432 | 3.774614 | 49.73024 | 0 | 1.438302 | 42.958684 | 258.416874 | 112.896492 | 17.916858 | 6.471288 | 8.671315 | 3.048167 | 0.003735 | 64.35188 | 7.97948 | 21.171974 | 0 | 0 | 4.377886 | 0.008031 | 0.074782 | 0.002603 | 0.183684 | 0 | 0.001154 | 0.271836 | 0.107297 | 0 | 1.590308 | 2.03524 | 18.95039 | 0.65968 | 46.5473 | 0 | 0.2925 | 68.886 | 27.1901
环氧-配比方案-25.1.16-2-16 | 环氧-配比方案 | 环氧-配比方案 | 无标签 |  |  |  | 0.867655 | 0.039624 | 0.053572 | 0.02318 | 0.015969 | 0.045668 | 10.909211 | 1.742335 | 19.007498 | 14 | 1.435988 | 0.162184 | 0.039624 | 0.27737 | 0.146531 | 0.28157 | 0 | 0.092721 | 47.039287 | 1.100754 | 8311.476901 | 385.923102 | 3.936695 | 50.33936 | 0 | 1.435988 | 42.313226 | 259.442154 | 113.940226 | 17.907565 | 6.490026 | 8.678912 | 3.051706 | 0.00375 | 64.207721 | 8.003327 | 21.289456 | 0 | 0 | 4.39592 | 0.006904 | 0.075316 | 0.002689 | 0.191135 | 0 | 0.001159 | 0.269451 | 0.105078 | 0 | 1.596859 | 1.742335 | 19.007498 | 0.67864 | 48.236904 | 0 | 0.2925 | 68.001541 | 26.518459
环氧-配比方案-25.1.16-2-17 | 环氧-配比方案 | 环氧-配比方案 | 无标签 |  |  |  | 0.878946 | 0.036244 | 0.049001 | 0.021203 | 0.014606 | 0.041235 | 5.482449 | 1.318425 | 7.228198 | 14 | 1.484107 | 0.251785 | 0.036244 | 0.235584 | 0.134029 | 0.257548 | 0 | 0.08481 | 47.821029 | 1.093125 | 7673.752542 | 522.735675 | 3.507575 | 48.529013 | 0 | 1.484107 | 44.837664 | 257.730492 | 111.844804 | 17.948103 | 6.449165 | 8.673654 | 3.052394 | 0.00343 | 64.894023 | 7.899605 | 21.15795 | 0 | 0 | 4.020876 | 0.01284 | 0.070396 | 0.002472 | 0.16952 | 0 | 0.00106 | 0.280657 | 0.111595 | 0 | 1.460621 | 1.318425 | 7.228198 | 0.253872 | 17.406237 | 0 | 0.108853 | 28.817684 | 11.458487
环氧-配比方案-25.1.16-2-18 | 环氧-配比方案 | 环氧-配比方案 | 无标签 |  |  |  | 0.866885 | 0.039855 | 0.053884 | 0.023315 | 0.016062 | 0.045975 | 10.118052 | 6.950765 | 70.328198 | 13 | 1.432705 | 0.177235 | 0.039855 | 0.259057 | 0.147384 | 0.283209 | 0 | 0.093261 | 46.607549 | 1.099415 | 8318.779897 | 425.363676 | 3.807242 | 49.877008 | 0 | 1.432705 | 42.729106 | 258.500737 | 113.024989 | 17.913041 | 6.473991 | 8.671029 | 3.047651 | 0.003772 | 64.28564 | 7.989239 | 21.173688 | 0 | 0 | 4.421506 | 0.007444 | 0.075317 | 0.002619 | 0.185414 | 0 | 0.001166 | 0.270758 | 0.106772 | 0 | 1.606154 | 6.950765 | 70.328198 | 2.445685 | 173.132001 | 0 | 1.088534 | 252.822746 | 99.698932
环氧-配比方案-25.1.17-19 | 环氧-配比方案 | 环氧-配比方案 | 无标签 |  |  |  | 0.849698 | 0.061348 | 0.05006 | 0.026533 | 0.012362 | 0.0722 | 13.476228 | 1.86774 | 25.17009 | 13 | 1.590381 | 0.136407 | 0.061348 | 0.404896 | 0.090427 | 0.217969 | 0 | 0.088954 | 50.172694 | 1.096666 | 6613.281875 | 327.376461 | 4.636438 | 58.776234 | 0 | 1.590381 | 41.543695 | 269.253152 | 121.459771 | 17.969114 | 6.593261 | 8.84325 | 3.098574 | 0.003504 | 65.127481 | 7.996319 | 22.523205 | 0 | 0 | 2.7128 | 0.005729 | 0.077206 | 0.003108 | 0.216197 | 0 | 0.001327 | 0.287862 | 0.101684 | 0 | 1.236158 | 1.86774 | 25.17009 | 1.01308 | 70.4823 | 0 | 0.4325 | 93.846 | 33.1501
环氧-配比方案-25.1.17-20 | 环氧-配比方案 | 环氧-配比方案 | 无标签 |  |  |  | 0.766295 | 0.095781 | 0.077678 | 0.040946 | 0.0193 | 0.124992 | 11.236944 | 1.86774 | 20.98769 | 12 | 1.362387 | 0.212969 | 0.095781 | 0.071836 | 0.141181 | 0.340309 | 0 | 0.137924 | 44.666443 | 1.094938 | 8642.709659 | 511.124946 | 2.753819 | 58.127676 | 0 | 1.362387 | 42.472391 | 252.057469 | 105.483933 | 17.952976 | 6.366357 | 8.754169 | 3.041789 | 0.005437 | 64.64063 | 7.991859 | 20.571764 | 0 | 0 | 4.235429 | 0.008945 | 0.100511 | 0.002049 | 0.141336 | 0 | 0.002047 | 0.281241 | 0.130286 | 0 | 1.929984 | 1.86774 | 20.98769 | 0.42778 | 29.5123 | 0 | 0.4275 | 58.726 | 27.2051
环氧-配比方案-25.1.17-21 | 环氧-配比方案 | 环氧-配比方案 | 无标签 |  |  |  | 0.766295 | 0.095781 | 0.077678 | 0.040946 | 0.0193 | 0.124992 | 11.236944 | 1.86774 | 20.98769 | 12 | 1.362387 | 0.212969 | 0.095781 | 0.071836 | 0.141181 | 0.340309 | 0 | 0.137924 | 44.666443 | 1.094938 | 8642.709659 | 511.124946 | 2.753819 | 58.127676 | 0 | 1.362387 | 42.472391 | 252.057469 | 105.483933 | 17.952976 | 6.366357 | 8.754169 | 3.041789 | 0.005437 | 64.64063 | 7.991859 | 20.571764 | 0 | 0 | 4.235429 | 0.008945 | 0.100511 | 0.002049 | 0.141336 | 0 | 0.002047 | 0.281241 | 0.130286 | 0 | 1.929984 | 1.86774 | 20.98769 | 0.42778 | 29.5123 | 0 | 0.4275 | 58.726 | 27.2051
环氧-配比方案-25.1.17-22 | 环氧-配比方案 | 环氧-配比方案 | 无标签 |  |  |  | 0.766295 | 0.095781 | 0.077678 | 0.040946 | 0.0193 | 0.124992 | 11.236944 | 1.86774 | 20.98769 | 12 | 1.362387 | 0.212969 | 0.095781 | 0.071836 | 0.141181 | 0.340309 | 0 | 0.137924 | 44.666443 | 1.094938 | 8642.709659 | 511.124946 | 2.753819 | 58.127676 | 0 | 1.362387 | 42.472391 | 252.057469 | 105.483933 | 17.952976 | 6.366357 | 8.754169 | 3.041789 | 0.005437 | 64.64063 | 7.991859 | 20.571764 | 0 | 0 | 4.235429 | 0.008945 | 0.100511 | 0.002049 | 0.141336 | 0 | 0.002047 | 0.281241 | 0.130286 | 0 | 1.929984 | 1.86774 | 20.98769 | 0.42778 | 29.5123 | 0 | 0.4275 | 58.726 | 27.2051
环氧-配比方案-25.1.17-23 | 环氧-配比方案 | 环氧-配比方案 | 无标签 |  |  |  | 0.703055 | 0.121699 | 0.098698 | 0.052026 | 0.024522 | 0.1731 | 0 | 0 | 20.14276 | 11 | 1.18985 | 0 | 0.121699 | 0.091274 | 0.179384 | 0.432396 | 0 | 0.175246 | 45.929171 | 1.117923 | 10629.63 | 0 | 3.363697 | 65.197761 | 0 | 1.18985 | 35.564683 | 252.614214 | 106.967871 | 17.832013 | 6.438433 | 8.795887 | 3.053097 | 0.006909 | 62.649203 | 8.260253 | 20.726482 | 0 | 0 | 5.381526 | 0 | 0.122568 | 0.002332 | 0.176875 | 0 | 0.002601 | 0.249106 | 0.124952 | 0 | 2.452233 | 0 | 20.14276 | 0.38331 | 29.0676 | 0 | 0.4275 | 40.938 | 20.5346
环氧-配比方案-25.1.17-24 | 环氧-配比方案 | 环氧-配比方案 | 无标签 |  |  |  | 0.683295 | 0.135925 | 0.102759 | 0.050632 | 0.027389 | 0.198926 | 0 | 0 | 18.65636 | 10 | 1.125051 | 0 | 0.135925 | 0 | 0.200353 | 0.482941 | 0 | 0.18078 | 44.433873 | 1.12226 | 11543.04 | 0 | 2.903969 | 66.403425 | 0 | 1.125051 | 36.018078 | 248.039418 | 102.610439 | 17.831066 | 6.394468 | 8.754832 | 3.038168 | 0.007193 | 62.302365 | 8.253296 | 20.110031 | 0 | 0 | 6.010602 | 0 | 0.126793 | 0.002073 | 0.160375 | 0 | 0.002532 | 0.246147 | 0.127359 | 0 | 2.738888 | 0 | 18.65636 | 0.30501 | 23.5976 | 0 | 0.3725 | 36.218 | 18.7396
环氧-配比方案-25.1.17-25 | 环氧-配比方案 | 环氧-配比方案 | 无标签 |  |  |  | 0.733119 | 0.072918 | 0.110252 | 0.054324 | 0.029386 | 0.099463 | 0 | 0 | 17.08636 | 10 | 0.970104 | 0 | 0.072918 | 0 | 0.214963 | 0.518157 | 0 | 0.193962 | 43.66341 | 1.125707 | 12319.11 | 0 | 3.042803 | 51.812746 | 0 | 0.970104 | 33.576637 | 244.250547 | 101.342424 | 17.70937 | 6.350314 | 8.664037 | 3.004492 | 0.007718 | 61.449395 | 8.417602 | 20.263891 | 0 | 0 | 6.448884 | 0 | 0.124591 | 0.002078 | 0.17134 | 0 | 0.002716 | 0.220344 | 0.133 | 0 | 2.938603 | 0 | 17.08636 | 0.28501 | 23.4976 | 0 | 0.3725 | 30.218 | 18.2396
环氧-配比方案-25.1.17-1-26 | 环氧-配比方案 | 环氧-配比方案 | 无标签 |  |  |  | 0.773683 | 0.092374 | 0.075378 | 0.039952 | 0.018613 | 0.119396 | 11.331925 | 1.86774 | 21.16509 | 12 | 1.348575 | 0.205395 | 0.092374 | 0.069281 | 0.1708 | 0.328207 | 0 | 0.133943 | 43.990116 | 1.094287 | 9029.587659 | 492.947208 | 2.675512 | 56.771696 | 0 | 1.348575 | 42.844026 | 250.23888 | 104.600711 | 17.936174 | 6.352912 | 8.694693 | 3.033421 | 0.005276 | 64.305159 | 7.959817 | 20.037365 | 0 | 0 | 5.124013 | 0.008627 | 0.097756 | 0.002012 | 0.137094 | 0 | 0.001998 | 0.274796 | 0.126784 | 0 | 1.861346 | 1.86774 | 21.16509 | 0.43558 | 29.6823 | 0 | 0.4325 | 59.496 | 27.4501
环氧-配比方案-25.1.17-1-27 | 环氧-配比方案 | 环氧-配比方案 | 无标签 |  |  |  | 0.773683 | 0.092374 | 0.075378 | 0.039952 | 0.018613 | 0.119396 | 11.331925 | 0.662766 | 7.510411 | 12 | 1.348575 | 0.205395 | 0.092374 | 0.069281 | 0.1708 | 0.328207 | 0 | 0.133943 | 43.990116 | 1.094287 | 9029.587659 | 492.947208 | 2.675512 | 56.771696 | 0 | 1.348575 | 42.844026 | 250.23888 | 104.600711 | 17.936174 | 6.352912 | 8.694693 | 3.033421 | 0.005276 | 64.305159 | 7.959817 | 20.037365 | 0 | 0 | 5.124013 | 0.008627 | 0.097756 | 0.002012 | 0.137094 | 0 | 0.001998 | 0.274796 | 0.126784 | 0 | 1.861346 | 0.662766 | 7.510411 | 0.154565 | 10.532735 | 0 | 0.153472 | 21.112097 | 9.740641
环氧-配比方案-25.1.17-1-28 | 环氧-配比方案 | 环氧-配比方案 | 无标签 |  |  |  | 0.773683 | 0.092374 | 0.075378 | 0.039952 | 0.018613 | 0.119396 | 11.331925 | 6.627657 | 75.104113 | 12 | 1.348575 | 0.205395 | 0.092374 | 0.069281 | 0.1708 | 0.328207 | 0 | 0.133943 | 43.990116 | 1.094287 | 9029.587659 | 492.947208 | 2.675512 | 56.771696 | 0 | 1.348575 | 42.844026 | 250.23888 | 104.600711 | 17.936174 | 6.352912 | 8.694693 | 3.033421 | 0.005276 | 64.305159 | 7.959817 | 20.037365 | 0 | 0 | 5.124013 | 0.008627 | 0.097756 | 0.002012 | 0.137094 | 0 | 0.001998 | 0.274796 | 0.126784 | 0 | 1.861346 | 6.627657 | 75.104113 | 1.545651 | 105.327348 | 0 | 1.534722 | 211.120968 | 97.406409
环氧-配比方案-25.3.12-180KG配方确认-29 | 环氧-配比方案 | 环氧-配比方案 | 无标签 |  |  |  | 0.793529 | 0.068481 | 0.051772 | 0.024482 | 0.061736 | 0.0863 | 7.479545 | 2.97949 | 22.28523 | 15 | 1.421743 | 0.152268 | 0.068481 | 0.253381 | 0.152303 | 0.235576 | 0 | 0.13799 | 49.231296 | 1.133575 | 7676.107461 | 228.402671 | 3.548108 | 54.586715 | 0 | 1.421743 | 40.787605 | 261.458723 | 115.302517 | 17.984886 | 6.57458 | 8.6371 | 3.07486 | 0.003624 | 62.1371 | 7.627598 | 21.872488 | 0 | 0 | 4.569081 | 0.010202 | 0.076306 | 0.002489 | 0.1743 | 0 | 0.001224 | 0.270473 | 0.106529 | 0 | 3.091251 | 2.97949 | 22.28523 | 0.7268 | 50.9043 | 0 | 0.3575 | 78.9916 | 31.1118
环氧-配比方案-25.3.12-180KG配方确认-30 | 环氧-配比方案 | 环氧-配比方案 | 无标签 |  |  |  | 0.793529 | 0.068481 | 0.051772 | 0.024482 | 0.061736 | 0.0863 | 7.479545 | 0.963457 | 7.206218 | 15 | 1.421743 | 0.152268 | 0.068481 | 0.253381 | 0.152303 | 0.235576 | 0 | 0.13799 | 49.231296 | 1.133575 | 7676.107461 | 228.402671 | 3.548108 | 54.586715 | 0 | 1.421743 | 40.787605 | 261.458723 | 115.302517 | 17.984886 | 6.57458 | 8.6371 | 3.07486 | 0.003624 | 62.1371 | 7.627598 | 21.872488 | 0 | 0 | 4.569081 | 0.010202 | 0.076306 | 0.002489 | 0.1743 | 0 | 0.001224 | 0.270473 | 0.106529 | 0 | 3.091251 | 0.963457 | 7.206218 | 0.23502 | 16.460566 | 0 | 0.115602 | 25.542959 | 10.060404
环氧-配比方案-25.3.12-180KG配方确认-31 | 环氧-配比方案 | 环氧-配比方案 | 无标签 |  |  |  | 0.793529 | 0.068481 | 0.051772 | 0.024482 | 0.061736 | 0.0863 | 7.479545 | 9.634568 | 72.062183 | 15 | 1.421743 | 0.152268 | 0.068481 | 0.253381 | 0.152303 | 0.235576 | 0 | 0.13799 | 49.231296 | 1.133575 | 7676.107461 | 228.402671 | 3.548108 | 54.586715 | 0 | 1.421743 | 40.787605 | 261.458723 | 115.302517 | 17.984886 | 6.57458 | 8.6371 | 3.07486 | 0.003624 | 62.1371 | 7.627598 | 21.872488 | 0 | 0 | 4.569081 | 0.010202 | 0.076306 | 0.002489 | 0.1743 | 0 | 0.001224 | 0.270473 | 0.106529 | 0 | 3.091251 | 9.634568 | 72.062183 | 2.350202 | 164.605659 | 0 | 1.156023 | 255.429588 | 100.604042
环氧-配比方案-25.3.12-180KG配方确认-32 | 环氧-配比方案 | 环氧-配比方案 | 无标签 |  |  |  | 0.790063 | 0.080889 | 0.04704 | 0.022244 | 0.059764 | 0.102382 | 8.05649 | 2.97949 | 24.00423 | 15 | 1.490589 | 0.13835 | 0.080889 | 0.299288 | 0.138382 | 0.214043 | 0 | 0.129048 | 50.26911 | 1.140685 | 7199.213465 | 207.525744 | 3.794994 | 58.715895 | 0 | 1.490589 | 41.119435 | 265.71577 | 118.464673 | 18.02161 | 6.624478 | 8.685266 | 3.091164 | 0.003293 | 62.433936 | 7.594935 | 22.0784 | 0 | 0 | 4.151448 | 0.009269 | 0.074679 | 0.002644 | 0.182728 | 0 | 0.001112 | 0.279506 | 0.101178 | 0 | 3.175808 | 2.97949 | 24.00423 | 0.8498 | 58.7343 | 0 | 0.3575 | 89.8416 | 32.5218
环氧-配比方案-25.3.12-180KG配方确认-33 | 环氧-配比方案 | 环氧-配比方案 | 无标签 |  |  |  | 0.790063 | 0.080889 | 0.04704 | 0.022244 | 0.059764 | 0.102382 | 8.05649 | 0.879866 | 7.088631 | 15 | 1.490589 | 0.13835 | 0.080889 | 0.299288 | 0.138382 | 0.214043 | 0 | 0.129048 | 50.26911 | 1.140685 | 7199.213465 | 207.525744 | 3.794994 | 58.715895 | 0 | 1.490589 | 41.119435 | 265.71577 | 118.464673 | 18.02161 | 6.624478 | 8.685266 | 3.091164 | 0.003293 | 62.433936 | 7.594935 | 22.0784 | 0 | 0 | 4.151448 | 0.009269 | 0.074679 | 0.002644 | 0.182728 | 0 | 0.001112 | 0.279506 | 0.101178 | 0 | 3.175808 | 0.879866 | 7.088631 | 0.250952 | 17.344683 | 0 | 0.105572 | 26.530904 | 9.603933
环氧-配比方案-25.3.12-180KG配方确认-34 | 环氧-配比方案 | 环氧-配比方案 | 无标签 |  |  |  | 0.790063 | 0.080889 | 0.04704 | 0.022244 | 0.059764 | 0.102382 | 8.05649 | 8.798659 | 70.886307 | 15 | 1.490589 | 0.13835 | 0.080889 | 0.299288 | 0.138382 | 0.214043 | 0 | 0.129048 | 50.26911 | 1.140685 | 7199.213465 | 207.525744 | 3.794994 | 58.715895 | 0 | 1.490589 | 41.119435 | 265.71577 | 118.464673 | 18.02161 | 6.624478 | 8.685266 | 3.091164 | 0.003293 | 62.433936 | 7.594935 | 22.0784 | 0 | 0 | 4.151448 | 0.009269 | 0.074679 | 0.002644 | 0.182728 | 0 | 0.001112 | 0.279506 | 0.101178 | 0 | 3.175808 | 8.798659 | 70.886307 | 2.509524 | 173.44683 | 0 | 1.055725 | 265.309039 | 96.039335
环氧-配比方案-25.3.12-180KG配方确认-35 | 环氧-配比方案 | 环氧-配比方案 | 无标签 |  |  |  | 0.835868 | 0 | 0.060971 | 0.102889 | 0.000272 | 0 | 7.512036 | 13.4 | 100.661284 | 11 | 1.417989 | 0.152427 | 0 | 0.429693 | 0.190534 | 0.063214 | 0 | 0.164132 | 53.167328 | 1.060665 | 6546.810997 | 228.641145 | 4.439536 | 42.203451 | 0 | 1.417989 | 38.361736 | 262.353672 | 120.433964 | 17.764976 | 6.438 | 8.63964 | 3.069172 | 0.004268 | 64.180066 | 8.064848 | 21.129879 | 0 | 0 | 5.716029 | 0.010213 | 0.076718 | 0.00299 | 0.195269 | 0 | 0.005144 | 0.242401 | 0.114959 | 0 | 0.027208 | 13.4 | 100.661284 | 3.922828 | 256.21284 | 0 | 6.75 | 318.0542 | 150.83714
环氧-配比方案-25.3.12-180KG配方确认-36 | 环氧-配比方案 | 环氧-配比方案 | 无标签 |  |  |  | 0.797246 | 0 | 0.056808 | 0.145946 | 0 | 0 | 7.661428 | 2.378839 | 18.225305 | 9 | 1.339621 | 0.14202 | 0 | 0.400355 | 0.196074 | 0.058796 | 0 | 0.202754 | 54.978788 | 1.057241 | 6619.473508 | 213.030357 | 4.395599 | 41.691154 | 0 | 1.339621 | 37.759813 | 263.023496 | 121.12124 | 17.74622 | 6.40703 | 8.577368 | 3.060739 | 0.003977 | 64.064501 | 8.09388 | 21.024404 | 0 | 0 | 5.882229 | 0.009515 | 0.072901 | 0.002954 | 0.192294 | 0 | 0.007297 | 0.23757 | 0.112484 | 0 | 0 | 2.378839 | 18.225305 | 0.738524 | 48.073515 | 0 | 1.824324 | 59.39248 | 28.120943
环氧-配比方案-25.3.12-180KG配方确认-37 | 环氧-配比方案 | 环氧-配比方案 | 无标签 |  |  |  | 0.797246 | 0 | 0.056808 | 0.145946 | 0 | 0 | 7.661428 | 23.78839 | 182.253046 | 9 | 1.339621 | 0.14202 | 0 | 0.400355 | 0.196074 | 0.058796 | 0 | 0.202754 | 54.978788 | 1.057241 | 6619.473508 | 213.030357 | 4.395599 | 41.691154 | 0 | 1.339621 | 37.759813 | 263.023496 | 121.12124 | 17.74622 | 6.40703 | 8.577368 | 3.060739 | 0.003977 | 64.064501 | 8.09388 | 21.024404 | 0 | 0 | 5.882229 | 0.009515 | 0.072901 | 0.002954 | 0.192294 | 0 | 0.007297 | 0.23757 | 0.112484 | 0 | 0 | 23.78839 | 182.253046 | 7.385242 | 480.735147 | 0 | 18.243243 | 593.924796 | 281.209427
环氧-配比方案-25.3.12-180KG配方确认-38 | 环氧-配比方案 | 环氧-配比方案 | 无标签 |  |  |  | 0 | 0 | 0 | 0 | 0 | 0 | 0 | 0 | 0 | 0 | 0 | 0 | 0 | 0 | 0 | 0 | 0 | 0 | 0 | 0 | 0 | 0 | 0 | 0 | 0 | 0 | 0 | 0 | 0 | 0 | 0 | 0 | 0 | 0 | 0 | 0 | 0 | 0 | 0 | 0 | 0 | 0 | 0 | 0 | 0 | 0 | 0 | 0 | 0 | 0 | 0 | 0 | 0 | 0 | 0 | 0 | 0 | 0
环氧-配比方案-25.8.28-39 | 环氧-配比方案 | 环氧-配比方案 | 无标签 |  |  |  | 0.75052 | 0.065906 | 0.083954 | 0.033409 | 0.06621 | 0.087814 | 8.952922 | 1.93764 | 17.34754 | 18 | 1.33891 | 0.146616 | 0.065906 | 0.244056 | 0.132725 | 0.227123 | 0 | 0.183574 | 49.153061 | 1.171303 | 7145.787133 | 219.923954 | 3.460684 | 50.478074 | 0 | 1.33891 | 35.878428 | 263.410697 | 117.151128 | 17.939361 | 6.583422 | 8.748046 | 3.082961 | 0.010093 | 61.876248 | 7.675184 | 22.071736 | 0 | 0 | 3.981749 | 0.009823 | 0.087947 | 0.002413 | 0.180211 | 0 | 0.00167 | 0.268145 | 0.129215 | 0 | 4.402237 | 1.93764 | 17.34754 | 0.47597 | 35.5466 | 0 | 0.3295 | 52.8916 | 25.4876
环氧-配比方案-25.8.28-40 | 环氧-配比方案 | 环氧-配比方案 | 无标签 |  |  |  | 0.760154 | 0.066752 | 0.085032 | 0.021001 | 0.06706 | 0.087814 | 8.921957 | 1.93764 | 17.28754 | 17 | 1.356098 | 0.148498 | 0.066752 | 0.247189 | 0.134429 | 0.230039 | 0 | 0.173094 | 48.50034 | 1.173502 | 7199.00648 | 222.747112 | 3.440924 | 50.61258 | 0 | 1.356098 | 36.082259 | 262.941001 | 116.729448 | 17.945001 | 6.590911 | 8.757648 | 3.084026 | 0.010222 | 61.836149 | 7.658177 | 22.034146 | 0 | 0 | 4.032863 | 0.009949 | 0.088768 | 0.002405 | 0.179957 | 0 | 0.00105 | 0.26902 | 0.12959 | 0 | 4.458748 | 1.93764 | 17.28754 | 0.46847 | 35.0466 | 0 | 0.2045 | 52.3916 | 25.2376
环氧-配比方案-25.9.3-41 | 环氧-配比方案 | 环氧-配比方案 | 无标签 |  |  |  | 0.775606 | 0.068109 | 0.086761 | 0.021428 | 0.048096 | 0.087814 | 8.921957 | 1.93764 | 17.28754 | 17 | 1.383664 | 0.151517 | 0.068109 | 0.252214 | 0.137161 | 0.234715 | 0 | 0.156284 | 47.453456 | 1.116045 | 7341.282087 | 227.275109 | 3.510871 | 51.641431 | 0 | 1.383664 | 36.815738 | 258.122073 | 113.003929 | 17.903227 | 6.521612 | 8.77305 | 3.085734 | 0.01043 | 62.889873 | 7.813852 | 22.075496 | 0 | 0 | 4.114843 | 0.010152 | 0.090572 | 0.002454 | 0.183615 | 0 | 0.001071 | 0.264324 | 0.132224 | 0 | 2.516588 | 1.93764 | 17.28754 | 0.46847 | 35.0466 | 0 | 0.2045 | 50.4516 | 25.2376
环氧-配比方案-25.9.4-42 | 环氧-配比方案 | 环氧-配比方案 | 无标签 |  |  |  | 0.74134 | 0.105125 | 0.087043 | 0.021498 | 0.044993 | 0.141804 | 9.78641 | 1.93764 | 18.96254 | 17 | 1.514323 | 0.152011 | 0.105125 | 0.253035 | 0.100815 | 0.23548 | 0 | 0.153535 | 49.253305 | 1.10733 | 6679.140668 | 228.015769 | 3.54071 | 66.690145 | 0 | 1.514323 | 38.249777 | 261.013193 | 113.866281 | 17.969982 | 6.54707 | 8.88595 | 3.111769 | 0.010464 | 63.761314 | 7.802523 | 22.560578 | 0 | 0 | 3.024442 | 0.010185 | 0.099672 | 0.002499 | 0.183845 | 0 | 0.001075 | 0.285422 | 0.133759 | 0 | 2.198902 | 1.93764 | 18.96254 | 0.47547 | 34.9766 | 0 | 0.2045 | 54.3016 | 25.4476
环氧-配比方案-25.9.4-43 | 环氧-配比方案 | 环氧-配比方案 | 无标签 |  |  |  | 0.74134 | 0.105125 | 0.087043 | 0.021498 | 0.044993 | 0.141804 | 9.78641 | 1.93764 | 18.96254 | 17 | 1.514323 | 0.152011 | 0.105125 | 0.253035 | 0.100815 | 0.23548 | 0 | 0.153535 | 49.253305 | 1.10733 | 6679.140668 | 228.015769 | 3.54071 | 66.690145 | 0 | 1.514323 | 38.249777 | 261.013193 | 113.866281 | 17.969982 | 6.54707 | 8.88595 | 3.111769 | 0.010464 | 63.761314 | 7.802523 | 22.560578 | 0 | 0 | 3.024442 | 0.010185 | 0.099672 | 0.002499 | 0.183845 | 0 | 0.001075 | 0.285422 | 0.133759 | 0 | 2.198902 | 1.93764 | 18.96254 | 0.47547 | 34.9766 | 0 | 0.2045 | 54.3016 | 25.4476
环氧-配比方案-25.9.16-44 | 环氧-配比方案 | 环氧-配比方案 | 无标签 |  |  |  | 0.743831 | 0.104112 | 0.086205 | 0.021291 | 0.04456 | 0.139968 | 9.815053 | 1.93764 | 19.01804 | 17 | 1.50937 | 0.150547 | 0.104112 | 0.250599 | 0.099844 | 0.242842 | 0 | 0.152056 | 49.260496 | 1.106778 | 6759.273878 | 225.819885 | 3.554763 | 66.529412 | 0 | 1.50937 | 38.314784 | 260.907132 | 113.732743 | 17.968345 | 6.546616 | 8.882233 | 3.110692 | 0.010363 | 63.773243 | 7.814055 | 22.584071 | 0 | 0 | 2.995315 | 0.010087 | 0.099001 | 0.002504 | 0.184964 | 0 | 0.001065 | 0.285081 | 0.132952 | 0 | 2.177726 | 1.93764 | 19.01804 | 0.48102 | 35.5316 | 0 | 0.2045 | 54.7641 | 25.5401
环氧-配比方案-25.9.16-45 | 环氧-配比方案 | 环氧-配比方案 | 无标签 |  |  |  | 0.746259 | 0.103126 | 0.085388 | 0.021089 | 0.044138 | 0.13819 | 9.843511 | 1.93764 | 19.07318 | 17 | 1.504543 | 0.14912 | 0.103126 | 0.248224 | 0.098898 | 0.250018 | 0 | 0.150615 | 49.267504 | 1.10624 | 6837.373346 | 223.679733 | 3.56846 | 66.372758 | 0 | 1.504543 | 38.378141 | 260.803762 | 113.602595 | 17.966749 | 6.546175 | 8.878611 | 3.109643 | 0.010265 | 63.784869 | 7.825295 | 22.606967 | 0 | 0 | 2.966928 | 0.009991 | 0.098347 | 0.002509 | 0.186054 | 0 | 0.001054 | 0.284749 | 0.132166 | 0 | 2.157087 | 1.93764 | 19.07318 | 0.486534 | 36.083 | 0 | 0.2045 | 55.2236 | 25.632
环氧-配比方案-25.9.16-46 | 环氧-配比方案 | 环氧-配比方案 | 无标签 |  |  |  | 0.747224 | 0.102734 | 0.085064 | 0.021009 | 0.04397 | 0.137487 | 9.854968 | 1.93764 | 19.09538 | 17 | 1.502625 | 0.148553 | 0.102734 | 0.24728 | 0.098522 | 0.252869 | 0 | 0.150043 | 49.270288 | 1.106026 | 6868.400703 | 222.829493 | 3.573902 | 66.310523 | 0 | 1.502625 | 38.403312 | 260.762695 | 113.550889 | 17.966115 | 6.545999 | 8.877172 | 3.109227 | 0.010226 | 63.789488 | 7.82976 | 22.616063 | 0 | 0 | 2.95565 | 0.009953 | 0.098087 | 0.002511 | 0.186487 | 0 | 0.00105 | 0.284617 | 0.131854 | 0 | 2.148888 | 1.93764 | 19.09538 | 0.488754 | 36.305 | 0 | 0.2045 | 55.4086 | 25.669
环氧-配比方案-25.9.18-47 | 环氧-配比方案 | 环氧-配比方案 | 无标签 |  |  |  | 0.744677 | 0.105921 | 0.082936 | 0.021131 | 0.045334 | 0.142237 | 9.383704 | 1.93764 | 18.18224 | 16 | 1.523514 | 0.153162 | 0.105921 | 0.254952 | 0.101578 | 0.234986 | 0 | 0.149402 | 49.459492 | 1.108506 | 6693.412414 | 229.742612 | 3.55349 | 67.060163 | 0 | 1.523514 | 38.760036 | 261.446669 | 114.135473 | 17.980007 | 6.554364 | 8.871025 | 3.112139 | 0.01021 | 63.770999 | 7.779155 | 22.532571 | 0 | 0 | 3.047347 | 0.010262 | 0.096294 | 0.00251 | 0.184449 | 0 | 0.001057 | 0.286909 | 0.130553 | 0 | 2.215556 | 1.93764 | 18.18224 | 0.47388 | 34.8276 | 0 | 0.1995 | 54.1741 | 24.6511
环氧-配比方案-25.9.18-48 | 环氧-配比方案 | 环氧-配比方案 | 无标签 |  |  |  | 0.747139 | 0.1049 | 0.082137 | 0.020928 | 0.044897 | 0.140402 | 9.412161 | 1.93764 | 18.23738 | 16 | 1.518468 | 0.151685 | 0.1049 | 0.252494 | 0.100599 | 0.242361 | 0 | 0.147961 | 49.464702 | 1.107942 | 6773.490396 | 227.527825 | 3.567435 | 66.895698 | 0 | 1.518468 | 38.820191 | 261.336319 | 113.999203 | 17.978272 | 6.55384 | 8.867449 | 3.111057 | 0.010111 | 63.782847 | 7.790924 | 22.556357 | 0 | 0 | 3.017969 | 0.010163 | 0.095655 | 0.002514 | 0.185563 | 0 | 0.001046 | 0.286553 | 0.129777 | 0 | 2.194197 | 1.93764 | 18.23738 | 0.479394 | 35.379 | 0 | 0.1995 | 54.6336 | 24.743
环氧-配比方案-25.9.18-49 | 环氧-配比方案 | 环氧-配比方案 | 无标签 |  |  |  | 0.744677 | 0.105921 | 0.082936 | 0.021131 | 0.045334 | 0.142237 | 9.383704 | 1.93764 | 18.18224 | 16 | 1.523514 | 0.153162 | 0.105921 | 0.254952 | 0.101578 | 0.234986 | 0 | 0.149402 | 49.459492 | 1.108506 | 6693.412414 | 229.742612 | 3.55349 | 67.060163 | 0 | 1.523514 | 38.760036 | 261.446669 | 114.135473 | 17.980007 | 6.554364 | 8.871025 | 3.112139 | 0.01021 | 63.770999 | 7.779155 | 22.532571 | 0 | 0 | 3.047347 | 0.010262 | 0.096294 | 0.00251 | 0.184449 | 0 | 0.001057 | 0.286909 | 0.130553 | 0 | 2.215556 | 1.93764 | 18.18224 | 0.47388 | 34.8276 | 0 | 0.1995 | 54.1741 | 24.6511
环氧-配比方案-25.9.18-50 | 环氧-配比方案 | 环氧-配比方案 | 无标签 |  |  |  | 0.747139 | 0.1049 | 0.082137 | 0.020928 | 0.044897 | 0.140402 | 9.412161 | 1.93764 | 18.23738 | 16 | 1.518468 | 0.151685 | 0.1049 | 0.252494 | 0.100599 | 0.242361 | 0 | 0.147961 | 49.464702 | 1.107942 | 6773.490396 | 227.527825 | 3.567435 | 66.895698 | 0 | 1.518468 | 38.820191 | 261.336319 | 113.999203 | 17.978272 | 6.55384 | 8.867449 | 3.111057 | 0.010111 | 63.782847 | 7.790924 | 22.556357 | 0 | 0 | 3.017969 | 0.010163 | 0.095655 | 0.002514 | 0.185563 | 0 | 0.001046 | 0.286553 | 0.129777 | 0 | 2.194197 | 1.93764 | 18.23738 | 0.479394 | 35.379 | 0 | 0.1995 | 54.6336 | 24.743
环氧-配比方案-25.9.19-1-51 | 环氧-配比方案 | 环氧-配比方案 | 无标签 |  |  |  | 0.737882 | 0.104954 | 0.090256 | 0.021988 | 0.04492 | 0.142237 | 9.384323 | 1.93764 | 18.18344 | 17 | 1.509611 | 0.151764 | 0.104954 | 0.252625 | 0.100651 | 0.232841 | 0 | 0.157164 | 49.029126 | 1.107221 | 6664.883778 | 227.646031 | 3.523161 | 66.458682 | 0 | 1.509611 | 37.865176 | 260.50228 | 113.538054 | 17.960807 | 6.546074 | 8.877614 | 3.114346 | 0.012862 | 63.690957 | 7.788197 | 22.657571 | 0 | 0 | 3.019537 | 0.010168 | 0.095422 | 0.002488 | 0.189218 | 0 | 0.001047 | 0.28429 | 0.135815 | 0 | 2.195337 | 1.93764 | 18.18344 | 0.47408 | 36.05724 | 0 | 0.1995 | 54.1741 | 25.88074
环氧-配比方案-25.9.19-1-52 | 环氧-配比方案 | 环氧-配比方案 | 无标签 |  |  |  | 0.746356 | 0.10479 | 0.082051 | 0.021953 | 0.04485 | 0.140402 | 9.41278 | 1.93764 | 18.23858 | 17 | 1.516876 | 0.151526 | 0.10479 | 0.252229 | 0.100494 | 0.242107 | 0 | 0.148854 | 49.433826 | 1.107776 | 6797.829444 | 227.289398 | 3.565792 | 66.836077 | 0 | 1.516876 | 38.884301 | 261.32444 | 113.984533 | 17.978295 | 6.553259 | 8.86654 | 3.110941 | 0.010101 | 63.773643 | 7.790095 | 22.572541 | 0 | 0 | 3.014807 | 0.010152 | 0.095561 | 0.002513 | 0.185683 | 0 | 0.001045 | 0.286253 | 0.129955 | 0 | 2.191898 | 1.93764 | 18.23858 | 0.479594 | 35.439 | 0 | 0.1995 | 54.6336 | 24.803
环氧-配比方案-25.9.19-1-53 | 环氧-配比方案 | 环氧-配比方案 | 无标签 |  |  |  | 0.74389 | 0.105809 | 0.082848 | 0.022167 | 0.045286 | 0.142237 | 9.384323 | 1.93764 | 18.18344 | 17 | 1.521902 | 0.153 | 0.105809 | 0.254682 | 0.101471 | 0.234737 | 0 | 0.150302 | 49.428321 | 1.108338 | 6718.07286 | 229.499524 | 3.551846 | 66.999788 | 0 | 1.521902 | 38.824833 | 261.434557 | 114.120516 | 17.980029 | 6.553777 | 8.870104 | 3.11202 | 0.010199 | 63.761718 | 7.77833 | 22.548937 | 0 | 0 | 3.044122 | 0.010251 | 0.096198 | 0.002508 | 0.184571 | 0 | 0.001055 | 0.286605 | 0.130733 | 0 | 2.213211 | 1.93764 | 18.18344 | 0.47408 | 34.8876 | 0 | 0.1995 | 54.1741 | 24.7111
环氧-配比方案-25.9.19-1-54 | 环氧-配比方案 | 环氧-配比方案 | 无标签 |  |  |  | 0.746356 | 0.10479 | 0.082051 | 0.021953 | 0.04485 | 0.140402 | 9.41278 | 1.93764 | 18.23858 | 17 | 1.516876 | 0.151526 | 0.10479 | 0.252229 | 0.100494 | 0.242107 | 0 | 0.148854 | 49.433826 | 1.107776 | 6797.829444 | 227.289398 | 3.565792 | 66.836077 | 0 | 1.516876 | 38.884301 | 261.32444 | 113.984533 | 17.978295 | 6.553259 | 8.86654 | 3.110941 | 0.010101 | 63.773643 | 7.790095 | 22.572541 | 0 | 0 | 3.014807 | 0.010152 | 0.095561 | 0.002513 | 0.185683 | 0 | 0.001045 | 0.286253 | 0.129955 | 0 | 2.191898 | 1.93764 | 18.23858 | 0.479594 | 35.439 | 0 | 0.1995 | 54.6336 | 24.803
环氧-配比方案-25.9.30-55 | 环氧-配比方案 | 环氧-配比方案 | 无标签 |  |  |  | 0.770372 | 0.107832 | 0.085295 | 0.021728 | 0.014773 | 0.139974 | 9.419407 | 1.93764 | 18.25142 | 16 | 1.56326 | 0.155925 | 0.107832 | 0.259551 | 0.103411 | 0.251485 | 0 | 0.121796 | 49.866112 | 1.085947 | 6992.555744 | 233.887229 | 3.679977 | 68.891597 | 0 | 1.56326 | 39.9463 | 260.005284 | 112.782277 | 17.943637 | 6.507392 | 8.925801 | 3.114507 | 0.010687 | 65.152259 | 7.976784 | 22.026861 | 0 | 0 | 3.102322 | 0.010447 | 0.098404 | 0.002592 | 0.189015 | 0 | 0.001086 | 0.288917 | 0.131061 | 0 | 1.135292 | 1.93764 | 18.25142 | 0.480822 | 35.0574 | 0 | 0.2015 | 53.5866 | 24.3084
环氧-配比方案-25.9.30-56 | 环氧-配比方案 | 环氧-配比方案 | 无标签 |  |  |  | 0.770372 | 0.107832 | 0.085295 | 0.021728 | 0.014773 | 0.139974 | 9.419407 | 1.93764 | 18.25142 | 16 | 1.56326 | 0.155925 | 0.107832 | 0.259551 | 0.103411 | 0.251485 | 0 | 0.121796 | 49.866112 | 1.085947 | 6992.555744 | 233.887229 | 3.679977 | 68.891597 | 0 | 1.56326 | 39.9463 | 260.005284 | 112.782277 | 17.943637 | 6.507392 | 8.925801 | 3.114507 | 0.010687 | 65.152259 | 7.976784 | 22.026861 | 0 | 0 | 3.102322 | 0.010447 | 0.098404 | 0.002592 | 0.189015 | 0 | 0.001086 | 0.288917 | 0.131061 | 0 | 1.135292 | 1.93764 | 18.25142 | 0.480822 | 35.0574 | 0 | 0.2015 | 53.5866 | 24.3084
环氧-配比方案-25.9.30-57 | 环氧-配比方案 | 环氧-配比方案 | 无标签 |  |  |  | 0.770372 | 0.107832 | 0.085295 | 0.021728 | 0.014773 | 0.139974 | 9.419407 | 0.937326 | 8.829054 | 16 | 1.56326 | 0.155925 | 0.107832 | 0.259551 | 0.103411 | 0.251485 | 0 | 0.121796 | 49.866112 | 1.085947 | 6992.555744 | 233.887229 | 3.679977 | 68.891597 | 0 | 1.56326 | 39.9463 | 260.005284 | 112.782277 | 17.943637 | 6.507392 | 8.925801 | 3.114507 | 0.010687 | 65.152259 | 7.976784 | 22.026861 | 0 | 0 | 3.102322 | 0.010447 | 0.098404 | 0.002592 | 0.189015 | 0 | 0.001086 | 0.288917 | 0.131061 | 0 | 1.135292 | 0.937326 | 8.829054 | 0.232596 | 16.958882 | 0 | 0.097475 | 25.92231 | 11.759094
环氧-配比方案-25.9.30-58 | 环氧-配比方案 | 环氧-配比方案 | 无标签 |  |  |  | 0.770372 | 0.107832 | 0.085295 | 0.021728 | 0.014773 | 0.139974 | 9.419407 | 9.373259 | 88.290538 | 16 | 1.56326 | 0.155925 | 0.107832 | 0.259551 | 0.103411 | 0.251485 | 0 | 0.121796 | 49.866112 | 1.085947 | 6992.555744 | 233.887229 | 3.679977 | 68.891597 | 0 | 1.56326 | 39.9463 | 260.005284 | 112.782277 | 17.943637 | 6.507392 | 8.925801 | 3.114507 | 0.010687 | 65.152259 | 7.976784 | 22.026861 | 0 | 0 | 3.102322 | 0.010447 | 0.098404 | 0.002592 | 0.189015 | 0 | 0.001086 | 0.288917 | 0.131061 | 0 | 1.135292 | 9.373259 | 88.290538 | 2.325958 | 169.588816 | 0 | 0.974748 | 259.223104 | 117.590944
环氧-配比方案-25.11.18-59 | 环氧-配比方案 | 环氧-配比方案 | 无标签 |  |  |  | 0.580885 | 0.089987 | 0.132911 | 0.018132 | 0.178085 | 0.154914 | 7.083732 | 4.11648 | 29.16004 | 17 | 1.346315 | 0.27644 | 0.089987 | 0.174035 | 0.086298 | 0.044112 | 0 | 0.329128 | 56.127076 | 1.140275 | 3437.377901 | 414.660704 | 1.974858 | 51.770497 | 0 | 1.346315 | 29.51002 | 259.632403 | 114.357357 | 18.072306 | 6.603202 | 8.849263 | 3.10785 | 0.01324 | 63.229143 | 7.418206 | 21.185715 | 0 | 0 | 2.58893 | 0.018522 | 0.131201 | 0.0016 | 0.11115 | 0 | 0.000907 | 0.292225 | 0.191414 | 0 | 17.523047 | 4.11648 | 29.16004 | 0.355522 | 24.7036 | 0 | 0.2015 | 64.9482 | 42.5426
环氧-配比方案-25.11.18-60 | 环氧-配比方案 | 环氧-配比方案 | 无标签 |  |  |  | 0.584326 | 0.089248 | 0.13182 | 0.017984 | 0.176622 | 0.152737 | 4.760322 | 6.05412 | 28.81956 | 17 | 1.351683 | 0.403224 | 0.089248 | 0.051764 | 0.085589 | 0.043749 | 0 | 0.326426 | 56.158876 | 1.13091 | 3201.491285 | 604.835471 | 1.056432 | 48.611743 | 0 | 1.351683 | 32.951529 | 253.511205 | 108.197364 | 18.110428 | 6.503217 | 8.811784 | 3.095701 | 0.013131 | 63.897159 | 7.29393 | 20.57998 | 0 | 0 | 2.567672 | 0.027016 | 0.128605 | 0.001111 | 0.069233 | 0 | 0.000899 | 0.302613 | 0.204449 | 0 | 17.379168 | 6.05412 | 28.81956 | 0.249042 | 15.5148 | 0 | 0.2015 | 67.8138 | 45.8158
环氧-配比方案-25.11.18-61 | 环氧-配比方案 | 环氧-配比方案 | 无标签 |  |  |  | 0.433442 | 0.121644 | 0.179668 | 0.024511 | 0.240734 | 0.280647 | 12.639992 | 2.17884 | 27.54052 | 15 | 1.116353 | 0.197793 | 0.121644 | 0.059362 | 0.116657 | 0.05963 | 0 | 0.444913 | 54.764602 | 1.166756 | 3907.860571 | 296.690063 | 1.174474 | 53.272836 | 0 | 1.116353 | 21.246366 | 254.226161 | 110.61333 | 18.044973 | 6.604328 | 8.849003 | 3.093021 | 0.017898 | 61.374883 | 7.389432 | 20.371562 | 0 | 0 | 3.499702 | 0.013252 | 0.167507 | 0.001107 | 0.086929 | 0 | 0.001226 | 0.275418 | 0.221814 | 0 | 23.687564 | 2.17884 | 27.54052 | 0.182002 | 14.2924 | 0 | 0.2015 | 45.2826 | 36.4694
环氧-配比方案-25.11.18-62 | 环氧-配比方案 | 环氧-配比方案 | 无标签 |  |  |  | 0.42944 | 0.119715 | 0.100141 | 0.107983 | 0.242721 | 0.278769 | 29.846159 | 0.65392 | 19.517 | 15 | 0.941938 | 0.058421 | 0.119715 | 0.035076 | 0.114806 | 0.221137 | 0 | 0.450845 | 60.912697 | 1.173493 | 6292.597364 | 87.631087 | 2.132536 | 57.735957 | 0 | 0.941938 | 25.503041 | 263.942741 | 117.123378 | 18.094689 | 6.697798 | 8.503538 | 3.060665 | 0.007818 | 61.083836 | 7.489321 | 20.578521 | 0 | 0 | 3.444189 | 0.003914 | 0.116823 | 0.001575 | 0.129641 | 0 | 0.005399 | 0.272565 | 0.14814 | 0 | 23.39474 | 0.65392 | 19.517 | 0.263192 | 21.6584 | 0 | 0.902 | 45.5358 | 24.7489
环氧-配比方案-25.11.24-63 | 环氧-配比方案 | 环氧-配比方案 | 无标签 |  |  |  | 0.532313 | 0.10004 | 0.147759 | 0.021909 | 0.197979 | 0.187935 | 10.053004 | 2.84884 | 28.6394 | 17 | 1.269808 | 0.212685 | 0.10004 | 0.17467 | 0.095938 | 0.04902 | 0 | 0.367647 | 55.764642 | 1.151224 | 3656.347479 | 319.027611 | 2.006353 | 53.182273 | 0 | 1.269808 | 25.842437 | 259.855642 | 115.108443 | 18.05112 | 6.632843 | 8.859074 | 3.106673 | 0.014719 | 62.444678 | 7.44958 | 21.119348 | 0 | 0 | 2.878151 | 0.01425 | 0.143254 | 0.001595 | 0.116383 | 0 | 0.001095 | 0.283611 | 0.19689 | 0 | 19.480628 | 2.84884 | 28.6394 | 0.31884 | 23.2672 | 0 | 0.219 | 56.6996 | 39.3622
环氧-配比方案-25.11.24-64 | 环氧-配比方案 | 环氧-配比方案 | 无标签 |  |  |  | 0.532313 | 0.10004 | 0.147759 | 0.021909 | 0.197979 | 0.187935 | 10.053004 | 2.84884 | 28.6394 | 17 | 1.269808 | 0.212685 | 0.10004 | 0.17467 | 0.095938 | 0.04902 | 0 | 0.367647 | 55.764642 | 1.151224 | 3656.347479 | 319.027611 | 2.006353 | 53.182273 | 0 | 1.269808 | 25.842437 | 259.855642 | 115.108443 | 18.05112 | 6.632843 | 8.859074 | 3.106673 | 0.014719 | 62.444678 | 7.44958 | 21.119348 | 0 | 0 | 2.878151 | 0.01425 | 0.143254 | 0.001595 | 0.116383 | 0 | 0.001095 | 0.283611 | 0.19689 | 0 | 19.480628 | 2.84884 | 28.6394 | 0.31884 | 23.2672 | 0 | 0.219 | 56.6996 | 39.3622
环氧-配比方案-25.11.24-65 | 环氧-配比方案 | 环氧-配比方案 | 无标签 |  |  |  | 0.560341 | 0.052654 | 0.155539 | 0.023062 | 0.208404 | 0.093967 | 9.431699 | 2.84884 | 26.8694 | 17 | 1.15238 | 0.223884 | 0.052654 | 0.183867 | 0.10099 | 0.051601 | 0 | 0.387005 | 55.541634 | 1.154975 | 3796.214132 | 335.825611 | 2.059341 | 40.186394 | 0 | 1.15238 | 23.306761 | 257.741891 | 114.850885 | 17.974832 | 6.613511 | 8.799 | 3.085963 | 0.015494 | 61.836247 | 7.525906 | 21.283593 | 0 | 0 | 3.029697 | 0.015 | 0.141477 | 0.001574 | 0.121984 | 0 | 0.001153 | 0.265899 | 0.204624 | 0 | 20.506356 | 2.84884 | 26.8694 | 0.29884 | 23.1672 | 0 | 0.219 | 50.4996 | 38.8622
环氧-配比方案-25.11.24-66 | 环氧-配比方案 | 环氧-配比方案 | 无标签 |  |  |  | 0.532313 | 0.10004 | 0.147759 | 0.021909 | 0.197979 | 0.187935 | 10.053004 | 2.84884 | 28.6394 | 17 | 1.269808 | 0.212685 | 0.10004 | 0.17467 | 0.095938 | 0.04902 | 0 | 0.367647 | 55.764642 | 1.151224 | 3656.347479 | 319.027611 | 2.006353 | 53.182273 | 0 | 1.269808 | 25.842437 | 259.855642 | 115.108443 | 18.05112 | 6.632843 | 8.859074 | 3.106673 | 0.014719 | 62.444678 | 7.44958 | 21.119348 | 0 | 0 | 2.878151 | 0.01425 | 0.143254 | 0.001595 | 0.116383 | 0 | 0.001095 | 0.283611 | 0.19689 | 0 | 19.480628 | 2.84884 | 28.6394 | 0.31884 | 23.2672 | 0 | 0.219 | 56.6996 | 39.3622
环氧-配比方案-25.11.24-67 | 环氧-配比方案 | 环氧-配比方案 | 无标签 |  |  |  | 0.537692 | 0.101051 | 0.149252 | 0.02213 | 0.189875 | 0.187935 | 10.053004 | 2.84884 | 28.6394 | 16 | 1.282639 | 0.214834 | 0.101051 | 0.176435 | 0.096908 | 0.049515 | 0 | 0.361257 | 55.317639 | 1.122437 | 3691.274192 | 322.251415 | 2.026627 | 53.719685 | 0 | 1.282639 | 26.103577 | 257.428961 | 113.240097 | 18.031427 | 6.598818 | 8.867755 | 3.107751 | 0.014868 | 62.974636 | 7.524859 | 21.130659 | 0 | 0 | 2.907235 | 0.014394 | 0.144702 | 0.001611 | 0.117559 | 0 | 0.001107 | 0.281425 | 0.198879 | 0 | 18.666973 | 2.84884 | 28.6394 | 0.31884 | 23.2672 | 0 | 0.219 | 55.6996 | 39.3622
环氧-配比方案-25.11.24-68 | 环氧-配比方案 | 环氧-配比方案 | 无标签 |  |  |  | 0.475547 | 0.06435 | 0.19009 | 0.028185 | 0.241828 | 0.135318 | 39.084299 | 0.67 | 26.18648 | 15 | 0.989833 | 0.06435 | 0.06435 | 0.22471 | 0.123423 | 0.063063 | 0 | 0.460103 | 54.036468 | 1.144512 | 4385.797864 | 96.525097 | 2.412162 | 41.788932 | 0 | 0.989833 | 14.672458 | 256.244144 | 115.575804 | 17.880721 | 6.656461 | 8.83 | 3.084131 | 0.018936 | 60.585714 | 7.732819 | 21.359459 | 0 | 0 | 3.702703 | 0.004311 | 0.16851 | 0.001714 | 0.146988 | 0 | 0.001409 | 0.239009 | 0.216596 | 0 | 23.774564 | 0.67 | 26.18648 | 0.26632 | 22.842 | 0 | 0.219 | 37.142 | 33.659
环氧-配比方案-25.11.24-1-69 | 环氧-配比方案 | 环氧-配比方案 | 无标签 |  |  |  | 0.691749 | 0.09657 | 0.142634 | 0.027716 | 0.041332 | 0.139602 | 10.438045 | 2.84884 | 29.73632 | 19 | 1.403662 | 0.205307 | 0.09657 | 0.168611 | 0.09261 | 0.22522 | 0 | 0.211681 | 45.796176 | 1.088415 | 6163.500406 | 307.961218 | 2.817811 | 60.164941 | 0 | 1.403662 | 32.504925 | 250.701773 | 106.185202 | 17.864832 | 6.416795 | 9.084518 | 3.102972 | 0.018337 | 63.400272 | 7.943864 | 22.771313 | 0 | 0 | 2.778314 | 0.013756 | 0.143582 | 0.002068 | 0.1504 | 0 | 0.000973 | 0.270167 | 0.183808 | 0 | 2.019957 | 2.84884 | 29.73632 | 0.428322 | 31.1484 | 0 | 0.2015 | 55.9526 | 38.0674
环氧-配比方案-25.11.24-1-70 | 环氧-配比方案 | 环氧-配比方案 | 无标签 |  |  |  | 0.697508 | 0.097374 | 0.143821 | 0.019621 | 0.041676 | 0.139602 | 10.438045 | 2.84884 | 29.73632 | 18 | 1.415348 | 0.207017 | 0.097374 | 0.170015 | 0.093382 | 0.227095 | 0 | 0.205118 | 46.152474 | 1.089151 | 6214.314868 | 310.525137 | 2.841271 | 60.665842 | 0 | 1.415348 | 33.191817 | 251.956435 | 107.069243 | 17.863707 | 6.403615 | 9.076896 | 3.10383 | 0.014327 | 63.928109 | 8.01 | 22.544622 | 0 | 0 | 2.801445 | 0.01387 | 0.144777 | 0.002085 | 0.151652 | 0 | 0.000981 | 0.272416 | 0.185338 | 0 | 2.036774 | 2.84884 | 29.73632 | 0.428322 | 31.1484 | 0 | 0.2015 | 55.9526 | 38.0674
环氧-配比方案-25.11.24-2-71 | 环氧-配比方案 | 环氧-配比方案 | 无标签 |  |  |  | 0.513867 | 0.09657 | 0.142634 | 0.027716 | 0.219214 | 0.187928 | 10.050098 | 2.84884 | 28.63112 | 19 | 1.22578 | 0.205307 | 0.09657 | 0.168611 | 0.09261 | 0.047339 | 0 | 0.389563 | 54.690258 | 1.168461 | 3530.852074 | 307.961218 | 1.928403 | 51.270859 | 0 | 1.22578 | 24.500251 | 259.595855 | 115.079284 | 18.07829 | 6.683618 | 8.817695 | 3.102972 | 0.018337 | 60.732048 | 7.232337 | 21.881905 | 0 | 0 | 2.778314 | 0.013756 | 0.138245 | 0.001535 | 0.114823 | 0 | 0.000973 | 0.279061 | 0.192702 | 0 | 19.808122 | 2.84884 | 28.63112 | 0.317802 | 23.7804 | 0 | 0.2015 | 57.7946 | 39.9094
环氧-配比方案-25.11.24-2-72 | 环氧-配比方案 | 环氧-配比方案 | 无标签 |  |  |  | 0.518146 | 0.097374 | 0.143821 | 0.019621 | 0.221039 | 0.187928 | 10.050098 | 2.84884 | 28.63112 | 18 | 1.235985 | 0.207017 | 0.097374 | 0.170015 | 0.093382 | 0.047733 | 0 | 0.384481 | 55.120603 | 1.169864 | 3559.748522 | 310.525137 | 1.944458 | 51.697713 | 0 | 1.235985 | 25.1205 | 260.924564 | 116.037372 | 18.078942 | 6.672658 | 8.807852 | 3.10383 | 0.014327 | 61.23767 | 7.29255 | 21.647809 | 0 | 0 | 2.801445 | 0.01387 | 0.139396 | 0.001547 | 0.115779 | 0 | 0.000981 | 0.281384 | 0.194307 | 0 | 19.973033 | 2.84884 | 28.63112 | 0.317802 | 23.7804 | 0 | 0.2015 | 57.7946 | 39.9094
环氧-配比方案-25.11.25-73 | 环氧-配比方案 | 环氧-配比方案 | 无标签 |  |  |  | 0.50393 | 0.142059 | 0.139881 | 0.020741 | 0.19339 | 0.281902 | 10.712922 | 2.84884 | 30.5194 | 18 | 1.391514 | 0.201345 | 0.142059 | 0.165357 | 0.090823 | 0.046406 | 0 | 0.354011 | 56.529501 | 1.17466 | 3514.674628 | 302.017236 | 1.946728 | 65.499574 | 0 | 1.391514 | 28.158064 | 263.890236 | 116.968842 | 18.134861 | 6.677327 | 8.911478 | 3.124661 | 0.013934 | 62.433658 | 7.329482 | 21 | 0 | 0 | 2.72469 | 0.01349 | 0.144518 | 0.001605 | 0.1103 | 0 | 0.001037 | 0.302252 | 0.188759 | 0 | 19.338953 | 2.84884 | 30.5194 | 0.33884 | 23.2932 | 0 | 0.219 | 63.8296 | 39.8622
环氧-配比方案-25.11.25-74 | 环氧-配比方案 | 环氧-配比方案 | 无标签 |  |  |  | 0.50393 | 0.142059 | 0.139881 | 0.020741 | 0.19339 | 0.281902 | 10.712922 | 2.84884 | 30.5194 | 18 | 1.391514 | 0.201345 | 0.142059 | 0.165357 | 0.090823 | 0.046406 | 0 | 0.354011 | 56.529501 | 1.17466 | 3514.674628 | 302.017236 | 1.946728 | 65.499574 | 0 | 1.391514 | 28.158064 | 263.890236 | 116.968842 | 18.134861 | 6.677327 | 8.911478 | 3.124661 | 0.013934 | 62.433658 | 7.329482 | 21 | 0 | 0 | 2.72469 | 0.01349 | 0.144518 | 0.001605 | 0.1103 | 0 | 0.001037 | 0.302252 | 0.188759 | 0 | 19.338953 | 2.84884 | 30.5194 | 0.33884 | 23.2932 | 0 | 0.219 | 63.8296 | 39.8622
环氧-配比方案-25.11.25-75 | 环氧-配比方案 | 环氧-配比方案 | 无标签 |  |  |  | 0.556648 | 0.052307 | 0.154514 | 0.02291 | 0.213621 | 0.093967 | 9.431699 | 2.84884 | 26.8694 | 17 | 1.144785 | 0.222408 | 0.052307 | 0.182655 | 0.100324 | 0.051261 | 0 | 0.391045 | 56.16644 | 1.184563 | 3772.512752 | 333.612303 | 2.045768 | 39.92154 | 0 | 1.144785 | 23.153154 | 260.112669 | 116.651742 | 17.992049 | 6.643572 | 8.797604 | 3.085396 | 0.015392 | 61.223664 | 7.468564 | 21.31384 | 0 | 0 | 3.009729 | 0.014901 | 0.140545 | 0.001563 | 0.120793 | 0 | 0.001146 | 0.267442 | 0.203275 | 0 | 21.362067 | 2.84884 | 26.8694 | 0.29884 | 23.0932 | 0 | 0.219 | 51.1296 | 38.8622
环氧-配比方案-25.11.25-76 | 环氧-配比方案 | 环氧-配比方案 | 无标签 |  |  |  | 0.528979 | 0.099413 | 0.146834 | 0.021772 | 0.203002 | 0.187935 | 10.053004 | 2.84884 | 28.6394 | 17 | 1.261855 | 0.211353 | 0.099413 | 0.173576 | 0.095338 | 0.048713 | 0 | 0.371608 | 56.356994 | 1.179366 | 3634.700209 | 317.029526 | 1.993787 | 52.84919 | 0 | 1.261855 | 25.680585 | 262.095338 | 116.818173 | 18.067005 | 6.661288 | 8.857372 | 3.106005 | 0.014627 | 61.858733 | 7.395566 | 21.14912 | 0 | 0 | 2.860125 | 0.014161 | 0.142357 | 0.001585 | 0.115286 | 0 | 0.001089 | 0.284967 | 0.195657 | 0 | 20.300229 | 2.84884 | 28.6394 | 0.31884 | 23.1932 | 0 | 0.219 | 57.3296 | 39.3622
环氧-配比方案-25.11.25-77 | 环氧-配比方案 | 环氧-配比方案 | 无标签 |  |  |  | 0.53971 | 0.10143 | 0.149812 | 0.022213 | 0.186834 | 0.187935 | 10.053004 | 2.84884 | 28.6394 | 15 | 1.287453 | 0.215641 | 0.10143 | 0.177097 | 0.097272 | 0.049701 | 0 | 0.35886 | 55.47165 | 1.122146 | 3704.376651 | 323.460797 | 2.034233 | 53.92129 | 0 | 1.287453 | 26.201542 | 257.269196 | 113.10214 | 18.027792 | 6.593559 | 8.874764 | 3.108155 | 0.014923 | 62.910741 | 7.545593 | 21.172431 | 0 | 0 | 2.918146 | 0.014448 | 0.145245 | 0.001617 | 0.117625 | 0 | 0.001111 | 0.280605 | 0.199626 | 0 | 18.683436 | 2.84884 | 28.6394 | 0.31884 | 23.1932 | 0 | 0.219 | 55.3296 | 39.3622
环氧-配比方案-25.11.25-78 | 环氧-配比方案 | 环氧-配比方案 | 无标签 |  |  |  | 0.477822 | 0.064658 | 0.191 | 0.02832 | 0.2382 | 0.135318 | 39.084299 | 0.67 | 26.18648 | 14 | 0.994569 | 0.064658 | 0.064658 | 0.225786 | 0.124014 | 0.063365 | 0 | 0.45752 | 54.226691 | 1.144247 | 4405.825605 | 96.986939 | 2.423704 | 41.988879 | 0 | 0.994569 | 14.742661 | 256.034786 | 115.411095 | 17.875365 | 6.650032 | 8.838756 | 3.084534 | 0.019026 | 60.492823 | 7.760248 | 21.413811 | 0 | 0 | 3.720419 | 0.004332 | 0.169316 | 0.001722 | 0.147213 | 0 | 0.001416 | 0.23776 | 0.217632 | 0 | 23.819992 | 0.67 | 26.18648 | 0.26632 | 22.768 | 0 | 0.219 | 36.772 | 33.659
环氧-配比方案-25.11.26-79 | 环氧-配比方案 | 环氧-配比方案 | 无标签 |  |  |  | 0.719255 | 0.10041 | 0.148305 | 0.02199 | 0.010041 | 0.139602 | 10.440994 | 2.84884 | 29.74472 | 16 | 1.459475 | 0.213471 | 0.10041 | 0.175315 | 0.096293 | 0.234175 | 0 | 0.180336 | 46.670917 | 1.067812 | 6406.744457 | 320.206442 | 2.93864 | 62.62752 | 0 | 1.459475 | 34.261788 | 250.458571 | 105.730782 | 17.825645 | 6.350329 | 9.143405 | 3.107067 | 0.014773 | 65.153828 | 8.209675 | 22.085509 | 0 | 0 | 2.888786 | 0.014303 | 0.149333 | 0.002156 | 0.153438 | 0 | 0.001099 | 0.273559 | 0.188371 | 0 | 1.004097 | 2.84884 | 29.74472 | 0.429372 | 30.5624 | 0 | 0.219 | 54.4886 | 37.5204
环氧-配比方案-25.11.26-80 | 环氧-配比方案 | 环氧-配比方案 | 无标签 |  |  |  | 0.719255 | 0.10041 | 0.148305 | 0.02199 | 0.010041 | 0.139602 | 10.440994 | 2.84884 | 29.74472 | 16 | 1.459475 | 0.213471 | 0.10041 | 0.175315 | 0.096293 | 0.234175 | 0 | 0.180336 | 46.670917 | 1.067812 | 6406.744457 | 320.206442 | 2.93864 | 62.62752 | 0 | 1.459475 | 34.261788 | 250.458571 | 105.730782 | 17.825645 | 6.350329 | 9.143405 | 3.107067 | 0.014773 | 65.153828 | 8.209675 | 22.085509 | 0 | 0 | 2.888786 | 0.014303 | 0.149333 | 0.002156 | 0.153438 | 0 | 0.001099 | 0.273559 | 0.188371 | 0 | 1.004097 | 2.84884 | 29.74472 | 0.429372 | 30.5624 | 0 | 0.219 | 54.4886 | 37.5204
环氧-配比方案-25.11.26-1-81 | 环氧-配比方案 | 环氧-配比方案 | 无标签 |  |  |  | 0.552514 | 0.099177 | 0.12169 | 0.030348 | 0.196271 | 0.179501 | 7.80775 | 2.60764 | 20.3598 | 19 | 1.30844 | 0.192998 | 0.099177 | 0.191015 | 0.119905 | 0.048597 | 0 | 0.348309 | 55.929223 | 1.157368 | 4155.709551 | 289.497173 | 2.135327 | 54.657344 | 0 | 1.30844 | 27.773579 | 259.468115 | 115.057423 | 18.072597 | 6.693633 | 8.680879 | 3.107537 | 0.023865 | 61.519092 | 7.2048 | 21.135476 | 0 | 0 | 3.597144 | 0.012931 | 0.100961 | 0.001677 | 0.140787 | 0 | 0.001086 | 0.283703 | 0.170417 | 0 | 19.312542 | 2.60764 | 20.3598 | 0.33824 | 28.3912 | 0 | 0.219 | 57.2116 | 34.3662
环氧-配比方案-25.11.26-1-82 | 环氧-配比方案 | 环氧-配比方案 | 无标签 |  |  |  | 0.552514 | 0.099177 | 0.12169 | 0.030348 | 0.196271 | 0.179501 | 7.80775 | 2.60764 | 20.3598 | 19 | 1.30844 | 0.192998 | 0.099177 | 0.191015 | 0.119905 | 0.048597 | 0 | 0.348309 | 55.929223 | 1.157368 | 4155.709551 | 289.497173 | 2.135327 | 54.657344 | 0 | 1.30844 | 27.773579 | 259.468115 | 115.057423 | 18.072597 | 6.693633 | 8.680879 | 3.107537 | 0.023865 | 61.519092 | 7.2048 | 21.135476 | 0 | 0 | 3.597144 | 0.012931 | 0.100961 | 0.001677 | 0.140787 | 0 | 0.001086 | 0.283703 | 0.170417 | 0 | 19.312542 | 2.60764 | 20.3598 | 0.33824 | 28.3912 | 0 | 0.219 | 57.2116 | 34.3662
环氧-配比方案-25.11.26-1-83 | 环氧-配比方案 | 环氧-配比方案 | 无标签 |  |  |  | 0.550364 | 0.10247 | 0.12573 | 0.022441 | 0.198996 | 0.186185 | 10.507525 | 1.93764 | 20.3598 | 16 | 1.310893 | 0.148171 | 0.10247 | 0.228097 | 0.123886 | 0.05021 | 0 | 0.347167 | 56.475561 | 1.163371 | 4323.127308 | 222.256379 | 2.426529 | 56.523209 | 0 | 1.310893 | 26.989548 | 262.467159 | 117.796291 | 18.055846 | 6.711743 | 8.684322 | 3.112132 | 0.0202 | 61.649452 | 7.323701 | 21.076852 | 0 | 0 | 3.716569 | 0.009927 | 0.104313 | 0.001835 | 0.155329 | 0 | 0.001122 | 0.28098 | 0.169414 | 0 | 19.89958 | 1.93764 | 20.3598 | 0.35824 | 30.3172 | 0 | 0.219 | 54.8416 | 33.0662
环氧-配比方案-25.11.28-84 | 环氧-配比方案 | 环氧-配比方案 | 无标签 |  |  |  | 0.551803 | 0.099049 | 0.121533 | 0.030309 | 0.197306 | 0.179501 | 10.523007 | 1.93764 | 20.3898 | 17 | 1.281993 | 0.143225 | 0.099049 | 0.240293 | 0.11975 | 0.048534 | 0 | 0.349148 | 55.875594 | 1.160889 | 4234.807785 | 214.837559 | 2.504011 | 54.834588 | 0 | 1.281993 | 26.25208 | 261.996533 | 117.578645 | 18.058934 | 6.734935 | 8.693572 | 3.112351 | 0.023834 | 61.295265 | 7.247623 | 21.36876 | 0 | 0 | 3.592512 | 0.009596 | 0.10098 | 0.001873 | 0.157573 | 0 | 0.001085 | 0.278534 | 0.164749 | 0 | 19.306062 | 1.93764 | 20.3898 | 0.37824 | 31.8172 | 0 | 0.219 | 56.2416 | 33.2662
环氧-配比方案-25.11.28-1-85 | 环氧-配比方案 | 环氧-配比方案 | 无标签 |  |  |  | 0.581342 | 0.052176 | 0.128039 | 0.031932 | 0.206512 | 0.08975 | 7.107883 | 2.60764 | 18.5348 | 19 | 1.18105 | 0.203068 | 0.052176 | 0.200981 | 0.126161 | 0.051132 | 0 | 0.366482 | 55.716828 | 1.161405 | 4317.752207 | 304.601899 | 2.194563 | 41.334655 | 0 | 1.18105 | 25.257331 | 257.353334 | 114.799541 | 17.998122 | 6.677648 | 8.612053 | 3.08706 | 0.02511 | 60.867891 | 7.267661 | 21.299071 | 0 | 0 | 3.784827 | 0.013606 | 0.096707 | 0.00166 | 0.147611 | 0 | 0.001143 | 0.265374 | 0.176699 | 0 | 20.320188 | 2.60764 | 18.5348 | 0.31824 | 28.2912 | 0 | 0.219 | 50.8616 | 33.8662
环氧-配比方案-25.11.28-1-86 | 环氧-配比方案 | 环氧-配比方案 | 无标签 |  |  |  | 0.558296 | 0.055048 | 0.135088 | 0.033689 | 0.21788 | 0.0986 | 9.457278 | 1.93764 | 18.3248 | 18 | 1.135968 | 0.159199 | 0.055048 | 0.212044 | 0.133106 | 0.053947 | 0 | 0.386656 | 55.481048 | 1.168638 | 4489.377893 | 238.797754 | 2.287845 | 41.683365 | 0 | 1.135968 | 23.014533 | 257.75812 | 115.614224 | 17.981504 | 6.703941 | 8.607211 | 3.086348 | 0.026492 | 60.31014 | 7.282396 | 21.315535 | 0 | 0 | 3.993174 | 0.010666 | 0.100874 | 0.001697 | 0.155187 | 0 | 0.001206 | 0.259064 | 0.177619 | 0 | 21.438771 | 1.93764 | 18.3248 | 0.30824 | 28.1912 | 0 | 0.219 | 47.0616 | 32.2662
环氧-配比方案-25.11.28-1-87 | 环氧-配比方案 | 环氧-配比方案 | 无标签 |  |  |  | 0.572418 | 0.053288 | 0.130768 | 0.032612 | 0.210913 | 0.093093 | 9.565657 | 1.93764 | 18.5348 | 18 | 1.163594 | 0.154108 | 0.053288 | 0.237238 | 0.12885 | 0.052222 | 0 | 0.374294 | 55.625531 | 1.166444 | 4441.758435 | 231.162741 | 2.470479 | 42.268997 | 0 | 1.163594 | 23.557604 | 259.108707 | 116.713631 | 17.982095 | 6.713407 | 8.61977 | 3.089982 | 0.025645 | 60.49206 | 7.305339 | 21.46531 | 0 | 0 | 3.865501 | 0.010325 | 0.098768 | 0.001802 | 0.161415 | 0 | 0.001167 | 0.260373 | 0.173538 | 0 | 20.753316 | 1.93764 | 18.5348 | 0.33824 | 30.2912 | 0 | 0.219 | 48.8616 | 32.5662
环氧-配比方案-25.11.28-2-88 | 环氧-配比方案 | 环氧-配比方案 | 无标签 |  |  |  | 0.675167 | 0.040222 | 0.118816 | 0.017617 | 0.148178 | 0.059573 | 5.97828 | 4.78648 | 28.61492 | 15 | 1.374548 | 0.287346 | 0.040222 | 0.271257 | 0.077146 | 0.039418 | 0 | 0.284611 | 56.408575 | 1.110226 | 3429.703918 | 431.019226 | 2.677701 | 42.617649 | 0 | 1.374548 | 30.713297 | 260.294184 | 116.126941 | 17.996605 | 6.584595 | 8.825557 | 3.103459 | 0.011836 | 63.80975 | 7.603733 | 21.911431 | 0 | 0 | 2.314375 | 0.019252 | 0.115095 | 0.001972 | 0.139829 | 0 | 0.000881 | 0.281052 | 0.181463 | 0 | 14.817794 | 4.78648 | 28.61492 | 0.49036 | 34.7644 | 0 | 0.219 | 69.8752 | 45.1154
环氧-配比方案-25.11.28-2-89 | 环氧-配比方案 | 环氧-配比方案 | 无标签 |  |  |  | 0.568544 | 0.053425 | 0.157816 | 0.0234 | 0.196816 | 0.093967 | 9.431699 | 2.84884 | 26.8694 | 15 | 1.169249 | 0.227161 | 0.053425 | 0.186558 | 0.102468 | 0.052356 | 0 | 0.378032 | 55.229725 | 1.124398 | 3848.856651 | 340.741532 | 2.089486 | 40.774655 | 0 | 1.169249 | 23.647932 | 254.986323 | 112.733625 | 17.94914 | 6.571845 | 8.814649 | 3.087221 | 0.015721 | 62.318303 | 7.628165 | 21.341917 | 0 | 0 | 3.074046 | 0.01522 | 0.143548 | 0.001597 | 0.123374 | 0 | 0.00117 | 0.262472 | 0.207619 | 0 | 19.68159 | 2.84884 | 26.8694 | 0.29884 | 23.0932 | 0 | 0.219 | 49.1296 | 38.8622
环氧-配比方案-25.11.28-2-90 | 环氧-配比方案 | 环氧-配比方案 | 无标签 |  |  |  | 0.568544 | 0.053425 | 0.157816 | 0.0234 | 0.196816 | 0.093967 | 9.431699 | 2.84884 | 26.8694 | 15 | 1.169249 | 0.227161 | 0.053425 | 0.186558 | 0.102468 | 0.052356 | 0 | 0.378032 | 55.229725 | 1.124398 | 3848.856651 | 340.741532 | 2.089486 | 40.774655 | 0 | 1.169249 | 23.647932 | 254.986323 | 112.733625 | 17.94914 | 6.571845 | 8.814649 | 3.087221 | 0.015721 | 62.318303 | 7.628165 | 21.341917 | 0 | 0 | 3.074046 | 0.01522 | 0.143548 | 0.001597 | 0.123374 | 0 | 0.00117 | 0.262472 | 0.207619 | 0 | 19.68159 | 2.84884 | 26.8694 | 0.29884 | 23.0932 | 0 | 0.219 | 49.1296 | 38.8622
环氧-配比方案-25.11.28-2-91 | 环氧-配比方案 | 环氧-配比方案 | 无标签 |  |  |  | 0.357722 | 0.079529 | 0.234929 | 0.034834 | 0.292986 | 0.222321 | 37.573552 | 0.67 | 25.17428 | 13 | 0.763321 | 0.079529 | 0.079529 | 0.047718 | 0.152537 | 0.077939 | 0 | 0.562749 | 52.898839 | 1.154423 | 4729.163258 | 119.293781 | 1.141164 | 37.84635 | 0 | 0.763321 | 8.933514 | 245.922857 | 107.455702 | 17.8467 | 6.56954 | 8.80167 | 3.057977 | 0.023402 | 59.226181 | 7.705106 | 20.358995 | 0 | 0 | 4.576109 | 0.005328 | 0.200209 | 0.000968 | 0.100573 | 0 | 0.001742 | 0.223445 | 0.256187 | 0 | 29.298553 | 0.67 | 25.17428 | 0.12172 | 12.646 | 0 | 0.219 | 28.096 | 32.213
环氧-配比方案-25.12.2-92 | 环氧-配比方案 | 环氧-配比方案 | 无标签 |  |  |  | 0.514404 | 0.145012 | 0.141338 | 0.006671 | 0.192575 | 0.281902 | 13.486922 | 1.93764 | 26.1328 | 18 | 1.420437 | 0.139791 | 0.145012 | 0.234532 | 0.092711 | 0.04737 | 0 | 0.340584 | 55.356632 | 1.156694 | 3661.753326 | 209.686775 | 2.407724 | 67.924401 | 0 | 1.420437 | 26.603925 | 264.075986 | 117.814578 | 18.103925 | 6.728384 | 8.878654 | 3.140932 | 0.020648 | 62.516628 | 7.336814 | 21.436002 | 0 | 0 | 2.781323 | 0.009366 | 0.126319 | 0.001857 | 0.150895 | 0 | 0.000334 | 0.297958 | 0.180594 | 0 | 18.843194 | 1.93764 | 26.1328 | 0.38424 | 31.2172 | 0 | 0.069 | 61.6416 | 37.3612
环氧-配比方案-25.12.2-93 | 环氧-配比方案 | 环氧-配比方案 | 无标签 |  |  |  | 0.540532 | 0.101585 | 0.148517 | 0.007009 | 0.202357 | 0.187935 | 12.57344 | 1.93764 | 24.3628 | 18 | 1.314811 | 0.146892 | 0.101585 | 0.246445 | 0.09742 | 0.049777 | 0 | 0.357883 | 55.120784 | 1.160589 | 3796.950061 | 220.337261 | 2.479226 | 56.136733 | 0 | 1.314811 | 24.196566 | 262.251321 | 117.703576 | 18.033015 | 6.714588 | 8.821698 | 3.122694 | 0.021696 | 61.93336 | 7.404714 | 21.610524 | 0 | 0 | 2.922592 | 0.009842 | 0.123744 | 0.00185 | 0.158052 | 0 | 0.00035 | 0.281601 | 0.187227 | 0 | 19.800284 | 1.93764 | 24.3628 | 0.36424 | 31.1172 | 0 | 0.069 | 55.4416 | 36.8612
环氧-配比方案-25.12.2-94 | 环氧-配比方案 | 环氧-配比方案 | 无标签 |  |  |  | 0.555173 | 0.098348 | 0.143784 | 0.006786 | 0.195909 | 0.177148 | 12.633719 | 1.93764 | 24.4796 | 16 | 1.312057 | 0.142211 | 0.098348 | 0.270456 | 0.094315 | 0.04819 | 0 | 0.346479 | 55.276259 | 1.158659 | 3766.63812 | 213.316286 | 2.655144 | 55.276357 | 0 | 1.312057 | 24.503442 | 263.45417 | 118.732691 | 18.031963 | 6.723682 | 8.82738 | 3.125157 | 0.021005 | 62.062943 | 7.423682 | 21.750393 | 0 | 0 | 2.829465 | 0.009528 | 0.120376 | 0.00195 | 0.164168 | 0 | 0.000339 | 0.280712 | 0.182854 | 0 | 19.169355 | 1.93764 | 24.4796 | 0.39664 | 33.3852 | 0 | 0.069 | 57.0856 | 37.1852
环氧-配比方案-25.12.2-95 | 环氧-配比方案 | 环氧-配比方案 | 无标签 |  |  |  | 0.583885 | 0.051717 | 0.151221 | 0.007137 | 0.206041 | 0.088574 | 11.720237 | 1.93764 | 22.7096 | 16 | 1.198904 | 0.149566 | 0.051717 | 0.284444 | 0.099193 | 0.050683 | 0 | 0.364398 | 55.031961 | 1.162727 | 3909.720356 | 224.348366 | 2.740743 | 42.619983 | 0 | 1.198904 | 21.943628 | 261.564129 | 118.667149 | 17.956041 | 6.709392 | 8.766736 | 3.105772 | 0.022091 | 61.445594 | 7.497311 | 21.944353 | 0 | 0 | 2.975796 | 0.010021 | 0.117447 | 0.001948 | 0.172141 | 0 | 0.000357 | 0.263165 | 0.189725 | 0 | 20.160736 | 1.93764 | 22.7096 | 0.37664 | 33.2852 | 0 | 0.069 | 50.8856 | 36.6852
环氧-配比方案-25.12.3-96 | 环氧-配比方案 | 环氧-配比方案 | 无标签 |  |  |  | 0.64217 | 0.049058 | 0.084576 | 0.030024 | 0.194172 | 0.076394 | 6.633121 | 1.93764 | 12.8526 | 18 | 1.237834 | 0.141876 | 0.049058 | 0.269819 | 0.182398 | 0.048077 | 0 | 0.308772 | 55.88936 | 1.167057 | 5514.705298 | 212.813972 | 2.717573 | 43.274137 | 0 | 1.237834 | 29.758732 | 260.596743 | 118.1146 | 18.023254 | 6.740424 | 8.404219 | 3.076786 | 0.021103 | 60.40679 | 7.153454 | 20.450157 | 0 | 0 | 5.471939 | 0.009506 | 0.063052 | 0.00198 | 0.167873 | 0 | 0.001074 | 0.261507 | 0.133169 | 0 | 19.106001 | 1.93764 | 12.8526 | 0.40364 | 34.2192 | 0 | 0.219 | 53.3056 | 27.1452
环氧-配比方案-25.12.3-97 | 环氧-配比方案 | 环氧-配比方案 | 无标签 |  |  |  | 0.64217 | 0.049058 | 0.084576 | 0.030024 | 0.194172 | 0.076394 | 6.633121 | 1.93764 | 12.8526 | 18 | 1.237834 | 0.141876 | 0.049058 | 0.269819 | 0.182398 | 0.048077 | 0 | 0.308772 | 55.88936 | 1.167057 | 5514.705298 | 212.813972 | 2.717573 | 43.274137 | 0 | 1.237834 | 29.758732 | 260.596743 | 118.1146 | 18.023254 | 6.740424 | 8.404219 | 3.076786 | 0.021103 | 60.40679 | 7.153454 | 20.450157 | 0 | 0 | 5.471939 | 0.009506 | 0.063052 | 0.00198 | 0.167873 | 0 | 0.001074 | 0.261507 | 0.133169 | 0 | 19.106001 | 1.93764 | 12.8526 | 0.40364 | 34.2192 | 0 | 0.219 | 53.3056 | 27.1452
环氧-配比方案-25.12.3-2-98 | 环氧-配比方案 | 环氧-配比方案 | 无标签 |  |  |  | 0.631793 | 0.052258 | 0.090092 | 0.022889 | 0.202968 | 0.082713 | 6.57119 | 1.93764 | 12.7326 | 16 | 1.266304 | 0.151129 | 0.052258 | 0.287416 | 0.142036 | 0.051212 | 0 | 0.315949 | 58.14538 | 1.172997 | 4827.89051 | 226.693144 | 2.868677 | 45.051212 | 0 | 1.266304 | 29.279996 | 265.071279 | 121.057065 | 18.047032 | 6.762793 | 8.46852 | 3.092245 | 0.017933 | 61.162834 | 7.246446 | 21.029264 | 0 | 0 | 4.261079 | 0.010126 | 0.066537 | 0.002057 | 0.177389 | 0 | 0.001144 | 0.271403 | 0.140809 | 0 | 20.296823 | 1.93764 | 12.7326 | 0.39364 | 33.9452 | 0 | 0.219 | 51.9356 | 26.9452
环氧-配比方案-25.12.3-2-99 | 环氧-配比方案 | 环氧-配比方案 | 无标签 |  |  |  | 0.638466 | 0.052809 | 0.091044 | 0.023131 | 0.19455 | 0.082713 | 6.57119 | 1.93764 | 12.7326 | 15 | 1.279679 | 0.152725 | 0.052809 | 0.290452 | 0.143536 | 0.051753 | 0 | 0.308724 | 57.703316 | 1.143139 | 4876.769793 | 229.087452 | 2.898975 | 45.527038 | 0 | 1.279679 | 29.589248 | 262.589987 | 119.167089 | 18.026405 | 6.728602 | 8.473469 | 3.093219 | 0.018122 | 61.703211 | 7.322983 | 21.040135 | 0 | 0 | 4.306084 | 0.010233 | 0.06724 | 0.002079 | 0.179263 | 0 | 0.001157 | 0.268988 | 0.142296 | 0 | 19.455006 | 1.93764 | 12.7326 | 0.39364 | 33.9452 | 0 | 0.219 | 50.9356 | 26.9452
环氧-配比方案-25.12.3-2-100 | 环氧-配比方案 | 环氧-配比方案 | 无标签 |  |  |  | 0.638466 | 0.052809 | 0.091044 | 0.023131 | 0.19455 | 0.082713 | 6.57119 | 1.93764 | 12.7326 | 15 | 1.279679 | 0.152725 | 0.052809 | 0.290452 | 0.143536 | 0.051753 | 0 | 0.308724 | 57.703316 | 1.143139 | 4876.769793 | 229.087452 | 2.898975 | 45.527038 | 0 | 1.279679 | 29.589248 | 262.589987 | 119.167089 | 18.026405 | 6.728602 | 8.473469 | 3.093219 | 0.018122 | 61.703211 | 7.322983 | 21.040135 | 0 | 0 | 4.306084 | 0.010233 | 0.06724 | 0.002079 | 0.179263 | 0 | 0.001157 | 0.268988 | 0.142296 | 0 | 19.455006 | 1.93764 | 12.7326 | 0.39364 | 33.9452 | 0 | 0.219 | 50.9356 | 26.9452
环氧-配比方案-25.12.31-1-101 | 环氧-配比方案 | 环氧-配比方案 | 无标签 |  |  |  | 0.640536 | 0.048933 | 0.084361 | 0.031219 | 0.19495 | 0.076394 | 6.633121 | 1.93764 | 12.8526 | 18 | 1.234684 | 0.141515 | 0.048933 | 0.269133 | 0.181934 | 0.047955 | 0 | 0.31053 | 55.769133 | 1.166886 | 5501.003758 | 212.27246 | 2.710658 | 43.164024 | 0 | 1.234684 | 29.619397 | 260.442552 | 118.004893 | 18.024467 | 6.743629 | 8.404463 | 3.07659 | 0.021685 | 60.354864 | 7.137796 | 20.474457 | 0 | 0 | 5.458015 | 0.009482 | 0.062892 | 0.001975 | 0.167573 | 0 | 0.001072 | 0.261478 | 0.13283 | 0 | 19.075553 | 1.93764 | 12.8526 | 0.40364 | 34.2452 | 0 | 0.219 | 53.4356 | 27.1452
环氧-配比方案-25.12.31-1-102 | 环氧-配比方案 | 环氧-配比方案 | 无标签 |  |  |  | 0.655684 | 0.047205 | 0.081382 | 0.02889 | 0.186839 | 0.071994 | 6.777626 | 1.93764 | 13.1326 | 18 | 1.266616 | 0.136518 | 0.047205 | 0.297394 | 0.17551 | 0.046261 | 0 | 0.297111 | 56.044596 | 1.164524 | 5419.739086 | 204.77719 | 2.91706 | 43.905778 | 0 | 1.266616 | 30.145487 | 262.084781 | 119.318731 | 18.022375 | 6.750227 | 8.426718 | 3.081439 | 0.020306 | 60.618014 | 7.185423 | 20.659743 | 0 | 0 | 5.265295 | 0.009147 | 0.061993 | 0.002094 | 0.174751 | 0 | 0.001034 | 0.262961 | 0.130028 | 0 | 18.384475 | 1.93764 | 13.1326 | 0.44364 | 37.0192 | 0 | 0.219 | 55.7056 | 27.5452
环氧-配比方案-25.12.31-103 | 环氧-配比方案 | 环氧-配比方案 | 无标签 |  |  |  | 0.638151 | 0.045943 | 0.079206 | 0.028117 | 0.208582 | 0.071994 | 6.777626 | 1.93764 | 13.1326 | 19 | 1.232748 | 0.132868 | 0.045943 | 0.289442 | 0.170817 | 0.045024 | 0 | 0.315906 | 55.500603 | 1.181516 | 5280.16874 | 199.301663 | 2.839061 | 42.731784 | 0 | 1.232748 | 29.339428 | 263.098594 | 120.139116 | 18.048516 | 6.783644 | 8.388569 | 3.079261 | 0.019763 | 59.531931 | 7.04677 | 21.176881 | 0 | 0 | 5.124506 | 0.008902 | 0.060335 | 0.002038 | 0.172752 | 0 | 0.001006 | 0.261277 | 0.129225 | 0 | 18.847474 | 1.93764 | 13.1326 | 0.44364 | 37.6012 | 0 | 0.219 | 56.8696 | 28.1272
环氧-配比方案-25.12.31-104 | 环氧-配比方案 | 环氧-配比方案 | 无标签 |  |  |  | 0.636615 | 0.046138 | 0.079542 | 0.028237 | 0.209468 | 0.072474 | 9.869612 | 1.34 | 13.22528 | 19 | 1.229492 | 0.092276 | 0.046138 | 0.327581 | 0.171542 | 0.045215 | 0 | 0.317246 | 55.481504 | 1.184743 | 5363.926954 | 138.41469 | 3.125819 | 43.687367 | 0 | 1.229492 | 28.22414 | 264.999723 | 122.07013 | 18.036375 | 6.81565 | 8.398321 | 3.082864 | 0.019847 | 59.298699 | 7.083879 | 21.362185 | 0 | 0 | 5.146258 | 0.006183 | 0.061019 | 0.00219 | 0.185992 | 0 | 0.00101 | 0.25782 | 0.125035 | 0 | 18.927476 | 1.34 | 13.22528 | 0.47472 | 40.312 | 0 | 0.219 | 55.88 | 27.1
环氧-配比方案-25.12.31-1KG验证-107 | 环氧-配比方案 | 环氧-配比方案 | 无标签 |  |  |  | 0.602233 | 0.044314 | 0.125144 | 0.02712 | 0.201188 | 0.073584 | 10.268471 | 1.93764 | 19.8966 | 19 | 1.175751 | 0.128157 | 0.044314 | 0.279181 | 0.151467 | 0.043428 | 0 | 0.353452 | 53.200661 | 1.170074 | 4833.039653 | 192.236107 | 2.731765 | 40.950988 | 0 | 1.175751 | 24.022955 | 259.115661 | 117.501906 | 17.950634 | 6.718639 | 8.56446 | 3.087973 | 0.026064 | 59.583976 | 7.248959 | 21.795444 | 0 | 0 | 4.544004 | 0.008587 | 0.088171 | 0.001953 | 0.176465 | 0 | 0.00097 | 0.250685 | 0.164616 | 0 | 18.179302 | 1.93764 | 19.8966 | 0.44064 | 39.8212 | 0 | 0.219 | 56.5696 | 37.1472
环氧-配比方案-25.12.31-1KG验证-108 | 环氧-配比方案 | 环氧-配比方案 | 无标签 |  |  |  | 0.602233 | 0.044314 | 0.125144 | 0.02712 | 0.201188 | 0.073584 | 10.268471 | 0.858655 | 8.81707 | 19 | 1.175751 | 0.128157 | 0.044314 | 0.279181 | 0.151467 | 0.043428 | 0 | 0.353452 | 53.200661 | 1.170074 | 4833.039653 | 192.236107 | 2.731765 | 40.950988 | 0 | 1.175751 | 24.022955 | 259.115661 | 117.501906 | 17.950634 | 6.718639 | 8.56446 | 3.087973 | 0.026064 | 59.583976 | 7.248959 | 21.795444 | 0 | 0 | 4.544004 | 0.008587 | 0.088171 | 0.001953 | 0.176465 | 0 | 0.00097 | 0.250685 | 0.164616 | 0 | 18.179302 | 0.858655 | 8.81707 | 0.195267 | 17.646548 | 0 | 0.097049 | 25.06851 | 16.461579
环氧-配比方案-25.12.31-1KG验证-109 | 环氧-配比方案 | 环氧-配比方案 | 无标签 |  |  |  | 0.602233 | 0.044314 | 0.125144 | 0.02712 | 0.201188 | 0.073584 | 10.268471 | 8.586546 | 88.170699 | 19 | 1.175751 | 0.128157 | 0.044314 | 0.279181 | 0.151467 | 0.043428 | 0 | 0.353452 | 53.200661 | 1.170074 | 4833.039653 | 192.236107 | 2.731765 | 40.950988 | 0 | 1.175751 | 24.022955 | 259.115661 | 117.501906 | 17.950634 | 6.718639 | 8.56446 | 3.087973 | 0.026064 | 59.583976 | 7.248959 | 21.795444 | 0 | 0 | 4.544004 | 0.008587 | 0.088171 | 0.001953 | 0.176465 | 0 | 0.00097 | 0.250685 | 0.164616 | 0 | 18.179302 | 8.586546 | 88.170699 | 1.952672 | 176.465479 | 0 | 0.970487 | 250.685101 | 164.615794
环氧-配比方案-26.1.4-110 | 环氧-配比方案 | 环氧-配比方案 | 无标签 |  |  |  | 0.654078 | 0.04709 | 0.081183 | 0.030043 | 0.187606 | 0.071994 | 6.777626 | 1.93764 | 13.1326 | 18 | 1.263515 | 0.136184 | 0.04709 | 0.296666 | 0.17508 | 0.046148 | 0 | 0.298832 | 55.928518 | 1.164366 | 5406.78625 | 204.275758 | 2.909917 | 43.798267 | 0 | 1.263515 | 30.010454 | 261.932756 | 119.210209 | 18.023545 | 6.753287 | 8.426898 | 3.081239 | 0.020868 | 60.567527 | 7.170277 | 20.682614 | 0 | 0 | 5.252402 | 0.009124 | 0.061841 | 0.002089 | 0.174445 | 0 | 0.001031 | 0.262929 | 0.12971 | 0 | 18.356941 | 1.93764 | 13.1326 | 0.44364 | 37.0452 | 0 | 0.219 | 55.8356 | 27.5452
环氧-配比方案-26.1.4-111 | 环氧-配比方案 | 环氧-配比方案 | 无标签 |  |  |  | 0.654182 | 0.047411 | 0.081737 | 0.029016 | 0.187654 | 0.072474 | 9.869612 | 1.34 | 13.22528 | 18 | 1.263417 | 0.094823 | 0.047411 | 0.336621 | 0.176275 | 0.046463 | 0 | 0.298407 | 56.027343 | 1.167766 | 5506.417258 | 142.234022 | 3.212071 | 44.89285 | 0 | 1.263417 | 29.00294 | 264.033947 | 121.29945 | 18.009786 | 6.78297 | 8.436905 | 3.085151 | 0.020394 | 60.383084 | 7.224161 | 20.847904 | 0 | 0 | 5.288261 | 0.006353 | 0.062703 | 0.002251 | 0.188365 | 0 | 0.001038 | 0.259416 | 0.125725 | 0 | 18.464665 | 1.34 | 13.22528 | 0.47472 | 39.73 | 0 | 0.219 | 54.716 | 26.518
环氧-配比方案-26.1.5-1-112 | 环氧-配比方案 | 环氧-配比方案 | 无标签 |  |  |  | 0.602233 | 0.044314 | 0.125144 | 0.02712 | 0.201188 | 0.073584 | 10.268471 | 1.93764 | 19.8966 | 19 | 1.175751 | 0.128157 | 0.044314 | 0.279181 | 0.151467 | 0.043428 | 0 | 0.353452 | 53.200661 | 1.170074 | 4833.039653 | 192.236107 | 2.731765 | 40.950988 | 0 | 1.175751 | 24.022955 | 259.115661 | 117.501906 | 17.950634 | 6.718639 | 8.56446 | 3.087973 | 0.026064 | 59.583976 | 7.248959 | 21.795444 | 0 | 0 | 4.544004 | 0.008587 | 0.088171 | 0.001953 | 0.176465 | 0 | 0.00097 | 0.250685 | 0.164616 | 0 | 18.179302 | 1.93764 | 19.8966 | 0.44064 | 39.8212 | 0 | 0.219 | 56.5696 | 37.1472
环氧-配比方案-26.1.5-1-113 | 环氧-配比方案 | 环氧-配比方案 | 无标签 |  |  |  | 0.602233 | 0.044314 | 0.125144 | 0.02712 | 0.201188 | 0.073584 | 10.268471 | 0.858655 | 8.81707 | 19 | 1.175751 | 0.128157 | 0.044314 | 0.279181 | 0.151467 | 0.043428 | 0 | 0.353452 | 53.200661 | 1.170074 | 4833.039653 | 192.236107 | 2.731765 | 40.950988 | 0 | 1.175751 | 24.022955 | 259.115661 | 117.501906 | 17.950634 | 6.718639 | 8.56446 | 3.087973 | 0.026064 | 59.583976 | 7.248959 | 21.795444 | 0 | 0 | 4.544004 | 0.008587 | 0.088171 | 0.001953 | 0.176465 | 0 | 0.00097 | 0.250685 | 0.164616 | 0 | 18.179302 | 0.858655 | 8.81707 | 0.195267 | 17.646548 | 0 | 0.097049 | 25.06851 | 16.461579
环氧-配比方案-26.1.5-1-114 | 环氧-配比方案 | 环氧-配比方案 | 无标签 |  |  |  | 0.602233 | 0.044314 | 0.125144 | 0.02712 | 0.201188 | 0.073584 | 10.268471 | 8.586546 | 88.170699 | 19 | 1.175751 | 0.128157 | 0.044314 | 0.279181 | 0.151467 | 0.043428 | 0 | 0.353452 | 53.200661 | 1.170074 | 4833.039653 | 192.236107 | 2.731765 | 40.950988 | 0 | 1.175751 | 24.022955 | 259.115661 | 117.501906 | 17.950634 | 6.718639 | 8.56446 | 3.087973 | 0.026064 | 59.583976 | 7.248959 | 21.795444 | 0 | 0 | 4.544004 | 0.008587 | 0.088171 | 0.001953 | 0.176465 | 0 | 0.00097 | 0.250685 | 0.164616 | 0 | 18.179302 | 8.586546 | 88.170699 | 1.952672 | 176.465479 | 0 | 0.970487 | 250.685101 | 164.615794
聚酯金黄-25.8.20-1 | 聚酯金黄 | 聚酯金黄 | 无标签 |  |  |  | 0.856101 | 0.049281 | 0.039917 | 0.005421 | 0.049281 | 0.057564 | 0 | 0 | 5.41325 | 11 | 1.646659 | 0 | 0.049281 | 0.642716 | 0.210428 | 0.002957 | 0 | 0.094619 | 51.905677 | 1.231362 | 6251.935837 | 0 | 5.338114 | 54.618569 | 0 | 1.646659 | 38.080524 | 284.092746 | 138.034693 | 17.991524 | 6.87537 | 8.633008 | 3.113611 | 0.002055 | 60.949241 | 7.390893 | 21.159176 | 0 | 0 | 6.312833 | 0 | 0.053354 | 0.003548 | 0.240789 | 0 | 0.000271 | 0.268904 | 0.070028 | 0 | 4.92805 | 0 | 5.41325 | 0.35995 | 24.4305 | 0 | 0.0275 | 27.283 | 7.105
聚酯金黄-25.8.20-2 | 聚酯金黄 | 聚酯金黄 | 无标签 |  |  |  | 0.900477 | 0 | 0.041986 | 0.005702 | 0.051835 | 0 | 0 | 0 | 4.72825 | 10 | 1.576508 | 0 | 0 | 0.676032 | 0.221335 | 0.00311 | 0 | 0.099523 | 52.004458 | 1.239726 | 6534.536699 | 0 | 5.562979 | 45.372175 | 0 | 1.576508 | 36.685154 | 283.268194 | 138.969521 | 17.913332 | 6.868909 | 8.56215 | 3.093583 | 0.002162 | 60.272756 | 7.46299 | 21.322932 | 0 | 0 | 6.640058 | 0 | 0.049018 | 0.003628 | 0.252752 | 0 | 0.000285 | 0.252778 | 0.071066 | 0 | 5.183496 | 0 | 4.72825 | 0.34995 | 24.3805 | 0 | 0.0275 | 24.383 | 6.855
聚酯金黄-25.8.28-3 | 聚酯金黄 | 聚酯金黄 | 无标签 |  |  |  | 0.874178 | 0.046948 | 0.026761 | 0.005164 | 0.046948 | 0.053706 | 1.599556 | 2.47967 | 3.96637 | 12 | 1.627324 | 0.347512 | 0.046948 | 0.264789 | 0.250516 | 0.011362 | 0 | 0.078873 | 51.1277 | 1.201645 | 6458.324601 | 521.267606 | 2.546901 | 44.774178 | 0 | 1.627324 | 49.239531 | 263.491549 | 118.30892 | 18.091981 | 6.570347 | 8.404573 | 3.062347 | 0.001169 | 62.423099 | 6.985634 | 18.579906 | 0 | 0 | 7.515493 | 0.023283 | 0.037243 | 0.002065 | 0.114805 | 0 | 0.000258 | 0.29112 | 0.096791 | 0 | 4.694836 | 2.47967 | 3.96637 | 0.21997 | 12.2267 | 0 | 0.0275 | 31.0043 | 10.3082
聚酯金黄-25.8.28-4 | 聚酯金黄 | 聚酯金黄 | 无标签 |  |  |  | 0.917241 | 0 | 0.028079 | 0.005419 | 0.049261 | 0 | 1.323309 | 2.47967 | 3.28137 | 11 | 1.559704 | 0.364631 | 0 | 0.277833 | 0.262857 | 0.011921 | 0 | 0.082759 | 51.183251 | 1.20813 | 6737.059803 | 546.945813 | 2.623103 | 35.50197 | 0 | 1.559704 | 48.463153 | 261.693103 | 118.225616 | 18.022621 | 6.549182 | 8.32598 | 3.040788 | 0.001227 | 61.852808 | 7.034187 | 18.608473 | 0 | 0 | 7.885714 | 0.02443 | 0.032329 | 0.002069 | 0.119967 | 0 | 0.000271 | 0.27689 | 0.099096 | 0 | 4.926108 | 2.47967 | 3.28137 | 0.20997 | 12.1767 | 0 | 0.0275 | 28.1043 | 10.0582
聚酯金黄-25.8.28-1-5 | 聚酯金黄 | 聚酯金黄 | 无标签 |  |  |  | 0.874178 | 0.046948 | 0.026761 | 0.005164 | 0.046948 | 0.053706 | 0 | 0 | 4.48451 | 12 | 1.627324 | 0 | 0.046948 | 0.6123 | 0.250516 | 0.011362 | 0 | 0.078873 | 51.1277 | 1.225971 | 7083.845728 | 0 | 5.153239 | 53.461972 | 0 | 1.627324 | 40.204225 | 280.867136 | 135.684507 | 17.987728 | 6.848357 | 8.508826 | 3.097099 | 0.001169 | 60.68554 | 7.333146 | 20.317465 | 0 | 0 | 7.515493 | 0 | 0.042108 | 0.003455 | 0.232959 | 0 | 0.000258 | 0.263319 | 0.058564 | 0 | 4.694836 | 0 | 4.48451 | 0.36801 | 24.8101 | 0 | 0.0275 | 28.0435 | 6.2371
聚酯金黄-25.8.28-1-6 | 聚酯金黄 | 聚酯金黄 | 无标签 |  |  |  | 0.834978 | 0.089686 | 0.025561 | 0.004933 | 0.044843 | 0.107411 | 0 | 0 | 5.16951 | 12 | 1.688879 | 0 | 0.089686 | 0.584843 | 0.239283 | 0.010852 | 0 | 0.075336 | 51.07713 | 1.218977 | 6802.058924 | 0 | 4.966996 | 61.513004 | 0 | 1.688879 | 41.316143 | 281.725112 | 134.981166 | 18.055543 | 6.855157 | 8.575695 | 3.115166 | 0.001117 | 61.282601 | 7.273363 | 20.213543 | 0 | 0 | 7.178475 | 0 | 0.046363 | 0.00339 | 0.222961 | 0 | 0.000247 | 0.27752 | 0.05818 | 0 | 4.484305 | 0 | 5.16951 | 0.37801 | 24.8601 | 0 | 0.0275 | 30.9435 | 6.4871
聚酯金黄-25.8.28-1-7 | 聚酯金黄 | 聚酯金黄 | 无标签 |  |  |  | 0.834978 | 0.089686 | 0.025561 | 0.004933 | 0.044843 | 0.107411 | 0 | 0 | 5.16951 | 12 | 1.688879 | 0 | 0.089686 | 0.584843 | 0.239283 | 0.010852 | 0 | 0.075336 | 51.07713 | 1.218977 | 6802.058924 | 0 | 4.966996 | 61.513004 | 0 | 1.688879 | 41.316143 | 281.725112 | 134.981166 | 18.055543 | 6.855157 | 8.575695 | 3.115166 | 0.001117 | 61.282601 | 7.273363 | 20.213543 | 0 | 0 | 7.178475 | 0 | 0.046363 | 0.00339 | 0.222961 | 0 | 0.000247 | 0.27752 | 0.05818 | 0 | 4.484305 | 0 | 5.16951 | 0.37801 | 24.8601 | 0 | 0.0275 | 30.9435 | 6.4871
聚酯金黄-25.9.17-8 | 聚酯金黄 | 聚酯金黄 | 无标签 |  |  |  | 0.917315 | 0.044938 | 0.012807 | 0.002472 | 0.022469 | 0.048988 | 1.008352 | 7.43901 | 7.50114 | 15 | 1.844111 | 0.498944 | 0.044938 | 0.293039 | 0.119894 | 0.005437 | 0 | 0.037748 | 55.529142 | 1.124688 | 4006.945446 | 748.415944 | 2.738215 | 48.284501 | 0 | 1.844111 | 53.632005 | 265.896059 | 117.527524 | 18.177513 | 6.52827 | 8.637716 | 3.107599 | 0.000559 | 66.131039 | 7.13697 | 20.605941 | 0 | 0 | 3.596818 | 0.033429 | 0.033708 | 0.002198 | 0.116705 | 0 | 0.000124 | 0.328652 | 0.108983 | 0 | 2.246888 | 7.43901 | 7.50114 | 0.48904 | 25.9704 | 0 | 0.0275 | 73.1349 | 24.2519
聚酯金黄-25.9.17-9 | 聚酯金黄 | 聚酯金黄 | 无标签 |  |  |  | 0.752987 | 0.134246 | 0.03826 | 0.007384 | 0.067123 | 0.178285 | 0 | 0 | 3.87416 | 11 | 1.5343 | 0 | 0.134246 | 0.378574 | 0.358169 | 0.016244 | 0 | 0.112767 | 46.643845 | 1.27809 | 8691.093704 | 0 | 3.460062 | 62.264734 | 0 | 1.5343 | 41.970063 | 272.645322 | 127.51913 | 18.083139 | 6.783192 | 8.364881 | 3.073017 | 0.001671 | 58.938784 | 6.912337 | 17.338569 | 0 | 0 | 10.745066 | 0 | 0.052009 | 0.00259 | 0.159842 | 0 | 0.000369 | 0.266351 | 0.062245 | 0 | 6.71231 | 0 | 3.87416 | 0.19296 | 11.9066 | 0 | 0.0275 | 19.8405 | 4.6366
聚酯金黄-25.9.17-10 | 聚酯金黄 | 聚酯金黄 | 无标签 |  |  |  | 0.752987 | 0.134246 | 0.03826 | 0.007384 | 0.067123 | 0.178285 | 0 | 0 | 3.87416 | 11 | 1.5343 | 0 | 0.134246 | 0.378574 | 0.358169 | 0.016244 | 0 | 0.112767 | 46.643845 | 1.27809 | 8691.093704 | 0 | 3.460062 | 62.264734 | 0 | 1.5343 | 41.970063 | 272.645322 | 127.51913 | 18.083139 | 6.783192 | 8.364881 | 3.073017 | 0.001671 | 58.938784 | 6.912337 | 17.338569 | 0 | 0 | 10.745066 | 0 | 0.052009 | 0.00259 | 0.159842 | 0 | 0.000369 | 0.266351 | 0.062245 | 0 | 6.71231 | 0 | 3.87416 | 0.19296 | 11.9066 | 0 | 0.0275 | 19.8405 | 4.6366
聚酯金黄-25.9.17-11 | 聚酯金黄 | 聚酯金黄 | 无标签 |  |  |  | 0.752987 | 0.134246 | 0.03826 | 0.007384 | 0.067123 | 0.178285 | 0 | 0 | 3.87416 | 11 | 1.5343 | 0 | 0.134246 | 0.378574 | 0.358169 | 0.016244 | 0 | 0.112767 | 46.643845 | 1.27809 | 8691.093704 | 0 | 3.460062 | 62.264734 | 0 | 1.5343 | 41.970063 | 272.645322 | 127.51913 | 18.083139 | 6.783192 | 8.364881 | 3.073017 | 0.001671 | 58.938784 | 6.912337 | 17.338569 | 0 | 0 | 10.745066 | 0 | 0.052009 | 0.00259 | 0.159842 | 0 | 0.000369 | 0.266351 | 0.062245 | 0 | 6.71231 | 0 | 3.87416 | 0.19296 | 11.9066 | 0 | 0.0275 | 19.8405 | 4.6366
聚酯金黄-25.9.18-12 | 聚酯金黄 | 聚酯金黄 | 无标签 |  |  |  | 0.876103 | 0.067336 | 0.019191 | 0.003703 | 0.033668 | 0.076858 | 1.175273 | 4.95934 | 5.82858 | 13 | 1.800081 | 0.498418 | 0.067336 | 0.189886 | 0.179651 | 0.008148 | 0 | 0.056562 | 53.974143 | 1.155111 | 4970.867753 | 747.626422 | 1.984715 | 53.186991 | 0 | 1.800081 | 54.553027 | 261.358494 | 113.803111 | 18.191226 | 6.492519 | 8.53191 | 3.086466 | 0.000838 | 64.950306 | 6.95603 | 19.163491 | 0 | 0 | 5.389536 | 0.033394 | 0.039247 | 0.001798 | 0.085158 | 0 | 0.000185 | 0.325689 | 0.110968 | 0 | 3.366777 | 4.95934 | 5.82858 | 0.26698 | 12.6468 | 0 | 0.0275 | 48.3681 | 16.4798
聚酯金黄-25.9.18-13 | 聚酯金黄 | 聚酯金黄 | 无标签 |  |  |  | 0.874702 | 0.068097 | 0.019408 | 0.003745 | 0.034048 | 0.077851 | 1.19504 | 4.552248 | 5.44012 | 13 | 1.797821 | 0.492749 | 0.068097 | 0.192032 | 0.181682 | 0.00824 | 0 | 0.057201 | 53.906041 | 1.156525 | 5013.484521 | 739.123411 | 2.001494 | 53.392533 | 0 | 1.797821 | 54.423658 | 261.486863 | 113.959108 | 18.189997 | 6.495825 | 8.530011 | 3.086313 | 0.000848 | 64.881935 | 6.955533 | 19.142735 | 0 | 0 | 5.450446 | 0.033014 | 0.039453 | 0.001807 | 0.086007 | 0 | 0.000187 | 0.325075 | 0.110413 | 0 | 3.404827 | 4.552248 | 5.44012 | 0.249127 | 11.859346 | 0 | 0.025822 | 44.823884 | 15.224655
聚酯金黄-25.9.18-14 | 聚酯金黄 | 聚酯金黄 | 无标签 |  |  |  | 0.874702 | 0.068097 | 0.019408 | 0.003745 | 0.034048 | 0.077851 | 1.19504 | 22.76124 | 27.200599 | 13 | 1.797821 | 0.492749 | 0.068097 | 0.192032 | 0.181682 | 0.00824 | 0 | 0.057201 | 53.906041 | 1.156525 | 5013.484521 | 739.123411 | 2.001494 | 53.392533 | 0 | 1.797821 | 54.423658 | 261.486863 | 113.959108 | 18.189997 | 6.495825 | 8.530011 | 3.086313 | 0.000848 | 64.881935 | 6.955533 | 19.142735 | 0 | 0 | 5.450446 | 0.033014 | 0.039453 | 0.001807 | 0.086007 | 0 | 0.000187 | 0.325075 | 0.110413 | 0 | 3.404827 | 22.76124 | 27.200599 | 1.245635 | 59.29673 | 0 | 0.129108 | 224.119419 | 76.123274
聚酯金黄-25.9.18-15 | 聚酯金黄 | 聚酯金黄 | 无标签 |  |  |  | 0.752987 | 0.134246 | 0.03826 | 0.007384 | 0.067123 | 0.178285 | 0 | 0 | 4.27416 | 11 | 1.601423 | 0 | 0.134246 | 0.378574 | 0.358169 | 0.016244 | 0 | 0.112767 | 47.986307 | 1.279432 | 8717.942945 | 0 | 3.460062 | 71.259229 | 0 | 1.601423 | 43.178279 | 272.645322 | 127.51913 | 18.083139 | 6.783192 | 8.364881 | 3.073017 | 0.001671 | 58.938784 | 6.912337 | 17.338569 | 0 | 0 | 10.745066 | 0 | 0.057379 | 0.00259 | 0.159842 | 0 | 0.000369 | 0.271721 | 0.062245 | 0 | 6.71231 | 0 | 4.27416 | 0.19296 | 11.9066 | 0 | 0.0275 | 20.2405 | 4.6366
聚酯金黄-25.9.18-16 | 聚酯金黄 | 聚酯金黄 | 无标签 |  |  |  | 0.752987 | 0.134246 | 0.03826 | 0.007384 | 0.067123 | 0.178285 | 0 | 0 | 3.833327 | 11 | 1.601423 | 0 | 0.134246 | 0.378574 | 0.358169 | 0.016244 | 0 | 0.112767 | 47.986307 | 1.279432 | 8717.942945 | 0 | 3.460062 | 71.259229 | 0 | 1.601423 | 43.178279 | 272.645322 | 127.51913 | 18.083139 | 6.783192 | 8.364881 | 3.073017 | 0.001671 | 58.938784 | 6.912337 | 17.338569 | 0 | 0 | 10.745066 | 0 | 0.057379 | 0.00259 | 0.159842 | 0 | 0.000369 | 0.271721 | 0.062245 | 0 | 6.71231 | 0 | 3.833327 | 0.173058 | 10.678565 | 0 | 0.024664 | 18.152915 | 4.158386
聚酯金黄-25.9.18-17 | 聚酯金黄 | 聚酯金黄 | 无标签 |  |  |  | 0.752987 | 0.134246 | 0.03826 | 0.007384 | 0.067123 | 0.178285 | 0 | 0 | 19.166637 | 11 | 1.601423 | 0 | 0.134246 | 0.378574 | 0.358169 | 0.016244 | 0 | 0.112767 | 47.986307 | 1.279432 | 8717.942945 | 0 | 3.460062 | 71.259229 | 0 | 1.601423 | 43.178279 | 272.645322 | 127.51913 | 18.083139 | 6.783192 | 8.364881 | 3.073017 | 0.001671 | 58.938784 | 6.912337 | 17.338569 | 0 | 0 | 10.745066 | 0 | 0.057379 | 0.00259 | 0.159842 | 0 | 0.000369 | 0.271721 | 0.062245 | 0 | 6.71231 | 0 | 19.166637 | 0.865291 | 53.392825 | 0 | 0.123318 | 90.764574 | 20.791928
聚酯金黄-25.9.19-18 | 聚酯金黄 | 聚酯金黄 | 无标签 |  |  |  | 0.911248 | 0.044938 | 0.012807 | 0.008538 | 0.022469 | 0.049315 | 1.01053 | 7.43901 | 7.51734 | 15 | 1.838044 | 0.498944 | 0.044938 | 0.293039 | 0.113827 | 0.005437 | 0 | 0.043814 | 55.984137 | 1.124203 | 3903.813284 | 748.415944 | 2.765515 | 48.405833 | 0 | 1.838044 | 53.419674 | 266.502719 | 117.952186 | 18.177513 | 6.52827 | 8.643783 | 3.108812 | 0.000559 | 66.191704 | 7.149103 | 20.727273 | 0 | 0 | 3.41482 | 0.033429 | 0.033781 | 0.00221 | 0.117797 | 0 | 0.000427 | 0.329259 | 0.109468 | 0 | 2.246888 | 7.43901 | 7.51734 | 0.49174 | 26.2134 | 0 | 0.095 | 73.2699 | 24.3599
聚酯金黄-25.9.19-19 | 聚酯金黄 | 聚酯金黄 | 无标签 |  |  |  | 0.734864 | 0.134246 | 0.03826 | 0.025507 | 0.067123 | 0.182682 | 0 | 0 | 3.89036 | 11 | 1.516177 | 0 | 0.134246 | 0.378574 | 0.340046 | 0.016244 | 0 | 0.13089 | 48.003088 | 1.27664 | 8382.998658 | 0 | 3.541616 | 62.627198 | 0 | 1.516177 | 41.33575 | 274.457645 | 128.787757 | 18.083139 | 6.783192 | 8.383004 | 3.076641 | 0.001671 | 59.120016 | 6.948584 | 17.701034 | 0 | 0 | 10.201369 | 0 | 0.052227 | 0.002627 | 0.163104 | 0 | 0.001275 | 0.268164 | 0.063694 | 0 | 6.71231 | 0 | 3.89036 | 0.19566 | 12.1496 | 0 | 0.095 | 19.9755 | 4.7446
聚酯金黄-25.9.19-20 | 聚酯金黄 | 聚酯金黄 | 无标签 |  |  |  | 0.734864 | 0.134246 | 0.03826 | 0.025507 | 0.067123 | 0.182682 | 0 | 0 | 3.89036 | 11 | 1.516177 | 0 | 0.134246 | 0.378574 | 0.340046 | 0.016244 | 0 | 0.13089 | 48.003088 | 1.27664 | 8382.998658 | 0 | 3.541616 | 62.627198 | 0 | 1.516177 | 41.33575 | 274.457645 | 128.787757 | 18.083139 | 6.783192 | 8.383004 | 3.076641 | 0.001671 | 59.120016 | 6.948584 | 17.701034 | 0 | 0 | 10.201369 | 0 | 0.052227 | 0.002627 | 0.163104 | 0 | 0.001275 | 0.268164 | 0.063694 | 0 | 6.71231 | 0 | 3.89036 | 0.19566 | 12.1496 | 0 | 0.095 | 19.9755 | 4.7446
聚酯金黄-25.9.28-21 | 聚酯金黄 | 聚酯金黄 | 无标签 |  |  |  | 0.834091 | 0.090909 | 0.025909 | 0.003636 | 0.045455 | 0.108992 | 2.029129 | 2.47967 | 5.03157 | 11 | 1.745091 | 0.336455 | 0.090909 | 0.256364 | 0.230273 | 0.011 | 0 | 0.075 | 52.239545 | 1.198338 | 6057.832455 | 504.681818 | 2.498364 | 59.731364 | 0 | 1.745091 | 50.743273 | 265.880455 | 118.812727 | 18.164055 | 6.597655 | 8.494882 | 3.085545 | 0.001132 | 63.036909 | 6.937909 | 18.711455 | 0 | 0 | 6.908182 | 0.022542 | 0.045742 | 0.002074 | 0.111088 | 0 | 0.000182 | 0.310357 | 0.095602 | 0 | 4.545455 | 2.47967 | 5.03157 | 0.22817 | 12.2197 | 0 | 0.02 | 34.1393 | 10.5162
聚酯金黄-25.9.28-22 | 聚酯金黄 | 聚酯金黄 | 无标签 |  |  |  | 0.834091 | 0.090909 | 0.025909 | 0.003636 | 0.045455 | 0.108992 | 2.029129 | 2.254245 | 4.574155 | 11 | 1.745091 | 0.336455 | 0.090909 | 0.256364 | 0.230273 | 0.011 | 0 | 0.075 | 52.239545 | 1.198338 | 6057.832455 | 504.681818 | 2.498364 | 59.731364 | 0 | 1.745091 | 50.743273 | 265.880455 | 118.812727 | 18.164055 | 6.597655 | 8.494882 | 3.085545 | 0.001132 | 63.036909 | 6.937909 | 18.711455 | 0 | 0 | 6.908182 | 0.022542 | 0.045742 | 0.002074 | 0.111088 | 0 | 0.000182 | 0.310357 | 0.095602 | 0 | 4.545455 | 2.254245 | 4.574155 | 0.207427 | 11.108818 | 0 | 0.018182 | 31.035727 | 9.560182
聚酯金黄-25.9.28-23 | 聚酯金黄 | 聚酯金黄 | 无标签 |  |  |  | 0.834091 | 0.090909 | 0.025909 | 0.003636 | 0.045455 | 0.108992 | 2.029129 | 11.271227 | 22.870773 | 11 | 1.745091 | 0.336455 | 0.090909 | 0.256364 | 0.230273 | 0.011 | 0 | 0.075 | 52.239545 | 1.198338 | 6057.832455 | 504.681818 | 2.498364 | 59.731364 | 0 | 1.745091 | 50.743273 | 265.880455 | 118.812727 | 18.164055 | 6.597655 | 8.494882 | 3.085545 | 0.001132 | 63.036909 | 6.937909 | 18.711455 | 0 | 0 | 6.908182 | 0.022542 | 0.045742 | 0.002074 | 0.111088 | 0 | 0.000182 | 0.310357 | 0.095602 | 0 | 4.545455 | 11.271227 | 22.870773 | 1.037136 | 55.544091 | 0 | 0.090909 | 155.178636 | 47.800909
聚酯金黄-25.10.13-24 | 聚酯金黄 | 聚酯金黄 | 无标签 |  |  |  | 0.834978 | 0.089686 | 0.025561 | 0.004933 | 0.044843 | 0.107411 | 2.037114 | 2.47967 | 5.05137 | 12 | 1.733722 | 0.331928 | 0.089686 | 0.252915 | 0.239283 | 0.010852 | 0 | 0.075336 | 51.973991 | 1.196639 | 6222.525291 | 497.892377 | 2.477534 | 59.223767 | 0 | 1.733722 | 50.753453 | 265.1287 | 118.384753 | 18.155121 | 6.589614 | 8.476117 | 3.081973 | 0.001117 | 62.942242 | 6.941435 | 18.553901 | 0 | 0 | 7.178475 | 0.022239 | 0.045304 | 0.002063 | 0.110105 | 0 | 0.000247 | 0.307662 | 0.094692 | 0 | 4.484305 | 2.47967 | 5.05137 | 0.22997 | 12.2767 | 0 | 0.0275 | 34.3043 | 10.5582
聚酯金黄-25.10.13-25 | 聚酯金黄 | 聚酯金黄 | 无标签 |  |  |  | 0.834978 | 0.089686 | 0.025561 | 0.004933 | 0.044843 | 0.107411 | 2.037114 | 2.328329 | 4.74307 | 12 | 1.733722 | 0.331928 | 0.089686 | 0.252915 | 0.239283 | 0.010852 | 0 | 0.075336 | 51.973991 | 1.196639 | 6222.525291 | 497.892377 | 2.477534 | 59.223767 | 0 | 1.733722 | 50.753453 | 265.1287 | 118.384753 | 18.155121 | 6.589614 | 8.476117 | 3.081973 | 0.001117 | 62.942242 | 6.941435 | 18.553901 | 0 | 0 | 7.178475 | 0.022239 | 0.045304 | 0.002063 | 0.110105 | 0 | 0.000247 | 0.307662 | 0.094692 | 0 | 4.484305 | 2.328329 | 4.74307 | 0.215934 | 11.527418 | 0 | 0.025822 | 32.21061 | 9.913803
聚酯金黄-25.10.13-26 | 聚酯金黄 | 聚酯金黄 | 无标签 |  |  |  | 0.834978 | 0.089686 | 0.025561 | 0.004933 | 0.044843 | 0.107411 | 2.037114 | 11.641643 | 23.715352 | 12 | 1.733722 | 0.331928 | 0.089686 | 0.252915 | 0.239283 | 0.010852 | 0 | 0.075336 | 51.973991 | 1.196639 | 6222.525291 | 497.892377 | 2.477534 | 59.223767 | 0 | 1.733722 | 50.753453 | 265.1287 | 118.384753 | 18.155121 | 6.589614 | 8.476117 | 3.081973 | 0.001117 | 62.942242 | 6.941435 | 18.553901 | 0 | 0 | 7.178475 | 0.022239 | 0.045304 | 0.002063 | 0.110105 | 0 | 0.000247 | 0.307662 | 0.094692 | 0 | 4.484305 | 11.641643 | 23.715352 | 1.079671 | 57.637089 | 0 | 0.129108 | 161.053052 | 49.569014
聚酯金黄-25.11.11-27 | 聚酯金黄 | 聚酯金黄 | 无标签 |  |  |  | 0.8252 | 0.086 | 0.0245 | 0.0043 | 0.06 | 0.104217 | 1.577731 | 3.015 | 4.75686 | 14 | 1.8262 | 0.45 | 0.086 | 0.25 | 0.1132 | 0.012 | 0 | 0.0888 | 57.02 | 1.234486 | 3848.2139 | 675 | 2.4491 | 59.586 | 0 | 1.8262 | 51.301 | 274.8095 | 123.591 | 18.27885 | 6.66395 | 8.68715 | 3.11681 | 0.001215 | 64.084 | 6.8491 | 20.493 | 0 | 0 | 3.396 | 0.03015 | 0.047569 | 0.002034 | 0.105784 | 0 | 0.000215 | 0.3445 | 0.110619 | 0 | 6 | 3.015 | 4.75686 | 0.20341 | 10.5784 | 0 | 0.0215 | 34.45 | 11.0619
聚酯金黄-25.11.11-28 | 聚酯金黄 | 聚酯金黄 | 无标签 |  |  |  | 0.791926 | 0.066337 | 0.078743 | 0.01382 | 0.049174 | 0.083766 | 4.371451 | 1.206 | 5.27197 | 14 | 1.448351 | 0.231407 | 0.066337 | 0.192839 | 0.363823 | 0.003857 | 0 | 0.141737 | 45.022819 | 1.206586 | 8318.807932 | 347.110625 | 1.99505 | 47.592724 | 0 | 1.448351 | 43.165006 | 252.78492 | 112.353924 | 17.936267 | 6.478209 | 8.309925 | 3.026773 | 0.003905 | 60.166999 | 7.050652 | 16.95224 | 0 | 0 | 10.914701 | 0.015504 | 0.067776 | 0.001745 | 0.101595 | 0 | 0.000691 | 0.251613 | 0.118374 | 0 | 4.917401 | 1.206 | 5.27197 | 0.135745 | 7.9026 | 0 | 0.05375 | 19.5717 | 9.20775
聚酯金黄-25.11.11-29 | 聚酯金黄 | 聚酯金黄 | 无标签 |  |  |  | 0.829837 | 0.100233 | 0 | 0 | 0.06993 | 0.120787 | 1.120464 | 7.5375 | 8.4455 | 7 | 1.996503 | 0.524476 | 0.100233 | 0.291375 | 0 | 0.013986 | 0 | 0.06993 | 62.657343 | 1.26338 | 1827.505828 | 786.713287 | 2.763403 | 66.608392 | 0 | 1.996503 | 54.317016 | 287.062937 | 130.559441 | 18.444755 | 6.783217 | 8.865967 | 3.160839 | 0 | 65.494172 | 6.729604 | 22.142191 | 0 | 0 | 0 | 0.03514 | 0.039373 | 0.002224 | 0.112424 | 0 | 0 | 0.387319 | 0.104196 | 0 | 6.993007 | 7.5375 | 8.4455 | 0.477 | 24.115 | 0 | 0 | 83.08 | 22.35
含 AI 生成

## 数据字典
字段名 | 所属工作表 | 类型 | 单位 | 口径说明 | 示例
样本ID | 配方明细/性能结果/工艺条件/配方级描述符/建模输入 | 文本 | - | 全局唯一，关联各表 | D1-1
系列 | 配方明细/配方级描述符/建模输入 | 文本 | - | 配方系列/家族（如D1、R01），用于系列目标编码建模 | D1
体系 | 配方明细/性能结果 | 文本 | - | 化学体系类别：环氧酚醛/环氧-配比方案/聚酯金黄 | 环氧酚醛
原料代码 | 原料主数据/配方明细 | 文本 | - | 原料唯一编码，与原料主数据一致 | IR190
用量 | 配方明细 | 数值 | g | 该组分在样本中的质量份 | 66.0
角色 | 原料主数据/配方明细 | 枚举 | - | 树脂/固化剂/溶剂/助剂/颜料 | 树脂
树脂类型 | 原料主数据/配方明细 | 枚举 | - | 环氧/酚醛/聚酯/乙烯基/丙烯酸/聚氨酯/其他 | 环氧
标签状态 | 配方明细/性能结果/工艺条件/建模输入 | 枚举 | - | 实测/无标签/伪标签/推荐测试 | 实测
T弯实测 | 建模输入 | 数值 | mm | 杯突/弯曲试验结果（越低越好） | 17.415
MEK实测 | 建模输入 | 数值 | 次 | MEK溶剂擦拭次数（越高越好，封顶300） | 9
水煮实测 | 建模输入 | 数值 | 级 | 水煮等级1-5（越低越好） | 4
固含NV | 原料主数据 | 数值 | % | 按到货状态的固体含量 | 36
密度 | 原料主数据 | 数值 | g/cm³ | 原料密度 | 1.00
分子量 | 原料主数据 | 数值 | g/mol | 数均分子量（树脂可为典型值） | 1400
环氧当量EEW | 原料主数据 | 数值 | g/eq | 含1mol环氧基的到货产品质量 | 2640
酸值AV | 原料主数据 | 数值 | mgKOH/g | 中和1g样品游离酸所需KOH | 0.5
羟值OHV | 原料主数据 | 数值 | mgKOH/g | 中和1g样品羟基所需KOH | 30
Tg | 原料主数据 | 数值 | ℃ | 玻璃化转变温度 | 70
Hansen δD/δP/δH | 原料主数据 | 数值 | MPa^0.5 | Hansen溶解度参数三分量 | 18.5/6.0/8.5
C/H/O/N/S/Cl | 原料主数据 | 数值 | % | 元素质量分数 | 72/7/20/0/0/0
环氧基/羟基/羧基/酯基/胺基/酰胺/芳香环/醚键 | 原料主数据 | 数值 | mol/100g | 官能团密度 | 0.038
树脂/固化剂/溶剂/助剂/颜料占比 | 配方级描述符 | 数值 | - | 各角色质量分数 | 0.72
加权固含等 | 配方级描述符 | 数值 | - | 按质量分数加权的原料描述符 | 36.5
环氧基密度等 | 配方级描述符 | 数值 | mol/100g | 每100g配方的官能团摩尔数 | 0.05
烘烤温度/时间 | 工艺条件 | 数值 | ℃/min | 固化工艺参数 | 205/17
含 AI 生成