## 使用说明
通用型涂料配方-性能数据集模板 v2
一、模板定位
二、v2 优化点
三、工作表结构
四、填写流程
五、标签补充闭环（解决缺标签问题）
六、关键规则

## 原料主数据
原料代码 | 原料名称 | 所属体系 | 角色 | 树脂类型 | SMILES | 固含NV(%) | 密度(g/cm³) | 分子量(g/mol) | 环氧当量EEW(g/eq) | 酸值AV(mgKOH/g) | 羟值OHV(mgKOH/g) | 胺值(mgKOH/g) | 官能度 | Tg(℃) | 沸点(℃) | 闪点(℃) | Hansen δD | Hansen δP | Hansen δH | 极性指数 | 相对挥发速率 | C(%) | H(%) | O(%) | N(%) | S(%) | Cl(%) | 环氧基(mol/100g) | 羟基(mol/100g) | 羧基(mol/100g) | 酯基(mol/100g) | 胺基(mol/100g) | 酰胺(mol/100g) | 芳香环(mol/100g) | 醚键(mol/100g) | 蜡含量(%) | 颜料含量(%) | 数据来源 | 备注
IR190 | 9型环氧树脂36%固含 | 环氧酚醛 | 树脂 | 环氧 | 专有(无SMILES) | 36 | 1 | 1400 | 2640 | 0.5 | 30 | 0 | 2 | 70 | 250 | 100 | 18.5 | 6 | 8.5 | 3 | 0 | 72 | 7 | 20 | 0 | 0 | 0 | 0.038 | 0.018 | 0.001 | 0.01 | 0 | 0 | 0.4 | 0.15 | 0 | 0 | 类别典型值/文件信息
IR809 | 环氧树脂55%固含 | 环氧酚醛 | 树脂 | 环氧 | 专有(无SMILES) | 55 | 1.02 | 1200 | 1600 | 0.5 | 35 | 0 | 2 | 65 | 250 | 100 | 18.3 | 6.2 | 8.8 | 3.1 | 0 | 71 | 7 | 21 | 0 | 0 | 0 | 0.062 | 0.021 | 0.001 | 0.01 | 0 | 0 | 0.38 | 0.16 | 0 | 0 | 类别典型值/文件信息
住友55754G | 住友环氧树脂 | 环氧酚醛 | 树脂 | 环氧 | 专有(无SMILES) | 100 | 1.15 | 1000 | 950 | 0.3 | 40 | 0 | 2 | 75 | 300 | 150 | 18.8 | 6 | 8.2 | 3 | 0 | 73 | 7 | 19 | 0 | 0 | 0 | 0.105 | 0.024 | 0.001 | 0.01 | 0 | 0 | 0.42 | 0.15 | 0 | 0 | 类别典型值/文件信息
IR191 | IR191 | 通用 | 树脂 | 环氧 | 专有(无SMILES) | 36 | 1 | 1400 | 2650 | 0.5 | 30 | 0 | 2 | 70 | 250 | 100 | 18.5 | 6 | 8.5 | 3 | 0 | 72 | 7 | 20 | 0 | 0 | 0 | 0.038 | 0.018 | 0.001 | 0.01 | 0 | 0 | 0.4 | 0.15 | 0 | 0 | 类别典型值/文件信息
IR170 | IR170 | 通用 | 树脂 | 环氧 | 专有(无SMILES) | 50 | 1.02 | 1300 | 1800 | 0.5 | 32 | 0 | 2 | 68 | 250 | 100 | 18.4 | 6.1 | 8.6 | 3 | 0 | 72 | 7 | 20 | 0 | 0 | 0 | 0.056 | 0.019 | 0.001 | 0.01 | 0 | 0 | 0.4 | 0.15 | 0 | 0 | 类别典型值/文件信息
IR877 | 环氧树脂 | 有机 | 树脂 | 环氧 | 专有(无SMILES) | 60 | 1.03 | 1200 | 1500 | 0.5 | 35 | 0 | 2 | 66 | 250 | 100 | 18.3 | 6.2 | 8.7 | 3.1 | 0 | 71 | 7 | 21 | 0 | 0 | 0 | 0.067 | 0.021 | 0.001 | 0.01 | 0 | 0 | 0.38 | 0.16 | 0 | 0 | 类别典型值/文件信息
IR909 | 环氧树脂 | 聚酯 | 树脂 | 环氧 | 专有(无SMILES) | 60 | 1.03 | 1200 | 1500 | 0.5 | 35 | 0 | 2 | 66 | 250 | 100 | 18.3 | 6.2 | 8.7 | 3.1 | 0 | 71 | 7 | 21 | 0 | 0 | 0 | 0.067 | 0.021 | 0.001 | 0.01 | 0 | 0 | 0.38 | 0.16 | 0 | 0 | 类别典型值/文件信息
IR557 | 环氧树脂 | 聚酯 | 树脂 | 环氧 | 专有(无SMILES) | 60 | 1.03 | 1200 | 1500 | 0.5 | 35 | 0 | 2 | 66 | 250 | 100 | 18.3 | 6.2 | 8.7 | 3.1 | 0 | 71 | 7 | 21 | 0 | 0 | 0 | 0.067 | 0.021 | 0.001 | 0.01 | 0 | 0 | 0.38 | 0.16 | 0 | 0 | 类别典型值/文件信息
R170M | 环氧树脂 | 聚酯 | 树脂 | 环氧 | 专有(无SMILES) | 60 | 1.03 | 1200 | 1500 | 0.5 | 35 | 0 | 2 | 66 | 250 | 100 | 18.3 | 6.2 | 8.7 | 3.1 | 0 | 71 | 7 | 21 | 0 | 0 | 0 | 0.067 | 0.021 | 0.001 | 0.01 | 0 | 0 | 0.38 | 0.16 | 0 | 0 | 类别典型值/文件信息
IR868 | 环氧树脂 | 聚酯 | 树脂 | 环氧 | 专有(无SMILES) | 60 | 1.03 | 1200 | 1500 | 0.5 | 35 | 0 | 2 | 66 | 250 | 100 | 18.3 | 6.2 | 8.7 | 3.1 | 0 | 71 | 7 | 21 | 0 | 0 | 0 | 0.067 | 0.021 | 0.001 | 0.01 | 0 | 0 | 0.38 | 0.16 | 0 | 0 | 类别典型值/文件信息
IR842 | 环氧树脂 | 有机 | 树脂 | 环氧 | 专有(无SMILES) | 60 | 1.03 | 1200 | 1500 | 0.5 | 35 | 0 | 2 | 66 | 250 | 100 | 18.3 | 6.2 | 8.7 | 3.1 | 0 | 71 | 7 | 21 | 0 | 0 | 0 | 0.067 | 0.021 | 0.001 | 0.01 | 0 | 0 | 0.38 | 0.16 | 0 | 0 | 类别典型值/文件信息
40%50177 | 环氧树脂40%固含 | 有机 | 树脂 | 环氧 | 专有(无SMILES) | 40 | 1.01 | 1300 | 2400 | 0.5 | 32 | 0 | 2 | 68 | 250 | 100 | 18.4 | 6.1 | 8.6 | 3 | 0 | 72 | 7 | 20 | 0 | 0 | 0 | 0.042 | 0.019 | 0.001 | 0.01 | 0 | 0 | 0.4 | 0.15 | 0 | 0 | 类别典型值/文件信息
杜邦-FT960 | 环氧树脂 | 有机 | 树脂 | 环氧 | 专有(无SMILES) | 50 | 1.02 | 1300 | 1800 | 0.5 | 32 | 0 | 2 | 68 | 250 | 100 | 18.4 | 6.1 | 8.6 | 3 | 0 | 72 | 7 | 20 | 0 | 0 | 0 | 0.056 | 0.019 | 0.001 | 0.01 | 0 | 0 | 0.4 | 0.15 | 0 | 0 | 类别典型值/文件信息
RF401 | 酚醛固化剂PR401 | 环氧酚醛 | 固化剂 | 酚醛 | 专有(无SMILES) | 71.5 | 1.08 | 900 | 0 | 1 | 280 | 0 | 3 | 70 | 300 | 120 | 19.5 | 7 | 10 | 3.5 | 0 | 74 | 6 | 18 | 0 | 0 | 0 | 0 | 0.165 | 0.002 | 0.01 | 0 | 0 | 0.6 | 0.05 | 0 | 0 | 类别典型值/文件信息
RF160 | 酚醛固化剂PR33160G | 环氧酚醛 | 固化剂 | 酚醛 | 专有(无SMILES) | 65 | 1.08 | 1100 | 0 | 1 | 320 | 0 | 4 | 78 | 300 | 120 | 19.5 | 7 | 10 | 3.5 | 0 | 74 | 6 | 18 | 0 | 0 | 0 | 0 | 0.188 | 0.002 | 0.01 | 0 | 0 | 0.65 | 0.05 | 0 | 0 | 类别典型值/文件信息
RF516 | 酚醛固化剂PR516 | 聚酯 | 固化剂 | 酚醛 | 专有(无SMILES) | 57 | 1.08 | 1000 | 0 | 1 | 300 | 0 | 3.5 | 74 | 300 | 120 | 19.5 | 7 | 10 | 3.5 | 0 | 74 | 6 | 18 | 0 | 0 | 0 | 0 | 0.177 | 0.002 | 0.01 | 0 | 0 | 0.62 | 0.05 | 0 | 0 | 类别典型值/文件信息
RF950 | 酚醛固化剂PR8219-50 | 聚酯 | 固化剂 | 酚醛 | 专有(无SMILES) | 51.3 | 1.07 | 800 | 0 | 1 | 233 | 0 | 3 | 65 | 300 | 120 | 19.5 | 7 | 10 | 3.5 | 0 | 74 | 6 | 18 | 0 | 0 | 0 | 0 | 0.137 | 0.002 | 0.01 | 0 | 0 | 0.58 | 0.05 | 0 | 0 | 类别典型值/文件信息
RF956 | 酚醛固化剂PR8219-65 | 环氧酚醛 | 固化剂 | 酚醛 | 专有(无SMILES) | 65 | 1.09 | 850 | 0 | 1 | 303 | 0 | 3 | 68 | 300 | 120 | 19.5 | 7 | 10 | 3.5 | 0 | 74 | 6 | 18 | 0 | 0 | 0 | 0 | 0.178 | 0.002 | 0.01 | 0 | 0 | 0.6 | 0.05 | 0 | 0 | 类别典型值/文件信息
RH601 | 酚醛固化剂SM601RX75 | 环氧酚醛 | 树脂 | 环氧 | 专有(无SMILES) | 75 | 1.1 | 950 | 480 | 1 | 30 | 0 | 2 | 70 | 300 | 120 | 19.5 | 7 | 10 | 3.5 | 0 | 74 | 7 | 19 | 0 | 0 | 0 | 0.155 | 0.018 | 0.002 | 0.01 | 0 | 0 | 0.45 | 0.12 | 0 | 0 | 类别典型值/文件信息
RJ173M | 聚酯树脂 | 聚酯 | 树脂 | 聚酯 | 专有(无SMILES) | 40 | 1.1 | 3000 | 0 | 8 | 60 | 0 | 2 | 40 | 300 | 150 | 18 | 7 | 9 | 3.2 | 0 | 66 | 8 | 26 | 0 | 0 | 0 | 0 | 0.035 | 0.005 | 0.35 | 0 | 0 | 0.3 | 0.05 | 0 | 0 | 类别典型值/文件信息
RJ561 | 聚酯树脂 | 聚酯 | 树脂 | 聚酯 | 专有(无SMILES) | 60 | 1.1 | 3000 | 0 | 8 | 60 | 0 | 2 | 40 | 300 | 150 | 18 | 7 | 9 | 3.2 | 0 | 66 | 8 | 26 | 0 | 0 | 0 | 0 | 0.035 | 0.005 | 0.35 | 0 | 0 | 0.3 | 0.05 | 0 | 0 | 类别典型值/文件信息
RJ183 | 聚酯树脂 | 有机 | 树脂 | 聚酯 | 专有(无SMILES) | 40 | 1.1 | 3000 | 0 | 8 | 60 | 0 | 2 | 40 | 300 | 150 | 18 | 7 | 9 | 3.2 | 0 | 66 | 8 | 26 | 0 | 0 | 0 | 0 | 0.035 | 0.005 | 0.35 | 0 | 0 | 0.3 | 0.05 | 0 | 0 | 类别典型值/文件信息
RJ362 | 聚酯树脂 | 有机 | 树脂 | 聚酯 | 专有(无SMILES) | 60 | 1.1 | 3000 | 0 | 8 | 60 | 0 | 2 | 40 | 300 | 150 | 18 | 7 | 9 | 3.2 | 0 | 66 | 8 | 26 | 0 | 0 | 0 | 0 | 0.035 | 0.005 | 0.35 | 0 | 0 | 0.3 | 0.05 | 0 | 0 | 类别典型值/文件信息
TF100 | 乙烯基树脂 | 聚酯 | 树脂 | 乙烯基 | 专有(无SMILES) | 25 | 1.08 | 20000 | 0 | 0.5 | 20 | 0 | 1 | 55 | 200 | 80 | 17.5 | 6 | 7 | 2.8 | 0 | 55 | 7 | 5 | 0 | 0 | 30 | 0 | 0.012 | 0.001 | 0.02 | 0 | 0 | 0.1 | 0.02 | 0 | 0 | 类别典型值/文件信息
TF022 | 乙烯基树脂 | 聚酯 | 树脂 | 乙烯基 | 专有(无SMILES) | 25 | 1.08 | 20000 | 0 | 0.5 | 20 | 0 | 1 | 55 | 200 | 80 | 17.5 | 6 | 7 | 2.8 | 0 | 55 | 7 | 5 | 0 | 0 | 30 | 0 | 0.012 | 0.001 | 0.02 | 0 | 0 | 0.1 | 0.02 | 0 | 0 | 类别典型值/文件信息
AS400 | 丙烯酸树脂 | 有机 | 助剂 | 其他 | 专有(无SMILES) | 99 | 1.05 | 15000 | 0 | 5 | 50 | 0 | 4 | -10 | 250 | 100 | 17.8 | 6.5 | 8.5 | 3 | 0 | 73 | 11 | 16 | 0 | 0 | 0 | 0.05 | 0.03 | 0.003 | 0.11 | 0 | 0 | 0.25 | 0.05 | 0 | 0 | 类别典型值/文件信息
RX170-140 | 丙烯酸树脂 | 有机 | 树脂 | 乙烯基 | 专有(无SMILES) | 100 | 1.05 | 60000 | 0 | 5 | 50 | 0 | 0 | 82 | 250 | 100 | 17.8 | 6.5 | 8.5 | 3 | 0 | 38 | 5 | 0 | 0 | 0 | 57 | 0 | 0.03 | 0.003 | 0.01 | 0 | 0 | 0.02 | 0.05 | 0 | 0 | 类别典型值/文件信息
AL525 | 丙烯酸树脂 | 有机 | 助剂 | 其他 | 专有(无SMILES) | 100 | 1.05 | 400 | 0 | 5 | 50 | 0 | 0 | -5 | 250 | 100 | 17.8 | 6.5 | 8.5 | 3 | 0 | 72 | 11 | 17 | 0 | 0 | 0 | 0 | 0.02 | 0.003 | 0.11 | 0 | 0 | 0.25 | 0.05 | 100 | 0 | 类别典型值/文件信息
AL710 | 丙烯酸树脂 | 有机 | 助剂 | 其他 | 专有(无SMILES) | 35 | 1.05 | 500 | 0 | 5 | 50 | 0 | 0 | -10 | 250 | 100 | 17.8 | 6.5 | 8.5 | 3 | 0 | 82 | 14 | 4 | 0 | 0 | 0 | 0 | 0.03 | 0.003 | 0.3 | 0 | 0 | 0.25 | 0.05 | 35 | 0 | 类别典型值/文件信息
AL800 | 丙烯酸树脂 | 聚酯 | 树脂 | 丙烯酸 | 专有(无SMILES) | 50 | 1.05 | 15000 | 0 | 5 | 50 | 0 | 1 | 45 | 250 | 100 | 17.8 | 6.5 | 8.5 | 3 | 0 | 65 | 9 | 25 | 0 | 0 | 0 | 0 | 0.03 | 0.003 | 0.3 | 0 | 0 | 0.25 | 0.05 | 0 | 0 | 类别典型值/文件信息
IA800 | 丙烯酸树脂 | 聚酯 | 树脂 | 丙烯酸 | 专有(无SMILES) | 50 | 1.05 | 15000 | 0 | 5 | 50 | 0 | 1 | 45 | 250 | 100 | 17.8 | 6.5 | 8.5 | 3 | 0 | 65 | 9 | 25 | 0 | 0 | 0 | 0 | 0.03 | 0.003 | 0.3 | 0 | 0 | 0.25 | 0.05 | 0 | 0 | 类别典型值/文件信息
IA8000 | 丙烯酸树脂 | 聚酯 | 树脂 | 丙烯酸 | 专有(无SMILES) | 50 | 1.05 | 15000 | 0 | 5 | 50 | 0 | 1 | 45 | 250 | 100 | 17.8 | 6.5 | 8.5 | 3 | 0 | 65 | 9 | 25 | 0 | 0 | 0 | 0 | 0.03 | 0.003 | 0.3 | 0 | 0 | 0.25 | 0.05 | 0 | 0 | 类别典型值/文件信息
IA151 | 丙烯酸树脂 | 有机 | 树脂 | 丙烯酸 | 专有(无SMILES) | 50 | 1.05 | 15000 | 0 | 5 | 50 | 0 | 1 | 45 | 250 | 100 | 17.8 | 6.5 | 8.5 | 3 | 0 | 65 | 9 | 25 | 0 | 0 | 0 | 0 | 0.03 | 0.003 | 0.3 | 0 | 0 | 0.25 | 0.05 | 0 | 0 | 类别典型值/文件信息
IA893 | 丙烯酸树脂 | 有机 | 树脂 | 丙烯酸 | 专有(无SMILES) | 50 | 1.05 | 15000 | 0 | 5 | 50 | 0 | 1 | 45 | 250 | 100 | 17.8 | 6.5 | 8.5 | 3 | 0 | 65 | 9 | 25 | 0 | 0 | 0 | 0 | 0.03 | 0.003 | 0.3 | 0 | 0 | 0.25 | 0.05 | 0 | 0 | 类别典型值/文件信息
TM004 | 乙二醇丁醚 | 聚酯 | 溶剂 | 其他 | CCCCOCCO | 0 | 0.9 | 118.2 | 0 | 0 | 0 | 0 | 0 | -70 | 171 | 60 | 16 | 5.1 | 12.3 | 3.1 | 0.07 | 61 | 12 | 27 | 0 | 0 | 0 | 0 | 0.85 | 0 | 0 | 0 | 0 | 0 | 0.85 | 0 | 0 | 类别典型值/文件信息
正丁醇 | 正丁醇 | 环氧酚醛 | 溶剂 | 其他 | CCCCO | 0 | 0.81 | 74.1 | 0 | 0 | 0 | 0 | 0 | -90 | 117.7 | 35 | 15.8 | 5.7 | 15.8 | 3.9 | 0.44 | 65 | 14 | 22 | 0 | 0 | 0 | 0 | 1.35 | 0 | 0 | 0 | 0 | 0 | 0 | 0 | 0 | 类别典型值/文件信息
二甲苯 | 二甲苯 | 通用 | 溶剂 | 其他 | Cc1ccccc1C | 0 | 0.86 | 106.2 | 0 | 0 | 0 | 0 | 0 | -48 | 139 | 25 | 17.8 | 1 | 3.1 | 2.5 | 0.7 | 90 | 10 | 0 | 0 | 0 | 0 | 0 | 0 | 0 | 0 | 0 | 0 | 1 | 0 | 0 | 0 | 类别典型值/文件信息
补加混合液 | 乙二醇单丁醚:二甲苯=2:1 | 环氧酚醛 | 溶剂 | 其他 | CCCCOCCO | 0 | 0.89 | 114.2 | 0 | 0 | 0 | 0 | 0 | -63 | 160 | 48 | 16.6 | 3.7 | 9.2 | 2.9 | 0.28 | 71 | 11 | 18 | 0 | 0 | 0 | 0 | 0.57 | 0 | 0 | 0 | 0 | 0.33 | 0.57 | 0 | 0 | 类别典型值/文件信息
TZ161 | PMA溶剂 | 有机 | 溶剂 | 其他 | CC(C)OC(=O)C | 0 | 0.97 | 132.2 | 0 | 0 | 0 | 0 | 0 | -80 | 146 | 42 | 15.6 | 5.6 | 9.8 | 3.4 | 0.34 | 55 | 9 | 36 | 0 | 0 | 0 | 0 | 0 | 0 | 0.76 | 0 | 0 | 0 | 0.76 | 0 | 0 | 类别典型值/文件信息
TZ425 | DBE溶剂 | 聚酯 | 溶剂 | 其他 | COC(=O)CCCC(=O)OC | 0 | 1.09 | 160 | 0 | 0 | 0 | 0 | 0 | -60 | 210 | 100 | 16.5 | 6.5 | 7.5 | 3 | 0.02 | 50 | 7 | 43 | 0 | 0 | 0 | 0 | 0 | 0 | 0.62 | 0 | 0 | 0 | 0.62 | 0 | 0 | 类别典型值/文件信息
TZ240 | 醋酸丁酯 | 有机 | 溶剂 | 其他 | CCCCOC(=O)C | 0 | 0.88 | 116.2 | 0 | 0 | 0 | 0 | 0 | -78 | 126 | 22 | 15.8 | 3.7 | 6.3 | 2.8 | 1 | 62 | 10 | 28 | 0 | 0 | 0 | 0 | 0 | 0 | 0.86 | 0 | 0 | 0 | 0.86 | 0 | 0 | 类别典型值/文件信息
TT444 | 丁酮 | 有机 | 溶剂 | 其他 | CCC(=O)C | 0 | 0.8 | 72.1 | 0 | 0 | 0 | 0 | 0 | -86 | 79.6 | -9 | 16 | 9 | 5.1 | 4.7 | 3.8 | 67 | 11 | 22 | 0 | 0 | 0 | 0 | 0 | 0 | 0 | 0 | 0 | 0 | 0 | 0 | 0 | 类别典型值/文件信息
TT066 | 环己酮 | 有机 | 溶剂 | 其他 | O=C1CCCCC1 | 0 | 0.95 | 98.1 | 0 | 0 | 0 | 0 | 0 | -32 | 155.6 | 44 | 17.8 | 6.3 | 5.1 | 4.2 | 0.3 | 73 | 10 | 16 | 0 | 0 | 0 | 0 | 0 | 0 | 0 | 0 | 0 | 0 | 0 | 0 | 0 | 类别典型值/文件信息
TM982 | PM溶剂 | 有机 | 溶剂 | 其他 | CC(C)OC | 0 | 0.92 | 90.1 | 0 | 0 | 0 | 0 | 0 | -96 | 120 | 32 | 15.6 | 6.3 | 11.6 | 3.6 | 0.65 | 53 | 11 | 36 | 0 | 0 | 0 | 0 | 1.11 | 0 | 0 | 0 | 0 | 0 | 1.11 | 0 | 0 | 类别典型值/文件信息
TM024 | 二乙二醇单丁醚 | 有机 | 溶剂 | 其他 | CCCCOCCOCCO | 0 | 0.96 | 162.2 | 0 | 0 | 0 | 0 | 0 | -68 | 231 | 100 | 16 | 7 | 10 | 3.4 | 0.01 | 59 | 11 | 30 | 0 | 0 | 0 | 0 | 0.62 | 0 | 0 | 0 | 0 | 0 | 0.62 | 0 | 0 | 类别典型值/文件信息
TM221 | 乙二醇丁醚 | 有机 | 溶剂 | 其他 | 专有(无SMILES) | 0 | 0.9 | 118.2 | 0 | 0 | 0 | 0 | 0 | -70 | 171 | 60 | 16 | 5.1 | 12.3 | 3.1 | 0.07 | 61 | 12 | 27 | 0 | 0 | 0 | 0 | 0.85 | 0 | 0 | 0 | 0 | 0 | 0.85 | 0 | 0 | 类别典型值/文件信息
TZ221 | 乙二醇丁醚 | 有机 | 溶剂 | 其他 | CCCCOCCO | 0 | 0.9 | 118.2 | 0 | 0 | 0 | 0 | 0 | -70 | 171 | 60 | 16 | 5.1 | 12.3 | 3.1 | 0.07 | 61 | 12 | 27 | 0 | 0 | 0 | 0 | 0.85 | 0 | 0 | 0 | 0 | 0 | 0.85 | 0 | 0 | 类别典型值/文件信息
AZ088 | 分散剂BYK088 | 环氧酚醛 | 助剂 | 其他 | 专有(无SMILES) | 5 | 1 | 2000 | 0 | 10 | 30 | 0 | 0 | 20 | 300 | 150 | 17.5 | 6.5 | 8.5 | 3.2 | 0 | 65 | 10 | 20 | 0 | 0 | 0 | 0 | 0.018 | 0.006 | 0.2 | 0 | 0.05 | 0.2 | 0.1 | 0 | 0 | 类别典型值/文件信息
BYK104 | 分散剂BYK104 | 有机 | 助剂 | 其他 | 专有(无SMILES) | 100 | 1 | 5000 | 0 | 30 | 20 | 0 | 0 | 20 | 300 | 150 | 17.5 | 6.5 | 8.5 | 3.2 | 0 | 60 | 9 | 30 | 0 | 0 | 0 | 0 | 0.012 | 0.018 | 0.2 | 0 | 0.05 | 0.2 | 0.1 | 0 | 0 | 类别典型值/文件信息
AC040 | 助剂 | 聚酯 | 助剂 | 其他 | 专有(无SMILES) | 70 | 1 | 3000 | 0 | 5 | 40 | 0 | 3 | 10 | 300 | 150 | 17.5 | 6 | 8 | 3 | 0 | 40 | 7 | 35 | 0 | 0 | 0 | 0 | 0.02 | 0.003 | 0.1 | 0 | 0.05 | 0.2 | 0.1 | 0 | 0 | 类别典型值/文件信息
AZ135 | 助剂 | 聚酯 | 助剂 | 其他 | 专有(无SMILES) | 98 | 1 | 3000 | 0 | 5 | 40 | 0 | 2 | 20 | 300 | 150 | 17.5 | 6 | 8 | 3 | 0 | 50 | 8 | 38 | 0 | 0 | 0 | 0 | 0.024 | 0.003 | 0.12 | 0 | 0.05 | 0.2 | 0.1 | 0 | 0 | 类别典型值/文件信息
AZ306 | 助剂 | 有机 | 助剂 | 其他 | 专有(无SMILES) | 12.5 | 1 | 3000 | 0 | 5 | 40 | 0 | 0 | 20 | 300 | 150 | 17.5 | 6 | 8 | 3 | 0 | 55 | 9 | 30 | 0 | 0 | 0 | 0 | 0.024 | 0.003 | 0.2 | 0 | 0.05 | 0.2 | 0.2 | 0 | 0 | 类别典型值/文件信息
AZ551 | 助剂 | 有机 | 助剂 | 其他 | 专有(无SMILES) | 100 | 1 | 3000 | 0 | 5 | 40 | 0 | 0 | 20 | 300 | 150 | 17.5 | 6 | 8 | 3 | 0 | 65 | 9 | 25 | 0 | 0 | 0 | 0 | 0.024 | 0.003 | 0.2 | 0 | 0.05 | 0.2 | 0.1 | 0 | 0 | 类别典型值/文件信息
BYK306 | 流平剂 | 有机 | 助剂 | 其他 | 专有(无SMILES) | 100 | 1 | 3000 | 0 | 5 | 40 | 0 | 0 | 20 | 300 | 150 | 17.5 | 6 | 8 | 3 | 0 | 65 | 9 | 25 | 0 | 0 | 0 | 0 | 0.024 | 0.003 | 0.2 | 0 | 0.05 | 0.2 | 0.1 | 0 | 0 | 类别典型值/文件信息
FL208 | 助剂 | 有机 | 助剂 | 其他 | 专有(无SMILES) | 100 | 1 | 3000 | 0 | 5 | 40 | 0 | 0 | 20 | 300 | 150 | 17.5 | 6 | 8 | 3 | 0 | 65 | 9 | 25 | 0 | 0 | 0 | 0 | 0.024 | 0.003 | 0.2 | 0 | 0.05 | 0.2 | 0.1 | 0 | 0 | 类别典型值/文件信息
FL208S | 助剂 | 有机 | 助剂 | 其他 | 专有(无SMILES) | 100 | 1 | 3000 | 0 | 5 | 40 | 0 | 0 | 20 | 300 | 150 | 17.5 | 6 | 8 | 3 | 0 | 65 | 9 | 25 | 0 | 0 | 0 | 0 | 0.024 | 0.003 | 0.2 | 0 | 0.05 | 0.2 | 0.1 | 0 | 0 | 类别典型值/文件信息
FL815C | 助剂 | 有机 | 颜料 | 其他 | 专有(无SMILES) | 65 | 1 | 3000 | 0 | 5 | 40 | 0 | 0 | 20 | 300 | 150 | 17.5 | 6 | 8 | 3 | 0 | 10 | 0 | 1 | 0 | 0 | 0 | 0 | 0.024 | 0.003 | 0.2 | 0 | 0.05 | 0.2 | 0.1 | 0 | 65 | 类别典型值/文件信息
RA009 | 助剂 | 有机 | 固化剂 | 氨基 | 专有(无SMILES) | 60 | 1 | 3000 | 0 | 5 | 40 | 0 | 5 | 35 | 300 | 150 | 17.5 | 6 | 8 | 3 | 0 | 60 | 10 | 22 | 22 | 0 | 0 | 0 | 0.05 | 0.003 | 0.05 | 0.16 | 0.05 | 0.05 | 0.1 | 0 | 0 | 类别典型值/文件信息
RA083 | 助剂 | 有机 | 固化剂 | 氨基 | 专有(无SMILES) | 99.5 | 1 | 3000 | 0 | 5 | 40 | 0 | 5 | 40 | 300 | 150 | 17.5 | 6 | 8 | 3 | 0 | 58 | 9 | 21 | 25 | 0 | 0 | 0 | 0.04 | 0.003 | 0.05 | 0.18 | 0.05 | 0.12 | 0.1 | 0 | 0 | 类别典型值/文件信息
RA824 | 助剂 | 有机 | 固化剂 | 氨基 | 专有(无SMILES) | 95 | 1 | 3000 | 0 | 5 | 40 | 0 | 5 | 38 | 300 | 150 | 17.5 | 6 | 8 | 3 | 0 | 58 | 9 | 22 | 24 | 0 | 0 | 0 | 0.04 | 0.003 | 0.05 | 0.17 | 0.05 | 0.08 | 0.1 | 0 | 0 | 类别典型值/文件信息
1510蜡 | 1510蜡25%工作液 | 环氧酚醛 | 助剂 | 其他 | 专有(无SMILES) | 25 | 0.9 | 400 | 0 | 0 | 0 | 0 | 0 | -10 | 350 | 200 | 16 | 0.5 | 0.5 | 0.5 | 0 | 85 | 15 | 0 | 0 | 0 | 0 | 0 | 0 | 0 | 0 | 0 | 0 | 0 | 0 | 25 | 0 | 类别典型值/文件信息
10%磷酸 | 磷酸10%水溶液 | 环氧酚醛 | 助剂 | 其他 | OP(=O)(O)O | 10 | 1.05 | 98 | 0 | 570 | 0 | 0 | 3 | -50 | 100 | 0 | 20 | 15 | 20 | 5 | 0.3 | 0 | 3 | 65 | 0 | 0 | 0 | 0 | 0 | 0.57 | 0 | 0 | 0 | 0 | 0 | 0 | 0 | 类别典型值/文件信息
3%气硅 | 气相二氧化硅3% | 有机 | 助剂 | 其他 | 专有(无SMILES) | 3 | 1 | 60 | 0 | 0 | 0 | 0 | 0 | -50 | 100 | 0 | 18 | 8 | 10 | 3 | 0.5 | 0 | 0 | 50 | 0 | 0 | 0 | 0 | 0 | 0 | 0 | 0 | 0 | 0 | 0 | 0 | 0 | 类别典型值/文件信息
20%CAB | CAB溶液20% | 有机 | 助剂 | 其他 | 专有(无SMILES) | 20 | 0.95 | 30000 | 0 | 2 | 10 | 0 | 0 | 100 | 250 | 100 | 18 | 6 | 8 | 3 | 0 | 55 | 7 | 38 | 0 | 0 | 0 | 0 | 0.006 | 0.001 | 0.3 | 0 | 0 | 0 | 0.3 | 0 | 0 | 类别典型值/文件信息
RY460 | 黄色颜料 | 聚酯 | 树脂 | 聚氨酯 | 专有(无SMILES) | 57 | 4 | 200 | 0 | 0 | 0 | 0 | 3 | 15 | 500 | 300 | 20 | 10 | 8 | 3 | 0 | 70 | 9 | 16 | 10 | 0 | 0 | 0 | 0 | 0 | 0.06 | 0.07 | 0.05 | 0.15 | 0 | 0 | 0 | 类别典型值/文件信息
RY075N | 黄色颜料 | 聚酯 | 树脂 | 聚氨酯 | 专有(无SMILES) | 75 | 4 | 200 | 0 | 0 | 0 | 0 | 3 | 10 | 500 | 300 | 20 | 10 | 8 | 3 | 0 | 68 | 9 | 17 | 9 | 0 | 0 | 0 | 0 | 0 | 0.06 | 0.06 | 0.05 | 0.15 | 0 | 0 | 0 | 类别典型值/文件信息
RY078 | 黄色颜料 | 有机 | 颜料 | 其他 | 专有(无SMILES) | 100 | 4 | 200 | 0 | 0 | 0 | 0 | 0 | 0 | 500 | 300 | 20 | 10 | 8 | 3 | 0 | 10 | 0 | 20 | 0 | 0 | 0 | 0 | 0 | 0 | 0 | 0 | 0 | 0.5 | 0 | 0 | 100 | 类别典型值/文件信息
35.7%白浆 | 白色颜料浆35.7% | 有机 | 颜料 | 其他 | 专有(无SMILES) | 35.7 | 1.8 | 200 | 0 | 0 | 0 | 0 | 0 | 0 | 300 | 150 | 19 | 8 | 7 | 3 | 0 | 20 | 2 | 40 | 0 | 0 | 0 | 0 | 0 | 0 | 0.1 | 0 | 0 | 0.2 | 0.1 | 0 | 35.7 | 类别典型值/文件信息
14.28%炭黑浆料 | 炭黑浆料14.28% | 有机 | 颜料 | 其他 | 专有(无SMILES) | 14.28 | 1.2 | 200 | 0 | 0 | 0 | 0 | 0 | 0 | 300 | 150 | 19 | 8 | 7 | 3 | 0 | 80 | 2 | 10 | 0 | 0 | 0 | 0 | 0 | 0 | 0.1 | 0 | 0 | 0.5 | 0 | 0 | 14.28 | 类别典型值/文件信息
日本151-PVC | 颜料浆 | 有机 | 颜料 | 其他 | 专有(无SMILES) | 100 | 1.5 | 200 | 0 | 0 | 0 | 0 | 0 | 0 | 300 | 150 | 19 | 8 | 7 | 3 | 0 | 50 | 5 | 20 | 0 | 0 | 0 | 0 | 0 | 0 | 0.1 | 0 | 0 | 0.3 | 0.1 | 0 | 100 | 类别典型值/文件信息

## 配方明细
样本ID | 体系 | 原料代码 | 用量(g) | 角色 | 树脂类型 | 固含贡献 | 密度贡献 | 分子量贡献 | EEW贡献 | 酸值贡献 | 羟值贡献 | 胺值贡献 | 官能度贡献 | Tg贡献 | 沸点贡献 | 闪点贡献 | δD贡献 | δP贡献 | δH贡献 | 极性贡献 | 挥发速率贡献 | C贡献 | H贡献 | O贡献 | N贡献 | S贡献 | Cl贡献 | 环氧基贡献 | 羟基贡献 | 羧基贡献 | 酯基贡献 | 胺基贡献 | 酰胺贡献 | 芳香环贡献 | 醚键贡献 | 蜡贡献 | 颜料贡献
EP-0001 | 环氧酚醛 | IR190 | 66
EP-0001 | 环氧酚醛 | IR809 | 0.12
EP-0001 | 环氧酚醛 | RF516 | 2.64
EP-0001 | 环氧酚醛 | RF956 | 1.53
EP-0001 | 环氧酚醛 | 1510蜡 | 0.79
EP-0001 | 环氧酚醛 | AZ088 | 0.06
EP-0001 | 环氧酚醛 | 正丁醇 | 1.48
EP-0001 | 环氧酚醛 | 补加混合液 | 1.27
EP-0002 | 环氧酚醛 | IR190 | 66.09
EP-0002 | 环氧酚醛 | RF401 | 0.96
EP-0002 | 环氧酚醛 | RF516 | 0.48
EP-0002 | 环氧酚醛 | RF950 | 6.29
EP-0002 | 环氧酚醛 | RF956 | 6.65
EP-0002 | 环氧酚醛 | 住友55754G | 0.42
EP-0002 | 环氧酚醛 | 1510蜡 | 2.98
EP-0002 | 环氧酚醛 | AZ088 | 0.06
EP-0002 | 环氧酚醛 | 正丁醇 | 5.49
EP-0002 | 环氧酚醛 | 补加混合液 | 1.55
EP-0002 | 环氧酚醛 | 10%磷酸 | 2.4
EP-0003 | 环氧酚醛 | IR190 | 66.08
EP-0003 | 环氧酚醛 | RF160 | 11.73
EP-0003 | 环氧酚醛 | RF950 | 0.46
EP-0003 | 环氧酚醛 | 1510蜡 | 3
EP-0003 | 环氧酚醛 | AZ088 | 0.06
EP-0003 | 环氧酚醛 | 正丁醇 | 4.11
EP-0003 | 环氧酚醛 | 补加混合液 | 6.24
EP-0003 | 环氧酚醛 | 10%磷酸 | 1.79
EP-0004 | 环氧酚醛 | IR190 | 66.24
EP-0004 | 环氧酚醛 | RF160 | 1.02
EP-0004 | 环氧酚醛 | IR809 | 0.51
EP-0004 | 环氧酚醛 | RF516 | 6.18
EP-0004 | 环氧酚醛 | RF950 | 3.17
EP-0004 | 环氧酚醛 | RF956 | 6.81
EP-0004 | 环氧酚醛 | RH601 | 3.16
EP-0004 | 环氧酚醛 | 住友55754G | 1.18
EP-0004 | 环氧酚醛 | 1510蜡 | 3.6
EP-0004 | 环氧酚醛 | AZ088 | 0.06
EP-0004 | 环氧酚醛 | 正丁醇 | 7.69
EP-0004 | 环氧酚醛 | 补加混合液 | 6.52
EP-0004 | 环氧酚醛 | 10%磷酸 | 2.57
EP-0005 | 环氧酚醛 | IR190 | 66
EP-0005 | 环氧酚醛 | RF401 | 1.42
EP-0005 | 环氧酚醛 | RF160 | 6.46
EP-0005 | 环氧酚醛 | IR809 | 0.65
EP-0005 | 环氧酚醛 | RF516 | 7
EP-0005 | 环氧酚醛 | RF950 | 8.98
EP-0005 | 环氧酚醛 | RH601 | 1.26
EP-0005 | 环氧酚醛 | 住友55754G | 1.98
EP-0005 | 环氧酚醛 | 1510蜡 | 3.09
EP-0005 | 环氧酚醛 | AZ088 | 0.06
EP-0005 | 环氧酚醛 | 正丁醇 | 11.84
EP-0005 | 环氧酚醛 | 补加混合液 | 5.16
EP-0005 | 环氧酚醛 | 10%磷酸 | 2.11
ORG-0001 | 有机 | TF100 | 19.18
ORG-0001 | 有机 | TM004 | 5.28
ORG-0001 | 有机 | AS400 | 3.68
ORG-0001 | 有机 | RX170-140 | 56.64
ORG-0001 | 有机 | 40%50177 | 44.47
ORG-0001 | 有机 | IR877 | 37.01
ORG-0002 | 有机 | TF100 | 19.18
ORG-0002 | 有机 | TM004 | 5.28
ORG-0002 | 有机 | AS400 | 7.368
ORG-0002 | 有机 | RX170-140 | 56.64
ORG-0002 | 有机 | 40%50177 | 44.47
ORG-0002 | 有机 | IR877 | 37.01
ORG-0003 | 有机 | TF100 | 29.48
ORG-0003 | 有机 | TM004 | 8.12
ORG-0003 | 有机 | AS400 | 5.66
ORG-0003 | 有机 | RX170-140 | 56.64
ORG-0003 | 有机 | 40%50177 | 44.47
ORG-0003 | 有机 | RJ173M | 37.01
PES-0001 | 聚酯 | RJ173M | 37.01
PES-0001 | 聚酯 | RJ561 | 28.2
PES-0001 | 聚酯 | RF950 | 5
PES-0001 | 聚酯 | RY460 | 5
PES-0001 | 聚酯 | AC040 | 0.15
PES-0001 | 聚酯 | TF100 | 3.35
PES-0001 | 聚酯 | TM004 | 1.35
PES-0002 | 聚酯 | IR557 | 37.01
PES-0002 | 聚酯 | RJ561 | 28.2
PES-0002 | 聚酯 | RF950 | 10
PES-0002 | 聚酯 | RY460 | 5
PES-0002 | 聚酯 | AC040 | 0.15
PES-0002 | 聚酯 | TF100 | 3.35
PES-0002 | 聚酯 | TM004 | 1.35
PES-0003 | 聚酯 | IR909 | 37.01
PES-0003 | 聚酯 | RJ561 | 28.2
PES-0003 | 聚酯 | RF516 | 10
PES-0003 | 聚酯 | RY460 | 5
PES-0003 | 聚酯 | AC040 | 0.15
PES-0003 | 聚酯 | TF100 | 3.35
PES-0003 | 聚酯 | TM004 | 1.35

## 性能结果
样本ID | 体系 | 目标属性 | 测试值 | 单位 | 标签状态 | 标签来源 | 不确定性 | 测试条件 | 测试日期 | 备注
EP-0001 | 环氧酚醛 | T弯 | 17.415 | mm | 实测 | 实验室 |  | 205℃ 17min | 2026-08-06
EP-0001 | 环氧酚醛 | MEK擦拭 | 9 | 次 | 实测 | 实验室 |  | 205℃ 17min | 2026-08-06
EP-0001 | 环氧酚醛 | 水煮等级 | 4 | 级 | 实测 | 实验室 |  | 205℃ 17min | 2026-08-06
EP-0002 | 环氧酚醛 | T弯 | 19.22 | mm | 实测 | 实验室 |  | 205℃ 17min | 2026-08-06
EP-0002 | 环氧酚醛 | MEK擦拭 | 161 | 次 | 实测 | 实验室 |  | 205℃ 17min | 2026-08-06
EP-0003 | 环氧酚醛 | T弯 | 18.05 | mm | 实测 | 实验室 |  | 205℃ 17min | 2026-08-06
EP-0004 | 环氧酚醛 | T弯 | 20.8 | mm | 实测 | 实验室 |  | 205℃ 17min | 2026-08-06
EP-0004 | 环氧酚醛 | MEK擦拭 | 300 | 次 | 实测 | 实验室 |  | 205℃ 17min | 2026-08-06 | 超量程按300计
ORG-0001 | 有机 | T弯 |  | mm | 推荐测试 | 主动学习 | 0.42 | 双涂双烘190+205℃*12min | 2026-08-06
ORG-0002 | 有机 | T弯 |  | mm | 伪标签 | 模型预测 | 0.31 | 双涂双烘190+205℃*12min | 2026-08-06
PES-0001 | 聚酯 | T弯 |  | mm | 人工复核 | 模型预测 | 0.68 | 待定 | 2026-08-06

## 工艺条件
样本ID | 体系 | 烘烤温度(℃) | 烘烤时间(min) | 膜厚(g/m²) | 基材 | 批次 | 线棒号 | 备注
EP-0001 | 环氧酚醛 | 205 | 17 |  | 镀铬铁 | 8.6 | 14#
EP-0002 | 环氧酚醛 | 205 | 17 |  | 镀铬铁 | 8.6 | 14#
EP-0003 | 环氧酚醛 | 205 | 17 |  | 镀铬铁 | 8.6 | 14#
EP-0004 | 环氧酚醛 | 205 | 17 |  | 镀铬铁 | 8.6 | 14#
EP-0005 | 环氧酚醛 | 205 | 17 |  | 镀铬铁 | 8.6 | 14#
ORG-0001 | 有机 | 205 | 12 |  | 镀铬铁 | 25.8.28 |  | 双涂双烘190+205
ORG-0002 | 有机 | 205 | 12 |  | 镀铬铁 | 25.9.16
ORG-0003 | 有机 | 205 | 12 |  | 镀铬铁 | 25.9.18
PES-0001 | 聚酯 |  |  |  | 镀铬铁 | 25.8.20
PES-0002 | 聚酯 |  |  |  | 镀铬铁 | 25.8.28
PES-0003 | 聚酯 |  |  |  | 镀铬铁 | 25.9.18

## 配方级描述符
样本ID | 体系 | 总用量(g) | 组分数量 | 树脂占比 | 固化剂占比 | 溶剂占比 | 助剂占比 | 颜料占比 | 固化剂/树脂比 | 环氧树脂占比 | 酚醛树脂占比 | 聚酯树脂占比 | 乙烯基树脂占比 | 丙烯酸树脂占比 | 聚氨酯树脂占比 | 加权固含(%) | 加权密度 | 加权分子量 | 加权EEW | 加权酸值 | 加权羟值 | 加权胺值 | 加权Tg | 加权沸点 | 加权闪点 | 加权δD | 加权δP | 加权δH | 加权极性 | 加权挥发速率 | 加权C(%) | 加权H(%) | 加权O(%) | 加权N(%) | 加权S(%) | 加权Cl(%) | 环氧基密度(mol/100g) | 羟基密度 | 羧基密度 | 酯基密度 | 胺基密度 | 酰胺密度 | 芳香环密度 | 醚键密度 | 蜡含量(%) | 颜料含量(%)
EP-0001 | 环氧酚醛
EP-0002 | 环氧酚醛
EP-0003 | 环氧酚醛
EP-0004 | 环氧酚醛
EP-0005 | 环氧酚醛
ORG-0001 | 有机
ORG-0002 | 有机
ORG-0003 | 有机
PES-0001 | 聚酯
PES-0002 | 聚酯
PES-0003 | 聚酯

## 建模输入
样本ID | 体系 | 标签状态 | 目标属性 | 目标值 | 预测值 | 不确定性 | 总用量(g) | 组分数量 | 树脂占比 | 固化剂占比 | 溶剂占比 | 助剂占比 | 颜料占比 | 固化剂/树脂比 | 环氧树脂占比 | 酚醛树脂占比 | 聚酯树脂占比 | 乙烯基树脂占比 | 丙烯酸树脂占比 | 聚氨酯树脂占比 | 加权固含(%) | 加权密度 | 加权分子量 | 加权EEW | 加权酸值 | 加权羟值 | 加权胺值 | 加权Tg | 加权沸点 | 加权闪点 | 加权δD | 加权δP | 加权δH | 加权极性 | 加权挥发速率 | 加权C(%) | 加权H(%) | 加权O(%) | 加权N(%) | 加权S(%) | 加权Cl(%) | 环氧基密度(mol/100g) | 羟基密度 | 羧基密度 | 酯基密度 | 胺基密度 | 酰胺密度 | 芳香环密度 | 醚键密度 | 蜡含量(%) | 颜料含量(%)
EP-0001 | 环氧酚醛 |  | T弯
EP-0001 | 环氧酚醛 |  | MEK擦拭
EP-0001 | 环氧酚醛 |  | 水煮等级
EP-0002 | 环氧酚醛 |  | T弯
EP-0002 | 环氧酚醛 |  | MEK擦拭
EP-0002 | 环氧酚醛 |  | 水煮等级
EP-0003 | 环氧酚醛 |  | T弯
EP-0003 | 环氧酚醛 |  | MEK擦拭
EP-0003 | 环氧酚醛 |  | 水煮等级
EP-0004 | 环氧酚醛 |  | T弯
EP-0004 | 环氧酚醛 |  | MEK擦拭
EP-0004 | 环氧酚醛 |  | 水煮等级
EP-0005 | 环氧酚醛 |  | T弯
EP-0005 | 环氧酚醛 |  | MEK擦拭
EP-0005 | 环氧酚醛 |  | 水煮等级
ORG-0001 | 有机 |  | T弯
ORG-0001 | 有机 |  | MEK擦拭
ORG-0001 | 有机 |  | 水煮等级
ORG-0002 | 有机 |  | T弯
ORG-0002 | 有机 |  | MEK擦拭
ORG-0002 | 有机 |  | 水煮等级
ORG-0003 | 有机 |  | T弯
ORG-0003 | 有机 |  | MEK擦拭
ORG-0003 | 有机 |  | 水煮等级
PES-0001 | 聚酯 |  | T弯
PES-0001 | 聚酯 |  | MEK擦拭
PES-0001 | 聚酯 |  | 水煮等级
PES-0002 | 聚酯 |  | T弯
PES-0002 | 聚酯 |  | MEK擦拭
PES-0002 | 聚酯 |  | 水煮等级
PES-0003 | 聚酯 |  | T弯
PES-0003 | 聚酯 |  | MEK擦拭
PES-0003 | 聚酯 |  | 水煮等级

## 数据字典
字段名 | 所属工作表 | 类型 | 单位 | 口径说明 | 示例
样本ID | 配方明细/性能结果/工艺条件/配方级描述符/建模输入 | 文本 | - | 全局唯一，关联各表 | EP-0001
体系 | 配方明细 | 文本 | - | 化学体系类别：环氧酚醛/有机/聚酯/聚氨酯/丙烯酸等 | 环氧酚醛
原料代码 | 原料主数据/配方明细 | 文本 | - | 原料唯一编码，与原料主数据一致 | IR190
用量 | 配方明细 | 数值 | g | 该组分在样本中的质量份 | 66.0
角色 | 原料主数据/配方明细 | 枚举 | - | 树脂/固化剂/溶剂/助剂/颜料 | 树脂
树脂类型 | 原料主数据/配方明细 | 枚举 | - | 环氧/酚醛/聚酯/乙烯基/丙烯酸/聚氨酯/氨基/其他 | 环氧
SMILES | 原料主数据 | 文本 | - | 原料结构式，可自动计算RDKit/Mordred分子描述符 | CCCCO
固含NV | 原料主数据 | 数值 | % | 按到货状态的固体含量 | 36
密度 | 原料主数据 | 数值 | g/cm³ | 原料密度 | 1.00
分子量 | 原料主数据 | 数值 | g/mol | 数均分子量（树脂可为典型值） | 1400
环氧当量EEW | 原料主数据 | 数值 | g/eq | 含1mol环氧基的到货产品质量 | 2640
酸值AV | 原料主数据 | 数值 | mgKOH/g | 中和1g样品游离酸所需KOH | 0.5
羟值OHV | 原料主数据 | 数值 | mgKOH/g | 中和1g样品羟基所需KOH | 30
胺值 | 原料主数据 | 数值 | mgKOH/g | 中和1g样品胺基所需KOH | 0
官能度 | 原料主数据 | 数值 | - | 每分子平均活性基团数 | 2
Tg | 原料主数据 | 数值 | ℃ | 玻璃化转变温度 | 70
沸点/闪点 | 原料主数据 | 数值 | ℃ | 常压沸点/闭杯闪点 | 250/100
Hansen δD/δP/δH | 原料主数据 | 数值 | MPa^0.5 | Hansen溶解度参数三分量 | 18.5/6.0/8.5
极性指数 | 原料主数据 | 数值 | - | 溶剂极性指数（树脂可填0） | 3.0
相对挥发速率 | 原料主数据 | 数值 | - | 以乙酸丁酯=1 | 0.07
C/H/O/N/S/Cl | 原料主数据 | 数值 | % | 元素质量分数 | 72/7/20/0/0/0
环氧基/羟基/羧基/酯基/胺基/酰胺/芳香环/醚键 | 原料主数据 | 数值 | mol/100g | 官能团密度 | 0.038
蜡含量/颜料含量 | 原料主数据 | 数值 | % | 原料中蜡/颜料质量分数 | 25
总用量 | 配方级描述符 | 公式 | g | 样本各组分用量之和 | SUMIF(配方明细,A2,用量)
树脂/固化剂/溶剂/助剂/颜料占比 | 配方级描述符 | 公式 | - | 各角色质量分数 | 0.72
加权固含等 | 配方级描述符 | 公式 | - | 按质量分数加权的原料描述符 | SUMPRODUCT(匹配*贡献)/总用量
环氧基密度等 | 配方级描述符 | 公式 | mol/100g | 每100g配方的官能团摩尔数 | 0.05
目标属性 | 性能结果/建模输入 | 文本 | - | 性能名称：T弯/MEK擦拭/水煮等级等 | T弯
测试值 | 性能结果/建模输入 | 数值 | - | 性能测试结果（实测值） | 17.415
标签状态 | 性能结果/建模输入 | 枚举 | - | 实测/伪标签/推荐测试/人工复核 | 实测
标签来源 | 性能结果 | 文本 | - | 实验室/模型预测/主动学习/人工复核 | 实验室
不确定性 | 性能结果/建模输入 | 数值 | - | 模型预测的树间标准差（RF） | 0.42
预测值 | 建模输入 | 数值 | - | 模型对无标签样本的预测（伪标签候选） | 18.6
烘烤温度/时间 | 工艺条件 | 数值 | ℃/min | 固化工艺参数 | 205/17